## Databank
mean value |  | NaN | unknow
value calculated or extracted from graphic |  | none | doesn't exist
mean value extracted from graphic
[5 empty] | %wt | mm | mm | nm | nm |  | cc/g | cc/g | sqm/g | days | cm2 | K | Pa | Pa | Pa | mL(STP)/min |  | mL(STP)/min | % |  | barrer | mol/(sqm.s.Pa) |  | barrer | mol/(sqm.s.Pa) |  | barrer | mol/(sqm.s.Pa) |  | barrer | mol/(sqm.s.Pa) |  | barrer | mol/(sqm.s.Pa) |  | barrer | mol/(sqm.s.Pa) |  | barrer | mol/(sqm.s.Pa) |  | barrer | mol/(sqm.s.Pa) |  | barrer | mol/(sqm.s.Pa) |  | barrer | mol/(sqm.s.Pa) |  | barrer | mol/(sqm.s.Pa) |  | barrer | mol/(sqm.s.Pa) |  | barrer | mol/(sqm.s.Pa)
type | description | support_material | configuration | subtype | filler_loading | min_thickness | max_thickness | min_pore_size | max_pore_size | pore_size_type | total_pore_volume | micropore_volume | specific_surface_area | aging | surface_area | temperature | feed_pressure | permeate_pressure | delta_pressure | feed_flow_rate | sweep_gas | sweep_gas_flow | stage_cut | x_He | Py_He | Pe_He | x_H2 | Py_H2 | Pe_H2 | x_CO2 | Py_CO2 | Pe_CO2 | x_O2 | Py_O2 | Pe_O2 | x_H2S | Py_H2S | Pe_H2S | x_CO | Py_CO | Pe_CO | x_N2 | Py_N2 | Pe_N2 | x_CH4 | Py_CH4 | Pe_CH4 | x_C2H4 | Py_C2H4 | Pe_C2H4 | x_C2H6 | Py_C2H6 | Pe_C2H6 | x_C3H6 | Py_C3H6 | Pe_C3H6 | x_C3H8 | Py_C3H8 | Pe_C3H8 | x_SF6 | Py_SF6 | Pe_SF6 | provided_data_type | in_reference_data_location | reference | url
polymer | PI-0.25 | NaN | flat | polyimides | none | 40 | 60 | NaN | NaN | NaN | 0.2840644 | NaN | 411 | NaN | NaN | 308 | 200000 | 1000 | 199000 | NaN | NaN | NaN | 0.5 | 1 | 193 | 1.291713e-09 | none | none | none | none | none | none | none | none | none | none | none | none | none | none | none | none | none | none | none | none | none | none | none | none | none | none | none | none | none | none | none | none | none | none | none | none | permeability | table 2 | XIE W et al 2022 | https://doi.org/10.1016/j.seppur.2021.120091
polymer | PI-0.50 | NaN | flat | polyimides | none | 40 | 60 | NaN | NaN | NaN | 0.236017 | NaN | 219 | NaN | NaN | 308 | 200000 | 1000 | 199000 | NaN | NaN | NaN | 0.5 | 1 | 133 | 8.901439e-10 | none | none | none | none | none | none | none | none | none | none | none | none | none | none | none | none | none | none | none | none | none | none | none | none | none | none | none | none | none | none | none | none | none | none | none | none | permeability | table 2 | XIE W et al 2022 | https://doi.org/10.1016/j.seppur.2021.120091
polymer | PI-0.75 | NaN | flat | polyimides | none | 40 | 60 | NaN | NaN | NaN | 0.1486874 | NaN | 63 | NaN | NaN | 308 | 200000 | 1000 | 199000 | NaN | NaN | NaN | 0.5 | 1 | 105 | 7.027452e-10 | none | none | none | none | none | none | none | none | none | none | none | none | none | none | none | none | none | none | none | none | none | none | none | none | none | none | none | none | none | none | none | none | none | none | none | none | permeability | table 2 | XIE W et al 2022 | https://doi.org/10.1016/j.seppur.2021.120091
polymer | PI-1.00 | NaN | flat | polyimides | none | 40 | 60 | NaN | NaN | NaN | 0.1486874 | NaN | 53 | NaN | NaN | 308 | 200000 | 1000 | 199000 | NaN | NaN | NaN | 0.5 | 1 | 59 | 3.948759e-10 | none | none | none | none | none | none | none | none | none | none | none | none | none | none | none | none | none | none | none | none | none | none | none | none | none | none | none | none | none | none | none | none | none | none | none | none | permeability | table 2 | XIE W et al 2022 | https://doi.org/10.1016/j.seppur.2021.120091
polymer | IPI-0.25 | NaN | flat | ionic copolyimides | none | 40 | 60 | NaN | NaN | NaN | 0.5106421 | NaN | 367 | NaN | NaN | 308 | 200000 | 1000 | 199000 | NaN | NaN | NaN | 0.5 | 1 | 157 | 1.050771e-09 | none | none | none | none | none | none | none | none | none | none | none | none | none | none | none | none | none | none | none | none | none | none | none | none | none | none | none | none | none | none | none | none | none | none | none | none | permeability | table 2 | XIE W et al 2022 | https://doi.org/10.1016/j.seppur.2021.120091
polymer | IPI-0.50 | NaN | flat | ionic copolyimides | none | 40 | 60 | NaN | NaN | NaN | 0.1973194 | NaN | 83 | NaN | NaN | 308 | 200000 | 1000 | 199000 | NaN | NaN | NaN | 0.5 | 1 | 74 | 4.95268e-10 | none | none | none | none | none | none | none | none | none | none | none | none | none | none | none | none | none | none | none | none | none | none | none | none | none | none | none | none | none | none | none | none | none | none | none | none | permeability | table 2 | XIE W et al 2022 | https://doi.org/10.1016/j.seppur.2021.120091
polymer | IPI-0.75 | NaN | flat | ionic copolyimides | none | 40 | 60 | NaN | NaN | NaN | 0.1450042 | NaN | 56 | NaN | NaN | 308 | 200000 | 1000 | 199000 | NaN | NaN | NaN | 0.5 | 1 | 33 | 2.208628e-10 | none | none | none | none | none | none | none | none | none | none | none | none | none | none | none | none | none | none | none | none | none | none | none | none | none | none | none | none | none | none | none | none | none | none | none | none | permeability | table 2 | XIE W et al 2022 | https://doi.org/10.1016/j.seppur.2021.120091
polymer | IPI-1.00 | NaN | flat | ionic copolyimides | none | 40 | 60 | NaN | NaN | NaN | 0.1205525 | NaN | 41 | NaN | NaN | 308 | 200000 | 1000 | 199000 | NaN | NaN | NaN | 0.5 | 1 | 11 | 7.362092e-11 | none | none | none | none | none | none | none | none | none | none | none | none | none | none | none | none | none | none | none | none | none | none | none | none | none | none | none | none | none | none | none | none | none | none | none | none | permeability | table 2 | XIE W et al 2022 | https://doi.org/10.1016/j.seppur.2021.120091
polymer | PI-0.25 | NaN | flat | polyimides | none | 40 | 60 | NaN | NaN | NaN | 0.2840644 | NaN | 411 | NaN | NaN | 308 | 200000 | 1000 | 199000 | NaN | NaN | NaN | 0.5 | none | none | none | 1 | 238 | 1.592889e-09 | none | none | none | none | none | none | none | none | none | none | none | none | none | none | none | none | none | none | none | none | none | none | none | none | none | none | none | none | none | none | none | none | none | permeability | table 2 | XIE W et al 2022 | https://doi.org/10.1016/j.seppur.2021.120091
polymer | PI-0.50 | NaN | flat | polyimides | none | 40 | 60 | NaN | NaN | NaN | 0.236017 | NaN | 219 | NaN | NaN | 308 | 200000 | 1000 | 199000 | NaN | NaN | NaN | 0.5 | none | none | none | 1 | 159 | 1.064157e-09 | none | none | none | none | none | none | none | none | none | none | none | none | none | none | none | none | none | none | none | none | none | none | none | none | none | none | none | none | none | none | none | none | none | permeability | table 2 | XIE W et al 2022 | https://doi.org/10.1016/j.seppur.2021.120091
polymer | PI-0.75 | NaN | flat | polyimides | none | 40 | 60 | NaN | NaN | NaN | 0.1486874 | NaN | 63 | NaN | NaN | 308 | 200000 | 1000 | 199000 | NaN | NaN | NaN | 0.5 | none | none | none | 1 | 117 | 7.830589e-10 | none | none | none | none | none | none | none | none | none | none | none | none | none | none | none | none | none | none | none | none | none | none | none | none | none | none | none | none | none | none | none | none | none | permeability | table 2 | XIE W et al 2022 | https://doi.org/10.1016/j.seppur.2021.120091
polymer | PI-1.00 | NaN | flat | polyimides | none | 40 | 60 | NaN | NaN | NaN | 0.1486874 | NaN | 53 | NaN | NaN | 308 | 200000 | 1000 | 199000 | NaN | NaN | NaN | 0.5 | none | none | none | 1 | 55 | 3.681046e-10 | none | none | none | none | none | none | none | none | none | none | none | none | none | none | none | none | none | none | none | none | none | none | none | none | none | none | none | none | none | none | none | none | none | permeability | table 2 | XIE W et al 2022 | https://doi.org/10.1016/j.seppur.2021.120091
polymer | IPI-0.25 | NaN | flat | ionic copolyimides | none | 40 | 60 | NaN | NaN | NaN | 0.5106421 | NaN | 367 | NaN | NaN | 308 | 200000 | 1000 | 199000 | NaN | NaN | NaN | 0.5 | none | none | none | 1 | 201 | 1.345255e-09 | none | none | none | none | none | none | none | none | none | none | none | none | none | none | none | none | none | none | none | none | none | none | none | none | none | none | none | none | none | none | none | none | none | permeability | table 2 | XIE W et al 2022 | https://doi.org/10.1016/j.seppur.2021.120091
polymer | IPI-0.50 | NaN | flat | ionic copolyimides | none | 40 | 60 | NaN | NaN | NaN | 0.1973194 | NaN | 83 | NaN | NaN | 308 | 200000 | 1000 | 199000 | NaN | NaN | NaN | 0.5 | none | none | none | 1 | 78 | 5.220393e-10 | none | none | none | none | none | none | none | none | none | none | none | none | none | none | none | none | none | none | none | none | none | none | none | none | none | none | none | none | none | none | none | none | none | permeability | table 2 | XIE W et al 2022 | https://doi.org/10.1016/j.seppur.2021.120091
polymer | IPI-0.75 | NaN | flat | ionic copolyimides | none | 40 | 60 | NaN | NaN | NaN | 0.1450042 | NaN | 56 | NaN | NaN | 308 | 200000 | 1000 | 199000 | NaN | NaN | NaN | 0.5 | none | none | none | 1 | 30 | 2.007843e-10 | none | none | none | none | none | none | none | none | none | none | none | none | none | none | none | none | none | none | none | none | none | none | none | none | none | none | none | none | none | none | none | none | none | permeability | table 2 | XIE W et al 2022 | https://doi.org/10.1016/j.seppur.2021.120091
polymer | IPI-1.00 | NaN | flat | ionic copolyimides | none | 40 | 60 | NaN | NaN | NaN | 0.1205525 | NaN | 41 | NaN | NaN | 308 | 200000 | 1000 | 199000 | NaN | NaN | NaN | 0.5 | none | none | none | 1 | 8.4 | 5.621961e-11 | none | none | none | none | none | none | none | none | none | none | none | none | none | none | none | none | none | none | none | none | none | none | none | none | none | none | none | none | none | none | none | none | none | permeability | table 2 | XIE W et al 2022 | https://doi.org/10.1016/j.seppur.2021.120091
polymer | PI-0.25 | NaN | flat | polyimides | none | 40 | 60 | NaN | NaN | NaN | 0.2840644 | NaN | 411 | NaN | NaN | 308 | 200000 | 1000 | 199000 | NaN | NaN | NaN | 0.5 | none | none | none | none | none | none | 1 | 191 | 1.278327e-09 | none | none | none | none | none | none | none | none | none | none | none | none | none | none | none | none | none | none | none | none | none | none | none | none | none | none | none | none | none | none | permeability | table 2 | XIE W et al 2022 | https://doi.org/10.1016/j.seppur.2021.120091
polymer | PI-0.50 | NaN | flat | polyimides | none | 40 | 60 | NaN | NaN | NaN | 0.236017 | NaN | 219 | NaN | NaN | 308 | 200000 | 1000 | 199000 | NaN | NaN | NaN | 0.5 | none | none | none | none | none | none | 1 | 121 | 8.098302e-10 | none | none | none | none | none | none | none | none | none | none | none | none | none | none | none | none | none | none | none | none | none | none | none | none | none | none | none | none | none | none | permeability | table 2 | XIE W et al 2022 | https://doi.org/10.1016/j.seppur.2021.120091
polymer | PI-0.75 | NaN | flat | polyimides | none | 40 | 60 | NaN | NaN | NaN | 0.1486874 | NaN | 63 | NaN | NaN | 308 | 200000 | 1000 | 199000 | NaN | NaN | NaN | 0.5 | none | none | none | none | none | none | 1 | 66 | 4.417255e-10 | none | none | none | none | none | none | none | none | none | none | none | none | none | none | none | none | none | none | none | none | none | none | none | none | none | none | none | none | none | none | permeability | table 2 | XIE W et al 2022 | https://doi.org/10.1016/j.seppur.2021.120091
polymer | PI-1.00 | NaN | flat | polyimides | none | 40 | 60 | NaN | NaN | NaN | 0.1486874 | NaN | 53 | NaN | NaN | 308 | 200000 | 1000 | 199000 | NaN | NaN | NaN | 0.5 | none | none | none | none | none | none | 1 | 25 | 1.673203e-10 | none | none | none | none | none | none | none | none | none | none | none | none | none | none | none | none | none | none | none | none | none | none | none | none | none | none | none | none | none | none | permeability | table 2 | XIE W et al 2022 | https://doi.org/10.1016/j.seppur.2021.120091
polymer | IPI-0.25 | NaN | flat | ionic copolyimides | none | 40 | 60 | NaN | NaN | NaN | 0.5106421 | NaN | 367 | NaN | NaN | 308 | 200000 | 1000 | 199000 | NaN | NaN | NaN | 0.5 | none | none | none | none | none | none | 1 | 178 | 1.19132e-09 | none | none | none | none | none | none | none | none | none | none | none | none | none | none | none | none | none | none | none | none | none | none | none | none | none | none | none | none | none | none | permeability | table 2 | XIE W et al 2022 | https://doi.org/10.1016/j.seppur.2021.120091
polymer | IPI-0.50 | NaN | flat | ionic copolyimides | none | 40 | 60 | NaN | NaN | NaN | 0.1973194 | NaN | 83 | NaN | NaN | 308 | 200000 | 1000 | 199000 | NaN | NaN | NaN | 0.5 | none | none | none | none | none | none | 1 | 44 | 2.944837e-10 | none | none | none | none | none | none | none | none | none | none | none | none | none | none | none | none | none | none | none | none | none | none | none | none | none | none | none | none | none | none | permeability | table 2 | XIE W et al 2022 | https://doi.org/10.1016/j.seppur.2021.120091
polymer | IPI-0.75 | NaN | flat | ionic copolyimides | none | 40 | 60 | NaN | NaN | NaN | 0.1450042 | NaN | 56 | NaN | NaN | 308 | 200000 | 1000 | 199000 | NaN | NaN | NaN | 0.5 | none | none | none | none | none | none | 1 | 13 | 8.700655e-11 | none | none | none | none | none | none | none | none | none | none | none | none | none | none | none | none | none | none | none | none | none | none | none | none | none | none | none | none | none | none | permeability | table 2 | XIE W et al 2022 | https://doi.org/10.1016/j.seppur.2021.120091
polymer | IPI-1.00 | NaN | flat | ionic copolyimides | none | 40 | 60 | NaN | NaN | NaN | 0.1205525 | NaN | 41 | NaN | NaN | 308 | 200000 | 1000 | 199000 | NaN | NaN | NaN | 0.5 | none | none | none | none | none | none | 1 | 2.2 | 1.472418e-11 | none | none | none | none | none | none | none | none | none | none | none | none | none | none | none | none | none | none | none | none | none | none | none | none | none | none | none | none | none | none | permeability | table 2 | XIE W et al 2022 | https://doi.org/10.1016/j.seppur.2021.120091
polymer | PI-0.25 | NaN | flat | polyimides | none | 40 | 60 | NaN | NaN | NaN | 0.2840644 | NaN | 411 | NaN | NaN | 308 | 200000 | 1000 | 199000 | NaN | NaN | NaN | 0.5 | none | none | none | none | none | none | none | none | none | 1 | 37 | 2.47634e-10 | none | none | none | none | none | none | none | none | none | none | none | none | none | none | none | none | none | none | none | none | none | none | none | none | none | none | none | permeability | table 2 | XIE W et al 2022 | https://doi.org/10.1016/j.seppur.2021.120091
polymer | PI-0.50 | NaN | flat | polyimides | none | 40 | 60 | NaN | NaN | NaN | 0.236017 | NaN | 219 | NaN | NaN | 308 | 200000 | 1000 | 199000 | NaN | NaN | NaN | 0.5 | none | none | none | none | none | none | none | none | none | 1 | 22 | 1.472418e-10 | none | none | none | none | none | none | none | none | none | none | none | none | none | none | none | none | none | none | none | none | none | none | none | none | none | none | none | permeability | table 2 | XIE W et al 2022 | https://doi.org/10.1016/j.seppur.2021.120091
polymer | PI-0.75 | NaN | flat | polyimides | none | 40 | 60 | NaN | NaN | NaN | 0.1486874 | NaN | 63 | NaN | NaN | 308 | 200000 | 1000 | 199000 | NaN | NaN | NaN | 0.5 | none | none | none | none | none | none | none | none | none | 1 | 14 | 9.369936e-11 | none | none | none | none | none | none | none | none | none | none | none | none | none | none | none | none | none | none | none | none | none | none | none | none | none | none | none | permeability | table 2 | XIE W et al 2022 | https://doi.org/10.1016/j.seppur.2021.120091
polymer | PI-1.00 | NaN | flat | polyimides | none | 40 | 60 | NaN | NaN | NaN | 0.1486874 | NaN | 53 | NaN | NaN | 308 | 200000 | 1000 | 199000 | NaN | NaN | NaN | 0.5 | none | none | none | none | none | none | none | none | none | 1 | 4.8 | 3.212549e-11 | none | none | none | none | none | none | none | none | none | none | none | none | none | none | none | none | none | none | none | none | none | none | none | none | none | none | none | permeability | table 2 | XIE W et al 2022 | https://doi.org/10.1016/j.seppur.2021.120091
polymer | IPI-0.25 | NaN | flat | ionic copolyimides | none | 40 | 60 | NaN | NaN | NaN | 0.5106421 | NaN | 367 | NaN | NaN | 308 | 200000 | 1000 | 199000 | NaN | NaN | NaN | 0.5 | none | none | none | none | none | none | none | none | none | 1 | 35 | 2.342484e-10 | none | none | none | none | none | none | none | none | none | none | none | none | none | none | none | none | none | none | none | none | none | none | none | none | none | none | none | permeability | table 2 | XIE W et al 2022 | https://doi.org/10.1016/j.seppur.2021.120091
polymer | IPI-0.50 | NaN | flat | ionic copolyimides | none | 40 | 60 | NaN | NaN | NaN | 0.1973194 | NaN | 83 | NaN | NaN | 308 | 200000 | 1000 | 199000 | NaN | NaN | NaN | 0.5 | none | none | none | none | none | none | none | none | none | 1 | 8.5 | 5.68889e-11 | none | none | none | none | none | none | none | none | none | none | none | none | none | none | none | none | none | none | none | none | none | none | none | none | none | none | none | permeability | table 2 | XIE W et al 2022 | https://doi.org/10.1016/j.seppur.2021.120091
polymer | IPI-0.75 | NaN | flat | ionic copolyimides | none | 40 | 60 | NaN | NaN | NaN | 0.1450042 | NaN | 56 | NaN | NaN | 308 | 200000 | 1000 | 199000 | NaN | NaN | NaN | 0.5 | none | none | none | none | none | none | none | none | none | 1 | 2.6 | 1.740131e-11 | none | none | none | none | none | none | none | none | none | none | none | none | none | none | none | none | none | none | none | none | none | none | none | none | none | none | none | permeability | table 2 | XIE W et al 2022 | https://doi.org/10.1016/j.seppur.2021.120091
polymer | IPI-1.00 | NaN | flat | ionic copolyimides | none | 40 | 60 | NaN | NaN | NaN | 0.1205525 | NaN | 41 | NaN | NaN | 308 | 200000 | 1000 | 199000 | NaN | NaN | NaN | 0.5 | none | none | none | none | none | none | none | none | none | 1 | 0.46 | 3.078693e-12 | none | none | none | none | none | none | none | none | none | none | none | none | none | none | none | none | none | none | none | none | none | none | none | none | none | none | none | permeability | table 2 | XIE W et al 2022 | https://doi.org/10.1016/j.seppur.2021.120091
polymer | PI-0.25 | NaN | flat | polyimides | none | 40 | 60 | NaN | NaN | NaN | 0.2840644 | NaN | 411 | NaN | NaN | 308 | 200000 | 1000 | 199000 | NaN | NaN | NaN | 0.5 | none | none | none | none | none | none | none | none | none | none | none | none | none | none | none | none | none | none | 1 | 9 | 6.02353e-11 | none | none | none | none | none | none | none | none | none | none | none | none | none | none | none | none | none | none | permeability | table 2 | XIE W et al 2022 | https://doi.org/10.1016/j.seppur.2021.120091
polymer | PI-0.50 | NaN | flat | polyimides | none | 40 | 60 | NaN | NaN | NaN | 0.236017 | NaN | 219 | NaN | NaN | 308 | 200000 | 1000 | 199000 | NaN | NaN | NaN | 0.5 | none | none | none | none | none | none | none | none | none | none | none | none | none | none | none | none | none | none | 1 | 5 | 3.346406e-11 | none | none | none | none | none | none | none | none | none | none | none | none | none | none | none | none | none | none | permeability | table 2 | XIE W et al 2022 | https://doi.org/10.1016/j.seppur.2021.120091
polymer | PI-0.75 | NaN | flat | polyimides | none | 40 | 60 | NaN | NaN | NaN | 0.1486874 | NaN | 63 | NaN | NaN | 308 | 200000 | 1000 | 199000 | NaN | NaN | NaN | 0.5 | none | none | none | none | none | none | none | none | none | none | none | none | none | none | none | none | none | none | 1 | 2.8 | 1.873987e-11 | none | none | none | none | none | none | none | none | none | none | none | none | none | none | none | none | none | none | permeability | table 2 | XIE W et al 2022 | https://doi.org/10.1016/j.seppur.2021.120091
polymer | PI-1.00 | NaN | flat | polyimides | none | 40 | 60 | NaN | NaN | NaN | 0.1486874 | NaN | 53 | NaN | NaN | 308 | 200000 | 1000 | 199000 | NaN | NaN | NaN | 0.5 | none | none | none | none | none | none | none | none | none | none | none | none | none | none | none | none | none | none | 1 | 0.9 | 6.02353e-12 | none | none | none | none | none | none | none | none | none | none | none | none | none | none | none | none | none | none | permeability | table 2 | XIE W et al 2022 | https://doi.org/10.1016/j.seppur.2021.120091
polymer | IPI-0.25 | NaN | flat | ionic copolyimides | none | 40 | 60 | NaN | NaN | NaN | 0.5106421 | NaN | 367 | NaN | NaN | 308 | 200000 | 1000 | 199000 | NaN | NaN | NaN | 0.5 | none | none | none | none | none | none | none | none | none | none | none | none | none | none | none | none | none | none | 1 | 7.8 | 5.220393e-11 | none | none | none | none | none | none | none | none | none | none | none | none | none | none | none | none | none | none | permeability | table 2 | XIE W et al 2022 | https://doi.org/10.1016/j.seppur.2021.120091
polymer | IPI-0.50 | NaN | flat | ionic copolyimides | none | 40 | 60 | NaN | NaN | NaN | 0.1973194 | NaN | 83 | NaN | NaN | 308 | 200000 | 1000 | 199000 | NaN | NaN | NaN | 0.5 | none | none | none | none | none | none | none | none | none | none | none | none | none | none | none | none | none | none | 1 | 1.5 | 1.003922e-11 | none | none | none | none | none | none | none | none | none | none | none | none | none | none | none | none | none | none | permeability | table 2 | XIE W et al 2022 | https://doi.org/10.1016/j.seppur.2021.120091
polymer | IPI-0.75 | NaN | flat | ionic copolyimides | none | 40 | 60 | NaN | NaN | NaN | 0.1450042 | NaN | 56 | NaN | NaN | 308 | 200000 | 1000 | 199000 | NaN | NaN | NaN | 0.5 | none | none | none | none | none | none | none | none | none | none | none | none | none | none | none | none | none | none | 1 | 0.4 | 2.677124e-12 | none | none | none | none | none | none | none | none | none | none | none | none | none | none | none | none | none | none | permeability | table 2 | XIE W et al 2022 | https://doi.org/10.1016/j.seppur.2021.120091
polymer | IPI-1.00 | NaN | flat | ionic copolyimides | none | 40 | 60 | NaN | NaN | NaN | 0.1205525 | NaN | 41 | NaN | NaN | 308 | 200000 | 1000 | 199000 | NaN | NaN | NaN | 0.5 | none | none | none | none | none | none | none | none | none | none | none | none | none | none | none | none | none | none | 1 | 0.06 | 4.015687e-13 | none | none | none | none | none | none | none | none | none | none | none | none | none | none | none | none | none | none | permeability | table 2 | XIE W et al 2022 | https://doi.org/10.1016/j.seppur.2021.120091
polymer | PI-0.25 | NaN | flat | polyimides | none | 40 | 60 | NaN | NaN | NaN | 0.2840644 | NaN | 411 | NaN | NaN | 308 | 200000 | 1000 | 199000 | NaN | NaN | NaN | 0.5 | none | none | none | none | none | none | none | none | none | none | none | none | none | none | none | none | none | none | none | none | none | 1 | 6 | 4.015687e-11 | none | none | none | none | none | none | none | none | none | none | none | none | none | none | none | permeability | table 2 | XIE W et al 2022 | https://doi.org/10.1016/j.seppur.2021.120091
polymer | PI-0.50 | NaN | flat | polyimides | none | 40 | 60 | NaN | NaN | NaN | 0.236017 | NaN | 219 | NaN | NaN | 308 | 200000 | 1000 | 199000 | NaN | NaN | NaN | 0.5 | none | none | none | none | none | none | none | none | none | none | none | none | none | none | none | none | none | none | none | none | none | 1 | 3 | 2.007843e-11 | none | none | none | none | none | none | none | none | none | none | none | none | none | none | none | permeability | table 2 | XIE W et al 2022 | https://doi.org/10.1016/j.seppur.2021.120091
polymer | PI-0.75 | NaN | flat | polyimides | none | 40 | 60 | NaN | NaN | NaN | 0.1486874 | NaN | 63 | NaN | NaN | 308 | 200000 | 1000 | 199000 | NaN | NaN | NaN | 0.5 | none | none | none | none | none | none | none | none | none | none | none | none | none | none | none | none | none | none | none | none | none | 1 | 1.5 | 1.003922e-11 | none | none | none | none | none | none | none | none | none | none | none | none | none | none | none | permeability | table 2 | XIE W et al 2022 | https://doi.org/10.1016/j.seppur.2021.120091
polymer | PI-1.00 | NaN | flat | polyimides | none | 40 | 60 | NaN | NaN | NaN | 0.1486874 | NaN | 53 | NaN | NaN | 308 | 200000 | 1000 | 199000 | NaN | NaN | NaN | 0.5 | none | none | none | none | none | none | none | none | none | none | none | none | none | none | none | none | none | none | none | none | none | 1 | 0.44 | 2.944837e-12 | none | none | none | none | none | none | none | none | none | none | none | none | none | none | none | permeability | table 2 | XIE W et al 2022 | https://doi.org/10.1016/j.seppur.2021.120091
polymer | IPI-0.25 | NaN | flat | ionic copolyimides | none | 40 | 60 | NaN | NaN | NaN | 0.5106421 | NaN | 367 | NaN | NaN | 308 | 200000 | 1000 | 199000 | NaN | NaN | NaN | 0.5 | none | none | none | none | none | none | none | none | none | none | none | none | none | none | none | none | none | none | none | none | none | 1 | 5.3 | 3.54719e-11 | none | none | none | none | none | none | none | none | none | none | none | none | none | none | none | permeability | table 2 | XIE W et al 2022 | https://doi.org/10.1016/j.seppur.2021.120091
polymer | IPI-0.50 | NaN | flat | ionic copolyimides | none | 40 | 60 | NaN | NaN | NaN | 0.1973194 | NaN | 83 | NaN | NaN | 308 | 200000 | 1000 | 199000 | NaN | NaN | NaN | 0.5 | none | none | none | none | none | none | none | none | none | none | none | none | none | none | none | none | none | none | none | none | none | 1 | 0.97 | 6.492027e-12 | none | none | none | none | none | none | none | none | none | none | none | none | none | none | none | permeability | table 2 | XIE W et al 2022 | https://doi.org/10.1016/j.seppur.2021.120091
polymer | IPI-0.75 | NaN | flat | ionic copolyimides | none | 40 | 60 | NaN | NaN | NaN | 0.1450042 | NaN | 56 | NaN | NaN | 308 | 200000 | 1000 | 199000 | NaN | NaN | NaN | 0.5 | none | none | none | none | none | none | none | none | none | none | none | none | none | none | none | none | none | none | none | none | none | 1 | 0.25 | 1.673203e-12 | none | none | none | none | none | none | none | none | none | none | none | none | none | none | none | permeability | table 2 | XIE W et al 2022 | https://doi.org/10.1016/j.seppur.2021.120091
polymer | IPI-1.00 | NaN | flat | ionic copolyimides | none | 40 | 60 | NaN | NaN | NaN | 0.1205525 | NaN | 41 | NaN | NaN | 308 | 200000 | 1000 | 199000 | NaN | NaN | NaN | 0.5 | none | none | none | none | none | none | none | none | none | none | none | none | none | none | none | none | none | none | none | none | none | 1 | 0.03 | 2.007843e-13 | none | none | none | none | none | none | none | none | none | none | none | none | none | none | none | permeability | table 2 | XIE W et al 2022 | https://doi.org/10.1016/j.seppur.2021.120091
polymer | PI-0.25 | NaN | flat | polyimides | none | 40 | 60 | NaN | NaN | NaN | 0.2840644 | NaN | 411 | NaN | NaN | 308 | 400000 | 1000 | 399000 | NaN | NaN | NaN | 0.5 | none | none | none | none | none | none | 0.5 | 132.9646 | 8.899069e-10 | none | none | none | none | none | none | none | none | none | none | none | none | 0.5 | 3.314286 | 2.218189e-11 | none | none | none | none | none | none | none | none | none | none | none | none | none | none | none | permeability | fig 6 | XIE W et al 2022 | https://doi.org/10.1016/j.seppur.2021.120091
polymer | PI-0.25 | NaN | flat | polyimides | none | 40 | 60 | NaN | NaN | NaN | 0.2840644 | NaN | 411 | NaN | NaN | 308 | 1000000 | 1000 | 999000 | NaN | NaN | NaN | 0.5 | none | none | none | none | none | none | 0.5 | 133.011 | 8.902176e-10 | none | none | none | none | none | none | none | none | none | none | none | none | 0.5 | 3.485714 | 2.332923e-11 | none | none | none | none | none | none | none | none | none | none | none | none | none | none | none | permeability | fig 6 | XIE W et al 2022 | https://doi.org/10.1016/j.seppur.2021.120091
polymer | PI-0.25 | NaN | flat | polyimides | none | 40 | 60 | NaN | NaN | NaN | 0.2840644 | NaN | 411 | NaN | NaN | 308 | 2000000 | 1000 | 1999000 | NaN | NaN | NaN | 0.5 | none | none | none | none | none | none | 0.5 | 124.0831 | 8.304645e-10 | none | none | none | none | none | none | none | none | none | none | none | none | 0.5 | 3.542857 | 2.371167e-11 | none | none | none | none | none | none | none | none | none | none | none | none | none | none | none | permeability | fig 6 | XIE W et al 2022 | https://doi.org/10.1016/j.seppur.2021.120091
polymer | PI-0.25 | NaN | flat | polyimides | none | 40 | 60 | NaN | NaN | NaN | 0.2840644 | NaN | 411 | NaN | NaN | 308 | 3000000 | 1000 | 2999000 | NaN | NaN | NaN | 0.5 | none | none | none | none | none | none | 0.5 | 117.7137 | 7.878355e-10 | none | none | none | none | none | none | none | none | none | none | none | none | 0.5 | 3.771429 | 2.524146e-11 | none | none | none | none | none | none | none | none | none | none | none | none | none | none | none | permeability | fig 6 | XIE W et al 2022 | https://doi.org/10.1016/j.seppur.2021.120091
polymer | PI-0.25 | NaN | flat | polyimides | none | 40 | 60 | NaN | NaN | NaN | 0.2840644 | NaN | 411 | NaN | NaN | 308 | 4000000 | 1000 | 3999000 | NaN | NaN | NaN | 0.5 | none | none | none | none | none | none | 0.5 | 115.2092 | 7.710732e-10 | none | none | none | none | none | none | none | none | none | none | none | none | 0.5 | 3.971429 | 2.658002e-11 | none | none | none | none | none | none | none | none | none | none | none | none | none | none | none | permeability | fig 6 | XIE W et al 2022 | https://doi.org/10.1016/j.seppur.2021.120091
polymer | PI-0.50 | NaN | flat | polyimides | none | 40 | 60 | NaN | NaN | NaN | 0.236017 | NaN | 219 | NaN | NaN | 308 | 400000 | 1000 | 399000 | NaN | NaN | NaN | 0.5 | none | none | none | none | none | none | 0.5 | 62.38333 | 4.175199e-10 | none | none | none | none | none | none | none | none | none | none | none | none | 0.5 | 0.9713656 | 6.501167e-12 | none | none | none | none | none | none | none | none | none | none | none | none | none | none | none | permeability | fig 6 | XIE W et al 2022 | https://doi.org/10.1016/j.seppur.2021.120091
polymer | PI-0.50 | NaN | flat | polyimides | none | 40 | 60 | NaN | NaN | NaN | 0.236017 | NaN | 219 | NaN | NaN | 308 | 1000000 | 1000 | 999000 | NaN | NaN | NaN | 0.5 | none | none | none | none | none | none | 0.5 | 54.81229 | 3.668483e-10 | none | none | none | none | none | none | none | none | none | none | none | none | 0.5 | 1.146476 | 7.673146e-12 | none | none | none | none | none | none | none | none | none | none | none | none | none | none | none | permeability | fig 6 | XIE W et al 2022 | https://doi.org/10.1016/j.seppur.2021.120091
polymer | PI-0.50 | NaN | flat | polyimides | none | 40 | 60 | NaN | NaN | NaN | 0.236017 | NaN | 219 | NaN | NaN | 308 | 2000000 | 1000 | 1999000 | NaN | NaN | NaN | 0.5 | none | none | none | none | none | none | 0.5 | 53.89321 | 3.606971e-10 | none | none | none | none | none | none | none | none | none | none | none | none | 0.5 | 1.248899 | 8.358643e-12 | none | none | none | none | none | none | none | none | none | none | none | none | none | none | none | permeability | fig 6 | XIE W et al 2022 | https://doi.org/10.1016/j.seppur.2021.120091
polymer | PI-0.50 | NaN | flat | polyimides | none | 40 | 60 | NaN | NaN | NaN | 0.236017 | NaN | 219 | NaN | NaN | 308 | 3000000 | 1000 | 2999000 | NaN | NaN | NaN | 0.5 | none | none | none | none | none | none | 0.5 | 51.55121 | 3.450225e-10 | none | none | none | none | none | none | none | none | none | none | none | none | 0.5 | 1.209251 | 8.093289e-12 | none | none | none | none | none | none | none | none | none | none | none | none | none | none | none | permeability | fig 6 | XIE W et al 2022 | https://doi.org/10.1016/j.seppur.2021.120091
polymer | PI-0.50 | NaN | flat | polyimides | none | 40 | 60 | NaN | NaN | NaN | 0.236017 | NaN | 219 | NaN | NaN | 308 | 4000000 | 1000 | 3999000 | NaN | NaN | NaN | 0.5 | none | none | none | none | none | none | 0.5 | 50.98787 | 3.412522e-10 | none | none | none | none | none | none | none | none | none | none | none | none | 0.5 | 1.32489 | 8.867238e-12 | none | none | none | none | none | none | none | none | none | none | none | none | none | none | none | permeability | fig 6 | XIE W et al 2022 | https://doi.org/10.1016/j.seppur.2021.120091
polymer | PI-0.75 | NaN | flat | polyimides | none | 40 | 60 | NaN | NaN | NaN | 0.1486874 | NaN | 63 | NaN | NaN | 308 | 400000 | 1000 | 399000 | NaN | NaN | NaN | 0.5 | none | none | none | none | none | none | 0.5 | 30.24894 | 2.024505e-10 | none | none | none | none | none | none | none | none | none | none | none | none | 0.5 | 0.3898678 | 2.609312e-12 | none | none | none | none | none | none | none | none | none | none | none | none | none | none | none | permeability | fig 6 | XIE W et al 2022 | https://doi.org/10.1016/j.seppur.2021.120091
polymer | PI-0.75 | NaN | flat | polyimides | none | 40 | 60 | NaN | NaN | NaN | 0.1486874 | NaN | 63 | NaN | NaN | 308 | 1000000 | 1000 | 999000 | NaN | NaN | NaN | 0.5 | none | none | none | none | none | none | 0.5 | 30.97816 | 2.07331e-10 | none | none | none | none | none | none | none | none | none | none | none | none | 0.5 | 0.5319383 | 3.560163e-12 | none | none | none | none | none | none | none | none | none | none | none | none | none | none | none | permeability | fig 6 | XIE W et al 2022 | https://doi.org/10.1016/j.seppur.2021.120091
polymer | PI-0.75 | NaN | flat | polyimides | none | 40 | 60 | NaN | NaN | NaN | 0.1486874 | NaN | 63 | NaN | NaN | 308 | 2000000 | 1000 | 1999000 | NaN | NaN | NaN | 0.5 | none | none | none | none | none | none | 0.5 | 27.45053 | 1.837212e-10 | none | none | none | none | none | none | none | none | none | none | none | none | 0.5 | 0.5781938 | 3.869742e-12 | none | none | none | none | none | none | none | none | none | none | none | none | none | none | none | permeability | fig 6 | XIE W et al 2022 | https://doi.org/10.1016/j.seppur.2021.120091
polymer | PI-0.75 | NaN | flat | polyimides | none | 40 | 60 | NaN | NaN | NaN | 0.1486874 | NaN | 63 | NaN | NaN | 308 | 3000000 | 1000 | 2999000 | NaN | NaN | NaN | 0.5 | none | none | none | none | none | none | 0.5 | 26.29443 | 1.759837e-10 | none | none | none | none | none | none | none | none | none | none | none | none | 0.5 | 0.6013216 | 4.024532e-12 | none | none | none | none | none | none | none | none | none | none | none | none | none | none | none | permeability | fig 6 | XIE W et al 2022 | https://doi.org/10.1016/j.seppur.2021.120091
polymer | PI-0.75 | NaN | flat | polyimides | none | 40 | 60 | NaN | NaN | NaN | 0.1486874 | NaN | 63 | NaN | NaN | 308 | 4000000 | 1000 | 3999000 | NaN | NaN | NaN | 0.5 | none | none | none | none | none | none | 0.5 | 25.73109 | 1.722133e-10 | none | none | none | none | none | none | none | none | none | none | none | none | 0.5 | 0.6475771 | 4.334111e-12 | none | none | none | none | none | none | none | none | none | none | none | none | none | none | none | permeability | fig 6 | XIE W et al 2022 | https://doi.org/10.1016/j.seppur.2021.120091
polymer | PI-1.00 | NaN | flat | polyimides | none | 40 | 60 | NaN | NaN | NaN | 0.1486874 | NaN | 53 | NaN | NaN | 308 | 400000 | 1000 | 399000 | NaN | NaN | NaN | 0.5 | none | none | none | none | none | none | 0.5 | 9.972264 | 6.674248e-11 | none | none | none | none | none | none | none | none | none | none | none | none | 0.5 | 0.1024229 | 6.854972e-13 | none | none | none | none | none | none | none | none | none | none | none | none | none | none | none | permeability | fig 6 | XIE W et al 2022 | https://doi.org/10.1016/j.seppur.2021.120091
polymer | PI-1.00 | NaN | flat | polyimides | none | 40 | 60 | NaN | NaN | NaN | 0.1486874 | NaN | 53 | NaN | NaN | 308 | 1000000 | 1000 | 999000 | NaN | NaN | NaN | 0.5 | none | none | none | none | none | none | 0.5 | 9.515709 | 6.368684e-11 | none | none | none | none | none | none | none | none | none | none | none | none | 0.5 | 0.1354626 | 9.066253e-13 | none | none | none | none | none | none | none | none | none | none | none | none | none | none | none | permeability | fig 6 | XIE W et al 2022 | https://doi.org/10.1016/j.seppur.2021.120091
polymer | PI-1.00 | NaN | flat | polyimides | none | 40 | 60 | NaN | NaN | NaN | 0.1486874 | NaN | 53 | NaN | NaN | 308 | 2000000 | 1000 | 1999000 | NaN | NaN | NaN | 0.5 | none | none | none | none | none | none | 0.5 | 8.59677 | 5.753656e-11 | none | none | none | none | none | none | none | none | none | none | none | none | 0.5 | 0.1354626 | 9.066253e-13 | none | none | none | none | none | none | none | none | none | none | none | none | none | none | none | permeability | fig 6 | XIE W et al 2022 | https://doi.org/10.1016/j.seppur.2021.120091
polymer | PI-1.00 | NaN | flat | polyimides | none | 40 | 60 | NaN | NaN | NaN | 0.1486874 | NaN | 53 | NaN | NaN | 308 | 3000000 | 1000 | 2999000 | NaN | NaN | NaN | 0.5 | none | none | none | none | none | none | 0.5 | 8.270717 | 5.535435e-11 | none | none | none | none | none | none | none | none | none | none | none | none | 0.5 | 0.1651982 | 1.105641e-12 | none | none | none | none | none | none | none | none | none | none | none | none | none | none | none | permeability | fig 6 | XIE W et al 2022 | https://doi.org/10.1016/j.seppur.2021.120091
polymer | PI-1.00 | NaN | flat | polyimides | none | 40 | 60 | NaN | NaN | NaN | 0.1486874 | NaN | 53 | NaN | NaN | 308 | 4000000 | 1000 | 3999000 | NaN | NaN | NaN | 0.5 | none | none | none | none | none | none | 0.5 | 8.063106 | 5.396484e-11 | none | none | none | none | none | none | none | none | none | none | none | none | 0.5 | 0.1817181 | 1.216205e-12 | none | none | none | none | none | none | none | none | none | none | none | none | none | none | none | permeability | fig 6 | XIE W et al 2022 | https://doi.org/10.1016/j.seppur.2021.120091
polymer | IPI-0.25 | NaN | flat | ionic copolyimides | none | 40 | 60 | NaN | NaN | NaN | 0.5106421 | NaN | 367 | NaN | NaN | 308 | 400000 | 1000 | 399000 | NaN | NaN | NaN | 0.5 | none | none | none | none | none | none | 0.5 | 82.71967 | 5.536271e-10 | none | none | none | none | none | none | none | none | none | none | none | none | 0.5 | 1.354102 | 9.062749e-12 | none | none | none | none | none | none | none | none | none | none | none | none | none | none | none | permeability | fig 6 | XIE W et al 2022 | https://doi.org/10.1016/j.seppur.2021.120091
polymer | IPI-0.25 | NaN | flat | ionic copolyimides | none | 40 | 60 | NaN | NaN | NaN | 0.5106421 | NaN | 367 | NaN | NaN | 308 | 1000000 | 1000 | 999000 | NaN | NaN | NaN | 0.5 | none | none | none | none | none | none | 0.5 | 73.05439 | 4.889393e-10 | none | none | none | none | none | none | none | none | none | none | none | none | 0.5 | 1.883511 | 1.260599e-11 | none | none | none | none | none | none | none | none | none | none | none | none | none | none | none | permeability | fig 6 | XIE W et al 2022 | https://doi.org/10.1016/j.seppur.2021.120091
polymer | IPI-0.25 | NaN | flat | ionic copolyimides | none | 40 | 60 | NaN | NaN | NaN | 0.5106421 | NaN | 367 | NaN | NaN | 308 | 2000000 | 1000 | 1999000 | NaN | NaN | NaN | 0.5 | none | none | none | none | none | none | 0.5 | 71.92469 | 4.813783e-10 | none | none | none | none | none | none | none | none | none | none | none | none | 0.5 | 1.920964 | 1.285665e-11 | none | none | none | none | none | none | none | none | none | none | none | none | none | none | none | permeability | fig 6 | XIE W et al 2022 | https://doi.org/10.1016/j.seppur.2021.120091
polymer | IPI-0.25 | NaN | flat | ionic copolyimides | none | 40 | 60 | NaN | NaN | NaN | 0.5106421 | NaN | 367 | NaN | NaN | 308 | 3000000 | 1000 | 2999000 | NaN | NaN | NaN | 0.5 | none | none | none | none | none | none | 0.5 | 66.0251 | 4.418936e-10 | none | none | none | none | none | none | none | none | none | none | none | none | 0.5 | 1.95825 | 1.31062e-11 | none | none | none | none | none | none | none | none | none | none | none | none | none | none | none | permeability | fig 6 | XIE W et al 2022 | https://doi.org/10.1016/j.seppur.2021.120091
polymer | IPI-0.25 | NaN | flat | ionic copolyimides | none | 40 | 60 | NaN | NaN | NaN | 0.5106421 | NaN | 367 | NaN | NaN | 308 | 4000000 | 1000 | 3999000 | NaN | NaN | NaN | 0.5 | none | none | none | none | none | none | 0.5 | 62.38494 | 4.175306e-10 | none | none | none | none | none | none | none | none | none | none | none | none | 0.5 | 2.019633 | 1.351702e-11 | none | none | none | none | none | none | none | none | none | none | none | none | none | none | none | permeability | fig 6 | XIE W et al 2022 | https://doi.org/10.1016/j.seppur.2021.120091
polymer | IPI-0.50 | NaN | flat | ionic copolyimides | none | 40 | 60 | NaN | NaN | NaN | 0.1973194 | NaN | 83 | NaN | NaN | 308 | 400000 | 1000 | 399000 | NaN | NaN | NaN | 0.5 | none | none | none | none | none | none | 0.5 | 31.19734 | 2.087979e-10 | none | none | none | none | none | none | none | none | none | none | none | none | 0.5 | 0.4801603 | 3.213622e-12 | none | none | none | none | none | none | none | none | none | none | none | none | none | none | none | permeability | fig 6 | XIE W et al 2022 | https://doi.org/10.1016/j.seppur.2021.120091
polymer | IPI-0.50 | NaN | flat | ionic copolyimides | none | 40 | 60 | NaN | NaN | NaN | 0.1973194 | NaN | 83 | NaN | NaN | 308 | 1000000 | 1000 | 999000 | NaN | NaN | NaN | 0.5 | none | none | none | none | none | none | 0.5 | 29.26829 | 1.958872e-10 | none | none | none | none | none | none | none | none | none | none | none | none | 0.5 | 0.5261977 | 3.521742e-12 | none | none | none | none | none | none | none | none | none | none | none | none | none | none | none | permeability | fig 6 | XIE W et al 2022 | https://doi.org/10.1016/j.seppur.2021.120091
polymer | IPI-0.50 | NaN | flat | ionic copolyimides | none | 40 | 60 | NaN | NaN | NaN | 0.1973194 | NaN | 83 | NaN | NaN | 308 | 2000000 | 1000 | 1999000 | NaN | NaN | NaN | 0.5 | none | none | none | none | none | none | 0.5 | 28.13747 | 1.883188e-10 | none | none | none | none | none | none | none | none | none | none | none | none | 0.5 | 0.5800532 | 3.882187e-12 | none | none | none | none | none | none | none | none | none | none | none | none | none | none | none | permeability | fig 6 | XIE W et al 2022 | https://doi.org/10.1016/j.seppur.2021.120091
polymer | IPI-0.50 | NaN | flat | ionic copolyimides | none | 40 | 60 | NaN | NaN | NaN | 0.1973194 | NaN | 83 | NaN | NaN | 308 | 3000000 | 1000 | 2999000 | NaN | NaN | NaN | 0.5 | none | none | none | none | none | none | 0.5 | 27.60532 | 1.847572e-10 | none | none | none | none | none | none | none | none | none | none | none | none | 0.5 | 0.5924193 | 3.964951e-12 | none | none | none | none | none | none | none | none | none | none | none | none | none | none | none | permeability | fig 6 | XIE W et al 2022 | https://doi.org/10.1016/j.seppur.2021.120091
polymer | IPI-0.50 | NaN | flat | ionic copolyimides | none | 40 | 60 | NaN | NaN | NaN | 0.1973194 | NaN | 83 | NaN | NaN | 308 | 4000000 | 1000 | 3999000 | NaN | NaN | NaN | 0.5 | none | none | none | none | none | none | 0.5 | 27.5388 | 1.84312e-10 | none | none | none | none | none | none | none | none | none | none | none | none | 0.5 | 0.6526596 | 4.368127e-12 | none | none | none | none | none | none | none | none | none | none | none | none | none | none | none | permeability | fig 6 | XIE W et al 2022 | https://doi.org/10.1016/j.seppur.2021.120091
polymer | IPI-0.75 | NaN | flat | ionic copolyimides | none | 40 | 60 | NaN | NaN | NaN | 0.1450042 | NaN | 56 | NaN | NaN | 308 | 400000 | 1000 | 399000 | NaN | NaN | NaN | 0.5 | none | none | none | none | none | none | 0.5 | 11.50776 | 7.701927e-11 | none | none | none | none | none | none | none | none | none | none | none | none | 0.5 | 0.1434582 | 9.601384e-13 | none | none | none | none | none | none | none | none | none | none | none | none | none | none | none | permeability | fig 6 | XIE W et al 2022 | https://doi.org/10.1016/j.seppur.2021.120091
polymer | IPI-0.75 | NaN | flat | ionic copolyimides | none | 40 | 60 | NaN | NaN | NaN | 0.1450042 | NaN | 56 | NaN | NaN | 308 | 1000000 | 1000 | 999000 | NaN | NaN | NaN | 0.5 | none | none | none | none | none | none | 0.5 | 10.90909 | 7.301249e-11 | none | none | none | none | none | none | none | none | none | none | none | none | 0.5 | 0.194281 | 1.300286e-12 | none | none | none | none | none | none | none | none | none | none | none | none | none | none | none | permeability | fig 6 | XIE W et al 2022 | https://doi.org/10.1016/j.seppur.2021.120091
polymer | IPI-0.75 | NaN | flat | ionic copolyimides | none | 40 | 60 | NaN | NaN | NaN | 0.1450042 | NaN | 56 | NaN | NaN | 308 | 2000000 | 1000 | 1999000 | NaN | NaN | NaN | 0.5 | none | none | none | none | none | none | 0.5 | 10.37694 | 6.94509e-11 | none | none | none | none | none | none | none | none | none | none | none | none | 0.5 | 0.1922872 | 1.286942e-12 | none | none | none | none | none | none | none | none | none | none | none | none | none | none | none | permeability | fig 6 | XIE W et al 2022 | https://doi.org/10.1016/j.seppur.2021.120091
polymer | IPI-0.75 | NaN | flat | ionic copolyimides | none | 40 | 60 | NaN | NaN | NaN | 0.1450042 | NaN | 56 | NaN | NaN | 308 | 3000000 | 1000 | 2999000 | NaN | NaN | NaN | 0.5 | none | none | none | none | none | none | 0.5 | 10.11086 | 6.767011e-11 | none | none | none | none | none | none | none | none | none | none | none | none | 0.5 | 0.1918874 | 1.284266e-12 | none | none | none | none | none | none | none | none | none | none | none | none | none | none | none | permeability | fig 6 | XIE W et al 2022 | https://doi.org/10.1016/j.seppur.2021.120091
polymer | IPI-0.75 | NaN | flat | ionic copolyimides | none | 40 | 60 | NaN | NaN | NaN | 0.1450042 | NaN | 56 | NaN | NaN | 308 | 4000000 | 1000 | 3999000 | NaN | NaN | NaN | 0.5 | none | none | none | none | none | none | 0.5 | 9.911308 | 6.633451e-11 | none | none | none | none | none | none | none | none | none | none | none | none | 0.5 | 0.2170213 | 1.452482e-12 | none | none | none | none | none | none | none | none | none | none | none | none | none | none | none | permeability | fig 6 | XIE W et al 2022 | https://doi.org/10.1016/j.seppur.2021.120091
polymer | IPI-1.00 | NaN | flat | ionic copolyimides | none | 40 | 60 | NaN | NaN | NaN | 0.1205525 | NaN | 41 | NaN | NaN | 308 | 400000 | 1000 | 399000 | NaN | NaN | NaN | 0.5 | none | none | none | none | none | none | 0.5 | 2.32816 | 1.558193e-11 | none | none | none | none | none | none | none | none | none | none | none | none | 0.5 | 0.02058582 | 1.37777e-13 | none | none | none | none | none | none | none | none | none | none | none | none | none | none | none | permeability | fig 6 | XIE W et al 2022 | https://doi.org/10.1016/j.seppur.2021.120091
polymer | IPI-1.00 | NaN | flat | ionic copolyimides | none | 40 | 60 | NaN | NaN | NaN | 0.1205525 | NaN | 41 | NaN | NaN | 308 | 1000000 | 1000 | 999000 | NaN | NaN | NaN | 0.5 | none | none | none | none | none | none | 0.5 | 2.261641 | 1.513673e-11 | none | none | none | none | none | none | none | none | none | none | none | none | 0.5 | 0.03151685 | 2.109363e-13 | none | none | none | none | none | none | none | none | none | none | none | none | none | none | none | permeability | fig 6 | XIE W et al 2022 | https://doi.org/10.1016/j.seppur.2021.120091
polymer | IPI-1.00 | NaN | flat | ionic copolyimides | none | 40 | 60 | NaN | NaN | NaN | 0.1205525 | NaN | 41 | NaN | NaN | 308 | 2000000 | 1000 | 1999000 | NaN | NaN | NaN | 0.5 | none | none | none | none | none | none | 0.5 | 2.062084 | 1.380114e-11 | none | none | none | none | none | none | none | none | none | none | none | none | 0.5 | 0.0375 | 2.509804e-13 | none | none | none | none | none | none | none | none | none | none | none | none | none | none | none | permeability | fig 6 | XIE W et al 2022 | https://doi.org/10.1016/j.seppur.2021.120091
polymer | IPI-1.00 | NaN | flat | ionic copolyimides | none | 40 | 60 | NaN | NaN | NaN | 0.1205525 | NaN | 41 | NaN | NaN | 308 | 3000000 | 1000 | 2999000 | NaN | NaN | NaN | 0.5 | none | none | none | none | none | none | 0.5 | 1.995565 | 1.335594e-11 | none | none | none | none | none | none | none | none | none | none | none | none | 0.5 | 0.03710017 | 2.483044e-13 | none | none | none | none | none | none | none | none | none | none | none | none | none | none | none | permeability | fig 6 | XIE W et al 2022 | https://doi.org/10.1016/j.seppur.2021.120091
polymer | IPI-1.00 | NaN | flat | ionic copolyimides | none | 40 | 60 | NaN | NaN | NaN | 0.1205525 | NaN | 41 | NaN | NaN | 308 | 4000000 | 1000 | 3999000 | NaN | NaN | NaN | 0.5 | none | none | none | none | none | none | 0.5 | 1.862528 | 1.246555e-11 | none | none | none | none | none | none | none | none | none | none | none | none | 0.5 | 0.03989362 | 2.670004e-13 | none | none | none | none | none | none | none | none | none | none | none | none | none | none | none | permeability | fig 6 | XIE W et al 2022 | https://doi.org/10.1016/j.seppur.2021.120091
zeolite | SSZ-13 - O3at473K Seeds0.07 | alfa-alumina | tubular | SSZ-13 | none | 1.2 | 1.2 | 0.38 | 0.38 | theoretical | NaN | 0.27 | 624 | NaN | NaN | 298 | 303000 | 103000 | 200000 | 4000 | NaN | NaN | NaN | none | none | none | none | none | none | none | none | none | none | none | none | none | none | none | none | none | none | 0.5 | 2665.547 | 7.433333e-07 | 0.5 | 431.5078 | 1.203333e-07 | none | none | none | none | none | none | none | none | none | none | none | none | none | none | none | permeance | table S1 | LI Y et al 2021 | https://doi.org/10.1016/j.memsci.2021.119349
zeolite | SSZ-13 - O3at473K Seeds0.7 | alfa-alumina | tubular | SSZ-13 | none | 1.2 | 1.2 | 0.38 | 0.38 | theoretical | NaN | 0.27 | 624 | NaN | NaN | 298 | 303000 | 103000 | 200000 | 4000 | NaN | NaN | NaN | none | none | none | none | none | none | none | none | none | none | none | none | none | none | none | none | none | none | 0.5 | 3048.046518 | 8.5e-07 | 0.5 | 262.9687192 | 7.333333e-08 | none | none | none | none | none | none | none | none | none | none | none | none | none | none | none | permeance | table S1 | LI Y et al 2021 | https://doi.org/10.1016/j.memsci.2021.119349
zeolite | SSZ-13 - O3at473K Seeds7 | alfa-alumina | tubular | SSZ-13 | none | 1.2 | 1.2 | 0.38 | 0.38 | theoretical | NaN | 0.27 | 624 | NaN | NaN | 298 | 303000 | 103000 | 200000 | 4000 | NaN | NaN | NaN | none | none | none | none | none | none | none | none | none | none | none | none | none | none | none | none | none | none | 0.5 | 394.4530788 | 1.1e-07 | 0.5 | 193.6406 | 5.4e-08 | none | none | none | none | none | none | none | none | none | none | none | none | none | none | none | permeance | table S1 | LI Y et al 2021 | https://doi.org/10.1016/j.memsci.2021.119349
zeolite | SSZ-13 - O2at673K | alfa-alumina | tubular | SSZ-13 | none | 1.2 | 1.2 | 0.38 | 0.38 | theoretical | NaN | 0.33 | 791 | NaN | NaN | 298 | 303000 | 103000 | 200000 | 4000 | NaN | NaN | NaN | none | none | none | none | none | none | none | none | none | none | none | none | none | none | none | none | none | none | 0.5 | 2433.656 | 6.786667e-07 | 0.5 | 41.59687 | 1.16e-08 | none | none | none | none | none | none | none | none | none | none | none | none | none | none | none | permeance | table S2 | LI Y et al 2021 | https://doi.org/10.1016/j.memsci.2021.119349
zeolite | SSZ-13 - O2at753K | alfa-alumina | tubular | SSZ-13 | none | 1.2 | 1.2 | 0.38 | 0.38 | theoretical | NaN | 0.33 | 791 | NaN | NaN | 298 | 303000 | 103000 | 200000 | 4000 | NaN | NaN | NaN | none | none | none | none | none | none | none | none | none | none | none | none | none | none | none | none | none | none | 0.5 | 3430.546 | 9.566667e-07 | 0.5 | 107.8172 | 3.006667e-08 | none | none | none | none | none | none | none | none | none | none | none | none | none | none | none | permeance | table S2 | LI Y et al 2021 | https://doi.org/10.1016/j.memsci.2021.119349
zeolite | SSZ-13 - AIRat673K | alfa-alumina | tubular | SSZ-13 | none | 1.2 | 1.2 | 0.38 | 0.38 | theoretical | NaN | 0.31 | 714 | NaN | NaN | 298 | 303000 | 103000 | 200000 | 4000 | NaN | NaN | NaN | none | none | none | none | none | none | none | none | none | none | none | none | none | none | none | none | none | none | 0.5 | 3192.679 | 8.903333e-07 | 0.5 | 95.38593 | 2.66e-08 | none | none | none | none | none | none | none | none | none | none | none | none | none | none | none | permeance | table S2 | LI Y et al 2021 | https://doi.org/10.1016/j.memsci.2021.119349
zeolite | SSZ-13 - AIRat753K | alfa-alumina | tubular | SSZ-13 | none | 1.2 | 1.2 | 0.38 | 0.38 | theoretical | NaN | 0.31 | 714 | NaN | NaN | 298 | 303000 | 103000 | 200000 | 4000 | NaN | NaN | NaN | none | none | none | none | none | none | none | none | none | none | none | none | none | none | none | none | none | none | 0.5 | 5271.328 | 1.47e-06 | 0.5 | 289.1461 | 8.063333e-08 | none | none | none | none | none | none | none | none | none | none | none | none | none | none | none | permeance | table S2 | LI Y et al 2021 | https://doi.org/10.1016/j.memsci.2021.119349
zeolite | SSZ-13 - O3at473K calcination_time_6h | alfa-alumina | tubular | SSZ-13 | none | 1.2 | 1.2 | 0.38 | 0.38 | theoretical | NaN | 0.27 | 624 | NaN | NaN | 298 | 303000 | 103000 | 200000 | 4000 | NaN | NaN | NaN | none | none | none | none | none | none | none | none | none | none | none | none | none | none | none | none | none | none | 0.5 | 1770.08 | 4.93617e-07 | 0.5 | 170.6538 | 4.758974e-08 | none | none | none | none | none | none | none | none | none | none | none | none | none | none | none | permeance | fig 6 | LI Y et al 2021 | https://doi.org/10.1016/j.memsci.2021.119349
zeolite | SSZ-13 - O3at473K calcination_time_12h | alfa-alumina | tubular | SSZ-13 | none | 1.2 | 1.2 | 0.38 | 0.38 | theoretical | NaN | 0.27 | 624 | NaN | NaN | 298 | 303000 | 103000 | 200000 | 4000 | NaN | NaN | NaN | none | none | none | none | none | none | none | none | none | none | none | none | none | none | none | none | none | none | 0.5 | 2048.562 | 5.712766e-07 | 0.5 | 222.2971 | 6.199134e-08 | none | none | none | none | none | none | none | none | none | none | none | none | none | none | none | permeance | fig 6 | LI Y et al 2021 | https://doi.org/10.1016/j.memsci.2021.119349
zeolite | SSZ-13 - O3at473K calcination_time_24h | alfa-alumina | tubular | SSZ-13 | none | 1.2 | 1.2 | 0.38 | 0.38 | theoretical | NaN | 0.27 | 624 | NaN | NaN | 298 | 303000 | 103000 | 200000 | 4000 | NaN | NaN | NaN | none | none | none | none | none | none | none | none | none | none | none | none | none | none | none | none | none | none | 0.5 | 2227.859 | 6.212766e-07 | 0.5 | 248.7528 | 6.936897e-08 | none | none | none | none | none | none | none | none | none | none | none | none | none | none | none | permeance | fig 6 | LI Y et al 2021 | https://doi.org/10.1016/j.memsci.2021.119349
zeolite | SSZ-13 - O3at473K calcination_time_48h | alfa-alumina | tubular | SSZ-13 | none | 1.2 | 1.2 | 0.38 | 0.38 | theoretical | NaN | 0.27 | 624 | NaN | NaN | 298 | 303000 | 103000 | 200000 | 4000 | NaN | NaN | NaN | none | none | none | none | none | none | none | none | none | none | none | none | none | none | none | none | none | none | 0.5 | 2452.934 | 6.840426e-07 | 0.5 | 282.0499 | 7.865443e-08 | none | none | none | none | none | none | none | none | none | none | none | none | none | none | none | permeance | fig 6 | LI Y et al 2021 | https://doi.org/10.1016/j.memsci.2021.119349
zeolite | SSZ-13 - O3at473K calcination_time_60h | alfa-alumina | tubular | SSZ-13 | none | 1.2 | 1.2 | 0.38 | 0.38 | theoretical | NaN | 0.27 | 624 | NaN | NaN | 298 | 303000 | 103000 | 200000 | 4000 | NaN | NaN | NaN | none | none | none | none | none | none | none | none | none | none | none | none | none | none | none | none | none | none | 0.5 | 2479.637 | 6.914894e-07 | 0.5 | 286.4343 | 7.987711e-08 | none | none | none | none | none | none | none | none | none | none | none | none | none | none | none | permeance | fig 6 | LI Y et al 2021 | https://doi.org/10.1016/j.memsci.2021.119349
zeolite | SSZ-13 - O3at473K | alfa-alumina | tubular | SSZ-13 | none | 1.2 | 1.2 | 0.38 | 0.38 | theoretical | NaN | 0.27 | 624 | NaN | NaN | 298 | 303000 | 103000 | 200000 | 4000 | NaN | NaN | NaN | none | none | none | 1 | 16584.72 | 4.624932e-06 | none | none | none | none | none | none | none | none | none | none | none | none | none | none | none | none | none | none | none | none | none | none | none | none | none | none | none | none | none | none | none | none | none | permeance | fig 7 | LI Y et al 2021 | https://doi.org/10.1016/j.memsci.2021.119349
zeolite | SSZ-13 - O3at473K | alfa-alumina | tubular | SSZ-13 | none | 1.2 | 1.2 | 0.38 | 0.38 | theoretical | NaN | 0.27 | 624 | NaN | NaN | 298 | 303000 | 103000 | 200000 | 4000 | NaN | NaN | NaN | none | none | none | none | none | none | 1 | 23546.85 | 6.566443e-06 | none | none | none | none | none | none | none | none | none | none | none | none | none | none | none | none | none | none | none | none | none | none | none | none | none | none | none | none | none | none | permeance | fig 7 | LI Y et al 2021 | https://doi.org/10.1016/j.memsci.2021.119349
zeolite | SSZ-13 - O3at473K | alfa-alumina | tubular | SSZ-13 | none | 1.2 | 1.2 | 0.38 | 0.38 | theoretical | NaN | 0.27 | 624 | NaN | NaN | 298 | 303000 | 103000 | 200000 | 4000 | NaN | NaN | NaN | none | none | none | none | none | none | none | none | none | none | none | none | none | none | none | none | none | none | none | none | none | none | none | none | none | none | none | 1 | 61.65463 | 1.719345e-08 | none | none | none | none | none | none | none | none | none | permeance | fig 7 | LI Y et al 2021 | https://doi.org/10.1016/j.memsci.2021.119349
zeolite | SSZ-13 - O3at473K | alfa-alumina | tubular | SSZ-13 | none | 1.2 | 1.2 | 0.38 | 0.38 | theoretical | NaN | 0.27 | 624 | NaN | NaN | 298 | 303000 | 103000 | 200000 | 4000 | NaN | NaN | NaN | none | none | none | none | none | none | none | none | none | none | none | none | none | none | none | none | none | none | none | none | none | none | none | none | none | none | none | none | none | none | none | none | none | none | none | none | 1 | 23.67417 | 6.601948e-09 | permeance | fig 7 | LI Y et al 2021 | https://doi.org/10.1016/j.memsci.2021.119349
zeolite | SSZ-13 - O3at473K | alfa-alumina | tubular | SSZ-13 | none | 1.2 | 1.2 | 0.38 | 0.38 | theoretical | NaN | 0.27 | 624 | NaN | NaN | 298 | 303000 | 103000 | 200000 | 4000 | NaN | NaN | NaN | none | none | none | none | none | none | none | none | none | none | none | none | none | none | none | none | none | none | 1 | 3251.953 | 9.068627e-07 | none | none | none | none | none | none | none | none | none | none | none | none | none | none | none | none | none | none | permeance | fig 8a | LI Y et al 2021 | https://doi.org/10.1016/j.memsci.2021.119349
zeolite | SSZ-13 - O3at473K | alfa-alumina | tubular | SSZ-13 | none | 1.2 | 1.2 | 0.38 | 0.38 | theoretical | NaN | 0.27 | 624 | NaN | NaN | 323 | 303000 | 103000 | 200000 | 4000 | NaN | NaN | NaN | none | none | none | none | none | none | none | none | none | none | none | none | none | none | none | none | none | none | 1 | 2276.367 | 6.348039e-07 | none | none | none | none | none | none | none | none | none | none | none | none | none | none | none | none | none | none | permeance | fig 8a | LI Y et al 2021 | https://doi.org/10.1016/j.memsci.2021.119349
zeolite | SSZ-13 - O3at473K | alfa-alumina | tubular | SSZ-13 | none | 1.2 | 1.2 | 0.38 | 0.38 | theoretical | NaN | 0.27 | 624 | NaN | NaN | 348 | 303000 | 103000 | 200000 | 4000 | NaN | NaN | NaN | none | none | none | none | none | none | none | none | none | none | none | none | none | none | none | none | none | none | 1 | 1819.336 | 5.073529e-07 | none | none | none | none | none | none | none | none | none | none | none | none | none | none | none | none | none | none | permeance | fig 8a | LI Y et al 2021 | https://doi.org/10.1016/j.memsci.2021.119349
zeolite | SSZ-13 - O3at473K | alfa-alumina | tubular | SSZ-13 | none | 1.2 | 1.2 | 0.38 | 0.38 | theoretical | NaN | 0.27 | 624 | NaN | NaN | 373 | 303000 | 103000 | 200000 | 4000 | NaN | NaN | NaN | none | none | none | none | none | none | none | none | none | none | none | none | none | none | none | none | none | none | 1 | 1476.562 | 4.117647e-07 | none | none | none | none | none | none | none | none | none | none | none | none | none | none | none | none | none | none | permeance | fig 8a | LI Y et al 2021 | https://doi.org/10.1016/j.memsci.2021.119349
zeolite | SSZ-13 - O3at473K | alfa-alumina | tubular | SSZ-13 | none | 1.2 | 1.2 | 0.38 | 0.38 | theoretical | NaN | 0.27 | 624 | NaN | NaN | 398 | 303000 | 103000 | 200000 | 4000 | NaN | NaN | NaN | none | none | none | none | none | none | none | none | none | none | none | none | none | none | none | none | none | none | 1 | 1190.918 | 3.321078e-07 | none | none | none | none | none | none | none | none | none | none | none | none | none | none | none | none | none | none | permeance | fig 8a | LI Y et al 2021 | https://doi.org/10.1016/j.memsci.2021.119349
zeolite | SSZ-13 - O3at473K | alfa-alumina | tubular | SSZ-13 | none | 1.2 | 1.2 | 0.38 | 0.38 | theoretical | NaN | 0.27 | 624 | NaN | NaN | 298 | 303000 | 103000 | 200000 | 4000 | NaN | NaN | NaN | none | none | none | none | none | none | none | none | none | none | none | none | none | none | none | none | none | none | none | none | none | 1 | 197.7539 | 5.514706e-08 | none | none | none | none | none | none | none | none | none | none | none | none | none | none | none | permeance | fig 8a | LI Y et al 2021 | https://doi.org/10.1016/j.memsci.2021.119349
zeolite | SSZ-13 - O3at473K | alfa-alumina | tubular | SSZ-13 | none | 1.2 | 1.2 | 0.38 | 0.38 | theoretical | NaN | 0.27 | 624 | NaN | NaN | 323 | 303000 | 103000 | 200000 | 4000 | NaN | NaN | NaN | none | none | none | none | none | none | none | none | none | none | none | none | none | none | none | none | none | none | none | none | none | 1 | 180.1758 | 5.02451e-08 | none | none | none | none | none | none | none | none | none | none | none | none | none | none | none | permeance | fig 8a | LI Y et al 2021 | https://doi.org/10.1016/j.memsci.2021.119349
zeolite | SSZ-13 - O3at473K | alfa-alumina | tubular | SSZ-13 | none | 1.2 | 1.2 | 0.38 | 0.38 | theoretical | NaN | 0.27 | 624 | NaN | NaN | 348 | 303000 | 103000 | 200000 | 4000 | NaN | NaN | NaN | none | none | none | none | none | none | none | none | none | none | none | none | none | none | none | none | none | none | none | none | none | 1 | 171.3867 | 4.779412e-08 | none | none | none | none | none | none | none | none | none | none | none | none | none | none | none | permeance | fig 8a | LI Y et al 2021 | https://doi.org/10.1016/j.memsci.2021.119349
zeolite | SSZ-13 - O3at473K | alfa-alumina | tubular | SSZ-13 | none | 1.2 | 1.2 | 0.38 | 0.38 | theoretical | NaN | 0.27 | 624 | NaN | NaN | 373 | 303000 | 103000 | 200000 | 4000 | NaN | NaN | NaN | none | none | none | none | none | none | none | none | none | none | none | none | none | none | none | none | none | none | none | none | none | 1 | 166.9922 | 4.656863e-08 | none | none | none | none | none | none | none | none | none | none | none | none | none | none | none | permeance | fig 8a | LI Y et al 2021 | https://doi.org/10.1016/j.memsci.2021.119349
zeolite | SSZ-13 - O3at473K | alfa-alumina | tubular | SSZ-13 | none | 1.2 | 1.2 | 0.38 | 0.38 | theoretical | NaN | 0.27 | 624 | NaN | NaN | 398 | 303000 | 103000 | 200000 | 4000 | NaN | NaN | NaN | none | none | none | none | none | none | none | none | none | none | none | none | none | none | none | none | none | none | none | none | none | 1 | 162.5976 | 4.534314e-08 | none | none | none | none | none | none | none | none | none | none | none | none | none | none | none | permeance | fig 8a | LI Y et al 2021 | https://doi.org/10.1016/j.memsci.2021.119349
zeolite | SSZ-13 - O3at473K | alfa-alumina | tubular | SSZ-13 | none | 1.2 | 1.2 | 0.38 | 0.38 | theoretical | NaN | 0.27 | 624 | NaN | NaN | 298 | 503000 | 103000 | 400000 | 4000 | NaN | NaN | NaN | none | none | none | none | none | none | none | none | none | none | none | none | none | none | none | none | none | none | 1 | 2818.676 | 7.86036e-07 | none | none | none | none | none | none | none | none | none | none | none | none | none | none | none | none | none | none | permeance | fig 8b | LI Y et al 2021 | https://doi.org/10.1016/j.memsci.2021.119349
zeolite | SSZ-13 - O3at473K | alfa-alumina | tubular | SSZ-13 | none | 1.2 | 1.2 | 0.38 | 0.38 | theoretical | NaN | 0.27 | 624 | NaN | NaN | 298 | 703000 | 103000 | 600000 | 4000 | NaN | NaN | NaN | none | none | none | none | none | none | none | none | none | none | none | none | none | none | none | none | none | none | 1 | 2798.485 | 7.804054e-07 | none | none | none | none | none | none | none | none | none | none | none | none | none | none | none | none | none | none | permeance | fig 8b | LI Y et al 2021 | https://doi.org/10.1016/j.memsci.2021.119349
zeolite | SSZ-13 - O3at473K | alfa-alumina | tubular | SSZ-13 | none | 1.2 | 1.2 | 0.38 | 0.38 | theoretical | NaN | 0.27 | 624 | NaN | NaN | 298 | 903000 | 103000 | 800000 | 4000 | NaN | NaN | NaN | none | none | none | none | none | none | none | none | none | none | none | none | none | none | none | none | none | none | 1 | 2766.179 | 7.713964e-07 | none | none | none | none | none | none | none | none | none | none | none | none | none | none | none | none | none | none | permeance | fig 8b | LI Y et al 2021 | https://doi.org/10.1016/j.memsci.2021.119349
zeolite | SSZ-13 - O3at473K | alfa-alumina | tubular | SSZ-13 | none | 1.2 | 1.2 | 0.38 | 0.38 | theoretical | NaN | 0.27 | 624 | NaN | NaN | 298 | 1103000 | 103000 | 1000000 | 4000 | NaN | NaN | NaN | none | none | none | none | none | none | none | none | none | none | none | none | none | none | none | none | none | none | 1 | 2725.797 | 7.601351e-07 | none | none | none | none | none | none | none | none | none | none | none | none | none | none | none | none | none | none | permeance | fig 8b | LI Y et al 2021 | https://doi.org/10.1016/j.memsci.2021.119349
zeolite | SSZ-13 - O3at473K | alfa-alumina | tubular | SSZ-13 | none | 1.2 | 1.2 | 0.38 | 0.38 | theoretical | NaN | 0.27 | 624 | NaN | NaN | 298 | 503000 | 103000 | 400000 | 4000 | NaN | NaN | NaN | none | none | none | none | none | none | none | none | none | none | none | none | none | none | none | none | none | none | none | none | none | 1 | 197.8727 | 5.518018e-08 | none | none | none | none | none | none | none | none | none | none | none | none | none | none | none | permeance | fig 8b | LI Y et al 2021 | https://doi.org/10.1016/j.memsci.2021.119349
zeolite | SSZ-13 - O3at473K | alfa-alumina | tubular | SSZ-13 | none | 1.2 | 1.2 | 0.38 | 0.38 | theoretical | NaN | 0.27 | 624 | NaN | NaN | 298 | 703000 | 103000 | 600000 | 4000 | NaN | NaN | NaN | none | none | none | none | none | none | none | none | none | none | none | none | none | none | none | none | none | none | none | none | none | 1 | 197.8727 | 5.518018e-08 | none | none | none | none | none | none | none | none | none | none | none | none | none | none | none | permeance | fig 8b | LI Y et al 2021 | https://doi.org/10.1016/j.memsci.2021.119349
zeolite | SSZ-13 - O3at473K | alfa-alumina | tubular | SSZ-13 | none | 1.2 | 1.2 | 0.38 | 0.38 | theoretical | NaN | 0.27 | 624 | NaN | NaN | 298 | 903000 | 103000 | 800000 | 4000 | NaN | NaN | NaN | none | none | none | none | none | none | none | none | none | none | none | none | none | none | none | none | none | none | none | none | none | 1 | 197.8727 | 5.518018e-08 | none | none | none | none | none | none | none | none | none | none | none | none | none | none | none | permeance | fig 8b | LI Y et al 2021 | https://doi.org/10.1016/j.memsci.2021.119349
zeolite | SSZ-13 - O3at473K | alfa-alumina | tubular | SSZ-13 | none | 1.2 | 1.2 | 0.38 | 0.38 | theoretical | NaN | 0.27 | 624 | NaN | NaN | 298 | 1103000 | 103000 | 1000000 | 4000 | NaN | NaN | NaN | none | none | none | none | none | none | none | none | none | none | none | none | none | none | none | none | none | none | none | none | none | 1 | 205.9491 | 5.743243e-08 | none | none | none | none | none | none | none | none | none | none | none | none | none | none | none | permeance | fig 8b | LI Y et al 2021 | https://doi.org/10.1016/j.memsci.2021.119349
zeolite | SSZ-13 - O3at473K | alfa-alumina | tubular | SSZ-13 | none | 1.2 | 1.2 | 0.38 | 0.38 | theoretical | NaN | 0.27 | 624 | NaN | NaN | 298 | 303000 | 103000 | 200000 | 4000 | NaN | NaN | NaN | none | none | none | none | none | none | none | none | none | none | none | none | none | none | none | none | none | none | 0.1 | 2032.232 | 5.667227e-07 | 0.9 | 199.4148 | 5.561024e-08 | none | none | none | none | none | none | none | none | none | none | none | none | none | none | none | permeance | fig 9b | LI Y et al 2021 | https://doi.org/10.1016/j.memsci.2021.119349
zeolite | SSZ-13 - O3at473K | alfa-alumina | tubular | SSZ-13 | none | 1.2 | 1.2 | 0.38 | 0.38 | theoretical | NaN | 0.27 | 624 | NaN | NaN | 323 | 303000 | 103000 | 200000 | 4000 | NaN | NaN | NaN | none | none | none | none | none | none | none | none | none | none | none | none | none | none | none | none | none | none | 0.1 | 1873.475 | 5.224505e-07 | 0.9 | 219.9641 | 6.134077e-08 | none | none | none | none | none | none | none | none | none | none | none | none | none | none | none | permeance | fig 9b | LI Y et al 2021 | https://doi.org/10.1016/j.memsci.2021.119349
zeolite | SSZ-13 - O3at473K | alfa-alumina | tubular | SSZ-13 | none | 1.2 | 1.2 | 0.38 | 0.38 | theoretical | NaN | 0.27 | 624 | NaN | NaN | 348 | 303000 | 103000 | 200000 | 4000 | NaN | NaN | NaN | none | none | none | none | none | none | none | none | none | none | none | none | none | none | none | none | none | none | 0.1 | 1754.568 | 4.892915e-07 | 0.9 | 225.5647 | 6.290259e-08 | none | none | none | none | none | none | none | none | none | none | none | none | none | none | none | permeance | fig 9b | LI Y et al 2021 | https://doi.org/10.1016/j.memsci.2021.119349
zeolite | SSZ-13 - O3at473K | alfa-alumina | tubular | SSZ-13 | none | 1.2 | 1.2 | 0.38 | 0.38 | theoretical | NaN | 0.27 | 624 | NaN | NaN | 373 | 303000 | 103000 | 200000 | 4000 | NaN | NaN | NaN | none | none | none | none | none | none | none | none | none | none | none | none | none | none | none | none | none | none | 0.1 | 1578.384 | 4.401595e-07 | 0.9 | 231.1677 | 6.446509e-08 | none | none | none | none | none | none | none | none | none | none | none | none | none | none | none | permeance | fig 9b | LI Y et al 2021 | https://doi.org/10.1016/j.memsci.2021.119349
zeolite | SSZ-13 - O3at473K | alfa-alumina | tubular | SSZ-13 | none | 1.2 | 1.2 | 0.38 | 0.38 | theoretical | NaN | 0.27 | 624 | NaN | NaN | 398 | 303000 | 103000 | 200000 | 4000 | NaN | NaN | NaN | none | none | none | none | none | none | none | none | none | none | none | none | none | none | none | none | none | none | 0.1 | 1334.966 | 3.722783e-07 | 0.9 | 236.7732 | 6.602827e-08 | none | none | none | none | none | none | none | none | none | none | none | none | none | none | none | permeance | fig 9b | LI Y et al 2021 | https://doi.org/10.1016/j.memsci.2021.119349
zeolite | SSZ-13 - O3at473K | alfa-alumina | tubular | SSZ-13 | none | 1.2 | 1.2 | 0.38 | 0.38 | theoretical | NaN | 0.27 | 624 | NaN | NaN | 298 | 303000 | 103000 | 200000 | 600 | NaN | NaN | NaN | none | none | none | none | none | none | none | none | none | none | none | none | none | none | none | none | none | none | 0.5 | 2694.913 | 7.515225e-07 | 0.5 | 240.2272 | 6.699147e-08 | none | none | none | none | none | none | none | none | none | none | none | none | none | none | none | permeance | fig11 | LI Y et al 2021 | https://doi.org/10.1016/j.memsci.2021.119349
zeolite | SSZ-13 - O3at473K | alfa-alumina | tubular | SSZ-13 | none | 1.2 | 1.2 | 0.38 | 0.38 | theoretical | NaN | 0.27 | 624 | NaN | NaN | 298 | 303000 | 103000 | 200000 | 800 | NaN | NaN | NaN | none | none | none | none | none | none | none | none | none | none | none | none | none | none | none | none | none | none | 0.5 | 2852.152 | 7.953715e-07 | 0.5 | 248.9627 | 6.942753e-08 | none | none | none | none | none | none | none | none | none | none | none | none | none | none | none | permeance | fig11 | LI Y et al 2021 | https://doi.org/10.1016/j.memsci.2021.119349
zeolite | SSZ-13 - O3at473K | alfa-alumina | tubular | SSZ-13 | none | 1.2 | 1.2 | 0.38 | 0.38 | theoretical | NaN | 0.27 | 624 | NaN | NaN | 298 | 303000 | 103000 | 200000 | 1000 | NaN | NaN | NaN | none | none | none | none | none | none | none | none | none | none | none | none | none | none | none | none | none | none | 0.5 | 2882.727 | 8.038977e-07 | 0.5 | 240.2272 | 6.699147e-08 | none | none | none | none | none | none | none | none | none | none | none | none | none | none | none | permeance | fig11 | LI Y et al 2021 | https://doi.org/10.1016/j.memsci.2021.119349
zeolite | SSZ-13 - O3at473K | alfa-alumina | tubular | SSZ-13 | none | 1.2 | 1.2 | 0.38 | 0.38 | theoretical | NaN | 0.27 | 624 | NaN | NaN | 298 | 303000 | 103000 | 200000 | 2000 | NaN | NaN | NaN | none | none | none | none | none | none | none | none | none | none | none | none | none | none | none | none | none | none | 0.5 | 3022.495 | 8.428745e-07 | 0.5 | 240.2272 | 6.699147e-08 | none | none | none | none | none | none | none | none | none | none | none | none | none | none | none | permeance | fig11 | LI Y et al 2021 | https://doi.org/10.1016/j.memsci.2021.119349
zeolite | SSZ-13 - O3at473K | alfa-alumina | tubular | SSZ-13 | none | 1.2 | 1.2 | 0.38 | 0.38 | theoretical | NaN | 0.27 | 624 | NaN | NaN | 298 | 303000 | 103000 | 200000 | 3000 | NaN | NaN | NaN | none | none | none | none | none | none | none | none | none | none | none | none | none | none | none | none | none | none | 0.5 | 3070.541 | 8.562728e-07 | 0.5 | 240.2272 | 6.699147e-08 | none | none | none | none | none | none | none | none | none | none | none | none | none | none | none | permeance | fig11 | LI Y et al 2021 | https://doi.org/10.1016/j.memsci.2021.119349
zeolite | SSZ-13 - O3at473K | alfa-alumina | tubular | SSZ-13 | none | 1.2 | 1.2 | 0.38 | 0.38 | theoretical | NaN | 0.27 | 624 | NaN | NaN | 298 | 303000 | 103000 | 200000 | 5000 | NaN | NaN | NaN | none | none | none | none | none | none | none | none | none | none | none | none | none | none | none | none | none | none | 0.5 | 3131.689 | 8.733252e-07 | 0.5 | 231.4917 | 6.455542e-08 | none | none | none | none | none | none | none | none | none | none | none | none | none | none | none | permeance | fig11 | LI Y et al 2021 | https://doi.org/10.1016/j.memsci.2021.119349
zeolite | SSZ-13 - O3at473K | alfa-alumina | tubular | SSZ-13 | none | 1.2 | 1.2 | 0.38 | 0.38 | theoretical | NaN | 0.27 | 624 | NaN | NaN | 298 | 303000 | 103000 | 200000 | 6000 | NaN | NaN | NaN | none | none | none | none | none | none | none | none | none | none | none | none | none | none | none | none | none | none | 0.5 | 3166.631 | 8.830694e-07 | 0.5 | 231.4917 | 6.455542e-08 | none | none | none | none | none | none | none | none | none | none | none | none | none | none | none | permeance | fig11 | LI Y et al 2021 | https://doi.org/10.1016/j.memsci.2021.119349
zeolite | SSZ-13 - O3at473K | alfa-alumina | tubular | SSZ-13 | none | 1.2 | 1.2 | 0.38 | 0.38 | theoretical | NaN | 0.27 | 624 | NaN | NaN | 298 | 303000 | 103000 | 200000 | 7000 | NaN | NaN | NaN | none | none | none | none | none | none | none | none | none | none | none | none | none | none | none | none | none | none | 0.5 | 3153.528 | 8.794153e-07 | 0.5 | 222.7561 | 6.211937e-08 | none | none | none | none | none | none | none | none | none | none | none | none | none | none | none | permeance | fig11 | LI Y et al 2021 | https://doi.org/10.1016/j.memsci.2021.119349
zeolite | SSZ-13 - O3at473K | alfa-alumina | tubular | SSZ-13 | none | 1.2 | 1.2 | 0.38 | 0.38 | theoretical | NaN | 0.27 | 624 | NaN | NaN | 298 | 503000 | 103000 | 400000 | 4000 | NaN | NaN | NaN | none | none | none | none | none | none | none | none | none | none | none | none | none | none | none | none | none | none | 0.5 | 2579.282 | 7.192771e-07 | 0.5 | 220.3407 | 6.144578e-08 | none | none | none | none | none | none | none | none | none | none | none | none | none | none | none | permeance | fig10a | LI Y et al 2021 | https://doi.org/10.1016/j.memsci.2021.119349
zeolite | SSZ-13 - O3at473K | alfa-alumina | tubular | SSZ-13 | none | 1.2 | 1.2 | 0.38 | 0.38 | theoretical | NaN | 0.27 | 624 | NaN | NaN | 298 | 703000 | 103000 | 600000 | 4000 | NaN | NaN | NaN | none | none | none | none | none | none | none | none | none | none | none | none | none | none | none | none | none | none | 0.5 | 2341.66 | 6.53012e-07 | 0.5 | 228.9815 | 6.385542e-08 | none | none | none | none | none | none | none | none | none | none | none | none | none | none | none | permeance | fig10a | LI Y et al 2021 | https://doi.org/10.1016/j.memsci.2021.119349
zeolite | SSZ-13 - O3at473K | alfa-alumina | tubular | SSZ-13 | none | 1.2 | 1.2 | 0.38 | 0.38 | theoretical | NaN | 0.27 | 624 | NaN | NaN | 298 | 903000 | 103000 | 800000 | 4000 | NaN | NaN | NaN | none | none | none | none | none | none | none | none | none | none | none | none | none | none | none | none | none | none | 0.5 | 2121.319 | 5.915663e-07 | 0.5 | 228.9815 | 6.385542e-08 | none | none | none | none | none | none | none | none | none | none | none | none | none | none | none | permeance | fig10a | LI Y et al 2021 | https://doi.org/10.1016/j.memsci.2021.119349
zeolite | SSZ-13 - O3at473K | alfa-alumina | tubular | SSZ-13 | none | 1.2 | 1.2 | 0.38 | 0.38 | theoretical | NaN | 0.27 | 624 | NaN | NaN | 298 | 1103000 | 103000 | 1000000 | 4000 | NaN | NaN | NaN | none | none | none | none | none | none | none | none | none | none | none | none | none | none | none | none | none | none | 0.5 | 1991.707 | 5.554217e-07 | 0.5 | 233.3019 | 6.506024e-08 | none | none | none | none | none | none | none | none | none | none | none | none | none | none | none | permeance | fig10a | LI Y et al 2021 | https://doi.org/10.1016/j.memsci.2021.119349
zeolite | SSZ-13 - O3at473K | alfa-alumina | tubular | SSZ-13 | none | 1.2 | 1.2 | 0.38 | 0.38 | theoretical | NaN | 0.27 | 624 | NaN | NaN | 298 | 1603000 | 103000 | 1500000 | 4000 | NaN | NaN | NaN | none | none | none | none | none | none | none | none | none | none | none | none | none | none | none | none | none | none | 0.5 | 1671.997 | 4.662651e-07 | 0.5 | 237.6223 | 6.626506e-08 | none | none | none | none | none | none | none | none | none | none | none | none | none | none | none | permeance | fig10a | LI Y et al 2021 | https://doi.org/10.1016/j.memsci.2021.119349
zeolite | SSZ-13 - O3at473K | alfa-alumina | tubular | SSZ-13 | none | 1.2 | 1.2 | 0.38 | 0.38 | theoretical | NaN | 0.27 | 624 | NaN | NaN | 298 | 2103000 | 103000 | 2000000 | 4000 | NaN | NaN | NaN | none | none | none | none | none | none | none | none | none | none | none | none | none | none | none | none | none | none | 0.5 | 1503.501 | 4.192771e-07 | 0.5 | 233.3019 | 6.506024e-08 | none | none | none | none | none | none | none | none | none | none | none | none | none | none | none | permeance | fig10a | LI Y et al 2021 | https://doi.org/10.1016/j.memsci.2021.119349
zeolite | SSZ-13 - O3at473K | alfa-alumina | tubular | SSZ-13 | none | 1.2 | 1.2 | 0.38 | 0.38 | theoretical | NaN | 0.27 | 624 | NaN | NaN | 298 | 2603000 | 103000 | 2500000 | 4000 | NaN | NaN | NaN | none | none | none | none | none | none | none | none | none | none | none | none | none | none | none | none | none | none | 0.5 | 1421.414 | 3.963855e-07 | 0.5 | 233.3019 | 6.506024e-08 | none | none | none | none | none | none | none | none | none | none | none | none | none | none | none | permeance | fig10a | LI Y et al 2021 | https://doi.org/10.1016/j.memsci.2021.119349
zeolite | SSZ-13 - O3at473K | alfa-alumina | tubular | SSZ-13 | none | 1.2 | 1.2 | 0.38 | 0.38 | theoretical | NaN | 0.27 | 624 | NaN | NaN | 298 | 503000 | 103000 | 400000 | 4000 | NaN | NaN | NaN | none | none | none | none | none | none | none | none | none | none | none | none | none | none | none | none | none | none | 0.1 | 1733.343 | 4.833724e-07 | 0.9 | 186.4351 | 5.199063e-08 | none | none | none | none | none | none | none | none | none | none | none | none | none | none | none | permeance | fig10b | LI Y et al 2021 | https://doi.org/10.1016/j.memsci.2021.119349
zeolite | SSZ-13 - O3at473K | alfa-alumina | tubular | SSZ-13 | none | 1.2 | 1.2 | 0.38 | 0.38 | theoretical | NaN | 0.27 | 624 | NaN | NaN | 298 | 703000 | 103000 | 600000 | 4000 | NaN | NaN | NaN | none | none | none | none | none | none | none | none | none | none | none | none | none | none | none | none | none | none | 0.1 | 1448.651 | 4.039813e-07 | 0.9 | 183.9157 | 5.128806e-08 | none | none | none | none | none | none | none | none | none | none | none | none | none | none | none | permeance | fig10b | LI Y et al 2021 | https://doi.org/10.1016/j.memsci.2021.119349
zeolite | SSZ-13 - O3at473K | alfa-alumina | tubular | SSZ-13 | none | 1.2 | 1.2 | 0.38 | 0.38 | theoretical | NaN | 0.27 | 624 | NaN | NaN | 298 | 903000 | 103000 | 800000 | 4000 | NaN | NaN | NaN | none | none | none | none | none | none | none | none | none | none | none | none | none | none | none | none | none | none | 0.1 | 1332.759 | 3.716628e-07 | 0.9 | 176.3576 | 4.918033e-08 | none | none | none | none | none | none | none | none | none | none | none | none | none | none | none | permeance | fig10b | LI Y et al 2021 | https://doi.org/10.1016/j.memsci.2021.119349
zeolite | SSZ-13 - O3at473K | alfa-alumina | tubular | SSZ-13 | none | 1.2 | 1.2 | 0.38 | 0.38 | theoretical | NaN | 0.27 | 624 | NaN | NaN | 298 | 1103000 | 103000 | 1000000 | 4000 | NaN | NaN | NaN | none | none | none | none | none | none | none | none | none | none | none | none | none | none | none | none | none | none | 0.1 | 1221.906 | 3.407494e-07 | 0.9 | 176.3576 | 4.918033e-08 | none | none | none | none | none | none | none | none | none | none | none | none | none | none | none | permeance | fig10b | LI Y et al 2021 | https://doi.org/10.1016/j.memsci.2021.119349
zeolite | SSZ-13 - O3at473K | alfa-alumina | tubular | SSZ-13 | none | 1.2 | 1.2 | 0.38 | 0.38 | theoretical | NaN | 0.27 | 624 | NaN | NaN | 298 | 1603000 | 103000 | 1500000 | 4000 | NaN | NaN | NaN | none | none | none | none | none | none | none | none | none | none | none | none | none | none | none | none | none | none | 0.1 | 1037.99 | 2.894614e-07 | 0.9 | 178.877 | 4.98829e-08 | none | none | none | none | none | none | none | none | none | none | none | none | none | none | none | permeance | fig10b | LI Y et al 2021 | https://doi.org/10.1016/j.memsci.2021.119349
zeolite | SSZ-13 - O3at473K | alfa-alumina | tubular | SSZ-13 | none | 1.2 | 1.2 | 0.38 | 0.38 | theoretical | NaN | 0.27 | 624 | NaN | NaN | 298 | 2103000 | 103000 | 2000000 | 4000 | NaN | NaN | NaN | none | none | none | none | none | none | none | none | none | none | none | none | none | none | none | none | none | none | 0.1 | 927.1369 | 2.58548e-07 | 0.9 | 176.3576 | 4.918033e-08 | none | none | none | none | none | none | none | none | none | none | none | none | none | none | none | permeance | fig10b | LI Y et al 2021 | https://doi.org/10.1016/j.memsci.2021.119349
zeolite | SSZ-13 - O3at473K | alfa-alumina | tubular | SSZ-13 | none | 1.2 | 1.2 | 0.38 | 0.38 | theoretical | NaN | 0.27 | 624 | NaN | NaN | 298 | 2603000 | 103000 | 2500000 | 4000 | NaN | NaN | NaN | none | none | none | none | none | none | none | none | none | none | none | none | none | none | none | none | none | none | 0.1 | 849.0357 | 2.367681e-07 | 0.9 | 176.3576 | 4.918033e-08 | none | none | none | none | none | none | none | none | none | none | none | none | none | none | none | permeance | fig10b | LI Y et al 2021 | https://doi.org/10.1016/j.memsci.2021.119349
zeolite | SSZ-13 - O3at473K | alfa-alumina | tubular | SSZ-13 | none | 1.2 | 1.2 | 0.38 | 0.38 | theoretical | NaN | 0.27 | 624 | NaN | NaN | 298 | 303000 | 103000 | 200000 | 4000 | NaN | NaN | NaN | none | none | none | none | none | none | none | none | none | none | none | none | none | none | none | none | none | none | 0.5 | 3083.906 | 8.6e-07 | 0.5 | 261.7734 | 7.3e-08 | none | none | none | none | none | none | none | none | none | none | none | none | none | none | none | permeance | table S5 | LI Y et al 2021 | https://doi.org/10.1016/j.memsci.2021.119349
zeolite | SSZ-13 - O3at473K | alfa-alumina | tubular | SSZ-13 | none | 1.2 | 1.2 | 0.38 | 0.38 | theoretical | NaN | 0.27 | 624 | NaN | NaN | 323 | 303000 | 103000 | 200000 | 4000 | NaN | NaN | NaN | none | none | none | none | none | none | none | none | none | none | none | none | none | none | none | none | none | none | 0.5 | 2402.578 | 6.7e-07 | 0.5 | 254.6015 | 7.1e-08 | none | none | none | none | none | none | none | none | none | none | none | none | none | none | none | permeance | table S5 | LI Y et al 2021 | https://doi.org/10.1016/j.memsci.2021.119349
zeolite | SSZ-13 - O3at473K | alfa-alumina | tubular | SSZ-13 | none | 1.2 | 1.2 | 0.38 | 0.38 | theoretical | NaN | 0.27 | 624 | NaN | NaN | 348 | 303000 | 103000 | 200000 | 4000 | NaN | NaN | NaN | none | none | none | none | none | none | none | none | none | none | none | none | none | none | none | none | none | none | 0.5 | 1972.265394 | 5.5e-07 | 0.5 | 243.8437 | 6.8e-08 | none | none | none | none | none | none | none | none | none | none | none | none | none | none | none | permeance | table S5 | LI Y et al 2021 | https://doi.org/10.1016/j.memsci.2021.119349
zeolite | SSZ-13 - O3at473K | alfa-alumina | tubular | SSZ-13 | none | 1.2 | 1.2 | 0.38 | 0.38 | theoretical | NaN | 0.27 | 624 | NaN | NaN | 373 | 303000 | 103000 | 200000 | 4000 | NaN | NaN | NaN | none | none | none | none | none | none | none | none | none | none | none | none | none | none | none | none | none | none | 0.5 | 1685.39 | 4.7e-07 | 0.5 | 236.6718 | 6.6e-08 | none | none | none | none | none | none | none | none | none | none | none | none | none | none | none | permeance | table S5 | LI Y et al 2021 | https://doi.org/10.1016/j.memsci.2021.119349
zeolite | SSZ-13 - O3at473K | alfa-alumina | tubular | SSZ-13 | none | 1.2 | 1.2 | 0.38 | 0.38 | theoretical | NaN | 0.27 | 624 | NaN | NaN | 398 | 303000 | 103000 | 200000 | 4000 | NaN | NaN | NaN | none | none | none | none | none | none | none | none | none | none | none | none | none | none | none | none | none | none | 0.5 | 1398.515 | 3.9e-07 | 0.5 | 233.0859102 | 6.5e-08 | none | none | none | none | none | none | none | none | none | none | none | none | none | none | none | permeance | table S5 | LI Y et al 2021 | https://doi.org/10.1016/j.memsci.2021.119349
zeolite | SSZ-13 - O3at473K wet_mixture | alfa-alumina | tubular | SSZ-13 | none | 1.2 | 1.2 | 0.38 | 0.38 | theoretical | NaN | 0.27 | 624 | NaN | NaN | 298 | 303000 | 103000 | 200000 | 4000 | NaN | NaN | NaN | none | none | none | none | none | none | none | none | none | none | none | none | none | none | none | none | none | none | 0.5 | 50.20311912 | 1.4e-08 | 0.5 | 25.10155956 | 7e-09 | none | none | none | none | none | none | none | none | none | none | none | none | none | none | none | permeance | table S5 | LI Y et al 2021 | https://doi.org/10.1016/j.memsci.2021.119349
zeolite | SSZ-13 - O3at473K wet_mixture | alfa-alumina | tubular | SSZ-13 | none | 1.2 | 1.2 | 0.38 | 0.38 | theoretical | NaN | 0.27 | 624 | NaN | NaN | 323 | 303000 | 103000 | 200000 | 4000 | NaN | NaN | NaN | none | none | none | none | none | none | none | none | none | none | none | none | none | none | none | none | none | none | 0.5 | 502.0311912 | 1.4e-07 | 0.5 | 78.89061576 | 2.2e-08 | none | none | none | none | none | none | none | none | none | none | none | none | none | none | none | permeance | table S5 | LI Y et al 2021 | https://doi.org/10.1016/j.memsci.2021.119349
zeolite | SSZ-13 - O3at473K wet_mixture | alfa-alumina | tubular | SSZ-13 | none | 1.2 | 1.2 | 0.38 | 0.38 | theoretical | NaN | 0.27 | 624 | NaN | NaN | 348 | 303000 | 103000 | 200000 | 4000 | NaN | NaN | NaN | none | none | none | none | none | none | none | none | none | none | none | none | none | none | none | none | none | none | 0.5 | 788.9061576 | 2.2e-07 | 0.5 | 118.3359 | 3.3e-08 | none | none | none | none | none | none | none | none | none | none | none | none | none | none | none | permeance | table S5 | LI Y et al 2021 | https://doi.org/10.1016/j.memsci.2021.119349
zeolite | SSZ-13 - O3at473K wet_mixture | alfa-alumina | tubular | SSZ-13 | none | 1.2 | 1.2 | 0.38 | 0.38 | theoretical | NaN | 0.27 | 624 | NaN | NaN | 373 | 303000 | 103000 | 200000 | 4000 | NaN | NaN | NaN | none | none | none | none | none | none | none | none | none | none | none | none | none | none | none | none | none | none | 0.5 | 896.48427 | 2.5e-07 | 0.5 | 150.6094 | 4.2e-08 | none | none | none | none | none | none | none | none | none | none | none | none | none | none | none | permeance | table S5 | LI Y et al 2021 | https://doi.org/10.1016/j.memsci.2021.119349
zeolite | SSZ-13 - O3at473K wet_mixture | alfa-alumina | tubular | SSZ-13 | none | 1.2 | 1.2 | 0.38 | 0.38 | theoretical | NaN | 0.27 | 624 | NaN | NaN | 398 | 303000 | 103000 | 200000 | 4000 | NaN | NaN | NaN | none | none | none | none | none | none | none | none | none | none | none | none | none | none | none | none | none | none | 0.5 | 860.6248992 | 2.4e-07 | 0.5 | 168.539 | 4.7e-08 | none | none | none | none | none | none | none | none | none | none | none | none | none | none | none | permeance | table S5 | LI Y et al 2021 | https://doi.org/10.1016/j.memsci.2021.119349
zeolite | SSZ-13 - O3at473K dried_membrane | alfa-alumina | tubular | SSZ-13 | none | 1.2 | 1.2 | 0.38 | 0.38 | theoretical | NaN | 0.27 | 624 | NaN | NaN | 298 | 303000 | 103000 | 200000 | 4000 | NaN | NaN | NaN | none | none | none | none | none | none | none | none | none | none | none | none | none | none | none | none | none | none | 0.5 | 3155.625 | 8.8e-07 | 0.5 | 261.7734 | 7.3e-08 | none | none | none | none | none | none | none | none | none | none | none | none | none | none | none | permeance | table S5 | LI Y et al 2021 | https://doi.org/10.1016/j.memsci.2021.119349
polymer | Neat PIM-1 | NaN | flat | PIM-1 | 0 | 74.2 | 74.2 | NaN | NaN | NaN | 0.5383762 | NaN | 772.84 | 0 | 0.79 | 298 | 200000 | 100000 | 100000 | NaN | He | NaN | 2 | none | none | none | none | none | none | 0.5 | 6578 | 2.966665e-08 | none | none | none | none | none | none | none | none | none | none | none | none | 0.5 | 758 | 3.418565e-09 | none | none | none | none | none | none | none | none | none | none | none | none | none | none | none | permeability | table S3 | AMEEN AW et al 2021 | https://doi.org/10.1016/j.memsci.2021.119527
polymer | Neat PIM-1 | NaN | flat | PIM-1 | 0 | 74.2 | 74.2 | NaN | NaN | NaN | 0.5383762 | NaN | 772.84 | 51 | 0.79 | 298 | 200000 | 100000 | 100000 | NaN | He | NaN | 2 | none | none | none | none | none | none | 0.5 | 4619 | 2.08316e-08 | none | none | none | none | none | none | none | none | none | none | none | none | 0.5 | 468 | 2.110671e-09 | none | none | none | none | none | none | none | none | none | none | none | none | none | none | none | permeability | table S3 | AMEEN AW et al 2021 | https://doi.org/10.1016/j.memsci.2021.119527
polymer | Neat PIM-1 | NaN | flat | PIM-1 | 0 | 74.2 | 74.2 | NaN | NaN | NaN | 0.5383762 | NaN | 772.84 | 102 | 0.79 | 298 | 200000 | 100000 | 100000 | NaN | He | NaN | 2 | none | none | none | none | none | none | 0.5 | 4133 | 1.863975e-08 | none | none | none | none | none | none | none | none | none | none | none | none | 0.5 | 400 | 1.803992e-09 | none | none | none | none | none | none | none | none | none | none | none | none | none | none | none | permeability | table S3 | AMEEN AW et al 2021 | https://doi.org/10.1016/j.memsci.2021.119527
polymer | Neat PIM-1 | NaN | flat | PIM-1 | 0 | 74.2 | 74.2 | NaN | NaN | NaN | 0.5383762 | NaN | 772.84 | 414 | 0.79 | 298 | 800000 | 100000 | 700000 | NaN | He | NaN | 2 | none | none | none | none | none | none | 0.5 | 2758 | 1.243853e-08 | none | none | none | none | none | none | none | none | none | none | none | none | 0.5 | 320 | 1.443194e-09 | none | none | none | none | none | none | none | none | none | none | none | none | none | none | none | permeability | table S3 | AMEEN AW et al 2021 | https://doi.org/10.1016/j.memsci.2021.119527
polymer | Neat PIM-1 | NaN | flat | PIM-1 | 0 | 74.2 | 74.2 | NaN | NaN | NaN | 0.5383762 | NaN | 772.84 | 620 | 0.79 | 298 | 200000 | 100000 | 100000 | NaN | He | NaN | 2 | none | none | none | none | none | none | 0.5 | 3082 | 1.389976e-08 | none | none | none | none | none | none | none | none | none | none | none | none | 0.5 | 378 | 1.704773e-09 | none | none | none | none | none | none | none | none | none | none | none | none | none | none | none | permeability | table S3 | AMEEN AW et al 2021 | https://doi.org/10.1016/j.memsci.2021.119527
MMM | BNNS/PIM-1 | NaN | flat | PIM-1/BNNS | 0.5 | 72.2 | 72.2 | NaN | NaN | NaN | NaN | NaN | NaN | 0 | 0.81 | 298 | 200000 | 100000 | 100000 | NaN | He | NaN | 2 | none | none | none | none | none | none | 0.5 | 5940 | 2.753137e-08 | none | none | none | none | none | none | none | none | none | none | none | none | 0.5 | 644 | 2.984883e-09 | none | none | none | none | none | none | none | none | none | none | none | none | none | none | none | permeability | table S3 | AMEEN AW et al 2021 | https://doi.org/10.1016/j.memsci.2021.119527
MMM | BNNS/PIM-1 | NaN | flat | PIM-1/BNNS | 0.5 | 72.2 | 72.2 | NaN | NaN | NaN | NaN | NaN | NaN | 51 | 0.81 | 298 | 200000 | 100000 | 100000 | NaN | He | NaN | 2 | none | none | none | none | none | none | 0.5 | 5819 | 2.697055e-08 | none | none | none | none | none | none | none | none | none | none | none | none | 0.5 | 503 | 2.33136e-09 | none | none | none | none | none | none | none | none | none | none | none | none | none | none | none | permeability | table S3 | AMEEN AW et al 2021 | https://doi.org/10.1016/j.memsci.2021.119527
MMM | BNNS/PIM-1 | NaN | flat | PIM-1/BNNS | 0.5 | 72.2 | 72.2 | NaN | NaN | NaN | NaN | NaN | NaN | 102 | 0.81 | 298 | 200000 | 100000 | 100000 | NaN | He | NaN | 2 | none | none | none | none | none | none | 0.5 | 5588 | 2.589988e-08 | none | none | none | none | none | none | none | none | none | none | none | none | 0.5 | 428 | 1.983742e-09 | none | none | none | none | none | none | none | none | none | none | none | none | none | none | none | permeability | table S3 | AMEEN AW et al 2021 | https://doi.org/10.1016/j.memsci.2021.119527
MMM | BNNS/PIM-1 | NaN | flat | PIM-1/BNNS | 0.5 | 72.2 | 72.2 | NaN | NaN | NaN | NaN | NaN | NaN | 414 | 0.81 | 298 | 800000 | 100000 | 700000 | NaN | He | NaN | 2 | none | none | none | none | none | none | 0.5 | 4647 | 2.153843e-08 | none | none | none | none | none | none | none | none | none | none | none | none | 0.5 | 387 | 1.79371e-09 | none | none | none | none | none | none | none | none | none | none | none | none | none | none | none | permeability | table S3 | AMEEN AW et al 2021 | https://doi.org/10.1016/j.memsci.2021.119527
MMM | BNNS/PIM-1 | NaN | flat | PIM-1/BNNS | 0.8 | 72.5 | 72.5 | NaN | NaN | NaN | NaN | NaN | NaN | 0 | 0.84 | 298 | 200000 | 100000 | 100000 | NaN | He | NaN | 2 | none | none | none | none | none | none | 0.5 | 5912 | 2.728821e-08 | none | none | none | none | none | none | none | none | none | none | none | none | 0.5 | 600 | 2.769439e-09 | none | none | none | none | none | none | none | none | none | none | none | none | none | none | none | permeability | table S3 | AMEEN AW et al 2021 | https://doi.org/10.1016/j.memsci.2021.119527
MMM | BNNS/PIM-1 | NaN | flat | PIM-1/BNNS | 0.8 | 72.5 | 72.5 | NaN | NaN | NaN | NaN | NaN | NaN | 51 | 0.84 | 298 | 200000 | 100000 | 100000 | NaN | He | NaN | 2 | none | none | none | none | none | none | 0.5 | 5089 | 2.348946e-08 | none | none | none | none | none | none | none | none | none | none | none | none | 0.5 | 452 | 2.086311e-09 | none | none | none | none | none | none | none | none | none | none | none | none | none | none | none | permeability | table S3 | AMEEN AW et al 2021 | https://doi.org/10.1016/j.memsci.2021.119527
MMM | BNNS/PIM-1 | NaN | flat | PIM-1/BNNS | 0.8 | 72.5 | 72.5 | NaN | NaN | NaN | NaN | NaN | NaN | 102 | 0.84 | 298 | 200000 | 100000 | 100000 | NaN | He | NaN | 2 | none | none | none | none | none | none | 0.5 | 4866 | 2.246015e-08 | none | none | none | none | none | none | none | none | none | none | none | none | 0.5 | 386 | 1.781673e-09 | none | none | none | none | none | none | none | none | none | none | none | none | none | none | none | permeability | table S3 | AMEEN AW et al 2021 | https://doi.org/10.1016/j.memsci.2021.119527
MMM | BNNS/PIM-1 | NaN | flat | PIM-1/BNNS | 0.8 | 72.5 | 72.5 | NaN | NaN | NaN | NaN | NaN | NaN | 414 | 0.84 | 298 | 800000 | 100000 | 700000 | NaN | He | NaN | 2 | none | none | none | none | none | none | 0.5 | 3829 | 1.767364e-08 | none | none | none | none | none | none | none | none | none | none | none | none | 0.5 | 337 | 1.555502e-09 | none | none | none | none | none | none | none | none | none | none | none | none | none | none | none | permeability | table S3 | AMEEN AW et al 2021 | https://doi.org/10.1016/j.memsci.2021.119527
MMM | BNNS/PIM-1 | NaN | flat | PIM-1/BNNS | 2 | 74.7 | 74.7 | NaN | NaN | NaN | NaN | NaN | NaN | 0 | 0.58 | 298 | 200000 | 100000 | 100000 | NaN | He | NaN | 2 | none | none | none | none | none | none | 0.5 | 5430 | 2.432528e-08 | none | none | none | none | none | none | none | none | none | none | none | none | 0.5 | 622 | 2.786431e-09 | none | none | none | none | none | none | none | none | none | none | none | none | none | none | none | permeability | table S3 | AMEEN AW et al 2021 | https://doi.org/10.1016/j.memsci.2021.119527
polymer | Neat PIM-1 | NaN | flat | PIM-1 | 0 | 74.2 | 74.2 | NaN | NaN | NaN | 0.5383762 | NaN | 772.84 | 620 | 0.79 | 293 | 120000 | 100000 | 20000 | NaN | He | NaN | 2 | none | none | none | none | none | none | 1 | 2688 | 1.212283e-08 | none | none | none | none | none | none | none | none | none | none | none | none | none | none | none | none | none | none | none | none | none | none | none | none | none | none | none | none | none | none | permeability | table 1 | AMEEN AW et al 2021 | https://doi.org/10.1016/j.memsci.2021.119527
polymer | Neat PIM-1 | NaN | flat | PIM-1 | 0 | 74.2 | 74.2 | NaN | NaN | NaN | 0.5383762 | NaN | 772.84 | 620 | 0.79 | 293 | 120000 | 100000 | 20000 | NaN | He | NaN | 2 | none | none | none | none | none | none | none | none | none | none | none | none | none | none | none | none | none | none | none | none | none | 1 | 172 | 7.757167e-10 | none | none | none | none | none | none | none | none | none | none | none | none | none | none | none | permeability | table 1 | AMEEN AW et al 2021 | https://doi.org/10.1016/j.memsci.2021.119527
MMM | BNNS/PIM-1 | NaN | flat | PIM-1/BNNS | 0.5 | 72.2 | 72.2 | NaN | NaN | NaN | NaN | NaN | NaN | 620 | 0.81 | 293 | 120000 | 100000 | 20000 | NaN | He | NaN | 2 | none | none | none | none | none | none | 1 | 3495 | 1.619901e-08 | none | none | none | none | none | none | none | none | none | none | none | none | none | none | none | none | none | none | none | none | none | none | none | none | none | none | none | none | none | none | permeability | table 1 | AMEEN AW et al 2021 | https://doi.org/10.1016/j.memsci.2021.119527
MMM | BNNS/PIM-1 | NaN | flat | PIM-1/BNNS | 0.5 | 72.2 | 72.2 | NaN | NaN | NaN | NaN | NaN | NaN | 620 | 0.81 | 293 | 120000 | 100000 | 20000 | NaN | He | NaN | 2 | none | none | none | none | none | none | none | none | none | none | none | none | none | none | none | none | none | none | none | none | none | 1 | 410 | 1.900313e-09 | none | none | none | none | none | none | none | none | none | none | none | none | none | none | none | permeability | table 1 | AMEEN AW et al 2021 | https://doi.org/10.1016/j.memsci.2021.119527
MMM | BNNS/PIM-1 | NaN | flat | PIM-1/BNNS | 0.8 | 72.5 | 72.5 | NaN | NaN | NaN | NaN | NaN | NaN | 620 | 0.84 | 293 | 120000 | 100000 | 20000 | NaN | He | NaN | 2 | none | none | none | none | none | none | 1 | 3331 | 1.5375e-08 | none | none | none | none | none | none | none | none | none | none | none | none | none | none | none | none | none | none | none | none | none | none | none | none | none | none | none | none | none | none | permeability | table 1 | AMEEN AW et al 2021 | https://doi.org/10.1016/j.memsci.2021.119527
MMM | BNNS/PIM-1 | NaN | flat | PIM-1/BNNS | 0.8 | 72.5 | 72.5 | NaN | NaN | NaN | NaN | NaN | NaN | 620 | 0.84 | 293 | 120000 | 100000 | 20000 | NaN | He | NaN | 2 | none | none | none | none | none | none | none | none | none | none | none | none | none | none | none | none | none | none | none | none | none | 1 | 278 | 1.283173e-09 | none | none | none | none | none | none | none | none | none | none | none | none | none | none | none | permeability | table 1 | AMEEN AW et al 2021 | https://doi.org/10.1016/j.memsci.2021.119527
MMM | BNNS/PIM-1 | NaN | flat | PIM-1/BNNS | 0.5 | 72.2 | 72.2 | NaN | NaN | NaN | NaN | NaN | NaN | 620 | 0.81 | 298 | 200000 | 100000 | 100000 | NaN | He | NaN | 2 | none | none | none | none | none | none | 0.5 | 4673.792 | 2.166261e-08 | none | none | none | none | none | none | none | none | none | none | none | none | 0.5 | 364.1264 | 1.687693e-09 | none | none | none | none | none | none | none | none | none | none | none | none | none | none | none | permeability | fig 10 | AMEEN AW et al 2021 | https://doi.org/10.1016/j.memsci.2021.119527
MMM | BNNS/PIM-1 | NaN | flat | PIM-1/BNNS | 0.5 | 72.2 | 72.2 | NaN | NaN | NaN | NaN | NaN | NaN | 620 | 0.81 | 298 | 400000 | 100000 | 300000 | NaN | He | NaN | 2 | none | none | none | none | none | none | 0.5 | 4353.16 | 2.017651e-08 | none | none | none | none | none | none | none | none | none | none | none | none | 0.5 | 340.8922 | 1.580005e-09 | none | none | none | none | none | none | none | none | none | none | none | none | none | none | none | permeability | fig 10 | AMEEN AW et al 2021 | https://doi.org/10.1016/j.memsci.2021.119527
MMM | BNNS/PIM-1 | NaN | flat | PIM-1/BNNS | 0.5 | 72.2 | 72.2 | NaN | NaN | NaN | NaN | NaN | NaN | 620 | 0.81 | 298 | 600000 | 100000 | 500000 | NaN | He | NaN | 2 | none | none | none | none | none | none | 0.5 | 4171.933 | 1.933654e-08 | none | none | none | none | none | none | none | none | none | none | none | none | 0.5 | 325.5576 | 1.508931e-09 | none | none | none | none | none | none | none | none | none | none | none | none | none | none | none | permeability | fig 10 | AMEEN AW et al 2021 | https://doi.org/10.1016/j.memsci.2021.119527
MMM | BNNS/PIM-1 | NaN | flat | PIM-1/BNNS | 0.5 | 72.2 | 72.2 | NaN | NaN | NaN | NaN | NaN | NaN | 620 | 0.81 | 298 | 800000 | 100000 | 700000 | NaN | He | NaN | 2 | none | none | none | none | none | none | 0.5 | 4088.29 | 1.894886e-08 | none | none | none | none | none | none | none | none | none | none | none | none | 0.5 | 323.2342 | 1.498162e-09 | none | none | none | none | none | none | none | none | none | none | none | none | none | none | none | permeability | fig 10 | AMEEN AW et al 2021 | https://doi.org/10.1016/j.memsci.2021.119527
MMM | BNNS/PIM-1 | NaN | flat | PIM-1/BNNS | 0.8 | 72.5 | 72.5 | NaN | NaN | NaN | NaN | NaN | NaN | 620 | 0.84 | 298 | 200000 | 100000 | 100000 | NaN | He | NaN | 2 | none | none | none | none | none | none | 0.5 | 4819.03 | 2.224335e-08 | none | none | none | none | none | none | none | none | none | none | none | none | 0.5 | 346.418 | 1.598973e-09 | none | none | none | none | none | none | none | none | none | none | none | none | none | none | none | permeability | fig 10 | AMEEN AW et al 2021 | https://doi.org/10.1016/j.memsci.2021.119527
MMM | BNNS/PIM-1 | NaN | flat | PIM-1/BNNS | 0.8 | 72.5 | 72.5 | NaN | NaN | NaN | NaN | NaN | NaN | 620 | 0.84 | 298 | 400000 | 100000 | 300000 | NaN | He | NaN | 2 | none | none | none | none | none | none | 0.5 | 4384.713 | 2.023866e-08 | none | none | none | none | none | none | none | none | none | none | none | none | 0.5 | 326.3287 | 1.506246e-09 | none | none | none | none | none | none | none | none | none | none | none | none | none | none | none | permeability | fig 10 | AMEEN AW et al 2021 | https://doi.org/10.1016/j.memsci.2021.119527
MMM | BNNS/PIM-1 | NaN | flat | PIM-1/BNNS | 0.8 | 72.5 | 72.5 | NaN | NaN | NaN | NaN | NaN | NaN | 620 | 0.84 | 298 | 600000 | 100000 | 500000 | NaN | He | NaN | 2 | none | none | none | none | none | none | 0.5 | 4103.901 | 1.894251e-08 | none | none | none | none | none | none | none | none | none | none | none | none | 0.5 | 309.8399 | 1.430138e-09 | none | none | none | none | none | none | none | none | none | none | none | none | none | none | none | permeability | fig 10 | AMEEN AW et al 2021 | https://doi.org/10.1016/j.memsci.2021.119527
MMM | BNNS/PIM-1 | NaN | flat | PIM-1/BNNS | 0.8 | 72.5 | 72.5 | NaN | NaN | NaN | NaN | NaN | NaN | 620 | 0.84 | 298 | 800000 | 100000 | 700000 | NaN | He | NaN | 2 | none | none | none | none | none | none | 0.5 | 3958.529 | 1.827151e-08 | none | none | none | none | none | none | none | none | none | none | none | none | 0.5 | 304.3954 | 1.405008e-09 | none | none | none | none | none | none | none | none | none | none | none | none | none | none | none | permeability | fig 10 | AMEEN AW et al 2021 | https://doi.org/10.1016/j.memsci.2021.119527
MMM | Y-fum-fcu-MOF/6FDA-DAM | NaN | flat | MOF/PI | 18 | 75 | 75 | NaN | NaN | NaN | NaN | NaN | NaN | NaN | NaN | 308 | 700000 | 0 | 700000 | NaN | NaN | NaN | 1 | none | none | none | none | none | none | 0.2 | 598.9864 | 2.672602e-09 | none | none | none | 0.2 | 389.5342 | 1.738053e-09 | none | none | none | none | none | none | 0.6 | 19.88868 | 8.874081e-11 | none | none | none | none | none | none | none | none | none | none | none | none | none | none | none | permeability | fig 4c | LIU G et al 2018 | https://doi.org/10.1038/s41563-017-0013-1
MMM | Y-fum-fcu-MOF/6FDA-DAM | NaN | flat | MOF/PI | 18 | 75 | 75 | NaN | NaN | NaN | NaN | NaN | NaN | NaN | NaN | 308 | 1400000 | 0 | 1400000 | NaN | NaN | NaN | 1 | none | none | none | none | none | none | 0.2 | 453.6016 | 2.023913e-09 | none | none | none | 0.2 | 356.9314 | 1.592583e-09 | none | none | none | none | none | none | 0.6 | 16.37946 | 7.308308e-11 | none | none | none | none | none | none | none | none | none | none | none | none | none | none | none | permeability | fig 4c | LIU G et al 2018 | https://doi.org/10.1038/s41563-017-0013-1
MMM | Y-fum-fcu-MOF/6FDA-DAM | NaN | flat | MOF/PI | 18 | 75 | 75 | NaN | NaN | NaN | NaN | NaN | NaN | NaN | NaN | 308 | 2000000 | 0 | 2000000 | NaN | NaN | NaN | 1 | none | none | none | none | none | none | 0.2 | 392.031 | 1.749193e-09 | none | none | none | 0.2 | 388.8087 | 1.734816e-09 | none | none | none | none | none | none | 0.6 | 15.95141 | 7.117321e-11 | none | none | none | none | none | none | none | none | none | none | none | none | none | none | none | permeability | fig 4c | LIU G et al 2018 | https://doi.org/10.1038/s41563-017-0013-1
MMM | Y-fum-fcu-MOF/6FDA-DAM | NaN | flat | MOF/PI | 18 | 75 | 75 | NaN | NaN | NaN | NaN | NaN | NaN | NaN | NaN | 308 | 2800000 | 0 | 2800000 | NaN | NaN | NaN | 1 | none | none | none | none | none | none | 0.2 | 362.6403 | 1.618055e-09 | none | none | none | 0.2 | 436.7516 | 1.948731e-09 | none | none | none | none | none | none | 0.6 | 16.49363 | 7.359251e-11 | none | none | none | none | none | none | none | none | none | none | none | none | none | none | none | permeability | fig 4c | LIU G et al 2018 | https://doi.org/10.1038/s41563-017-0013-1
MMM | Y-fum-fcu-MOF/6FDA-DAM | NaN | flat | MOF/PI | 18 | 75 | 75 | NaN | NaN | NaN | NaN | NaN | NaN | NaN | NaN | 308 | 4100000 | 0 | 4100000 | NaN | NaN | NaN | 1 | none | none | none | none | none | none | 0.2 | 384.4789 | 1.715497e-09 | none | none | none | 0.2 | 619.7099 | 2.765067e-09 | none | none | none | none | none | none | 0.6 | 20.17818 | 9.003251e-11 | none | none | none | none | none | none | none | none | none | none | none | none | none | none | none | permeability | fig 4c | LIU G et al 2018 | https://doi.org/10.1038/s41563-017-0013-1
MMM | Y-fum-fcu-MOF/6FDA-DAM | NaN | flat | MOF/PI | 18 | 75 | 75 | NaN | NaN | NaN | NaN | NaN | NaN | NaN | NaN | 308 | 5500000 | 0 | 5500000 | NaN | NaN | NaN | 1 | none | none | none | none | none | none | 0.2 | 486.853 | 2.172277e-09 | none | none | none | 0.2 | 950.8676 | 4.242652e-09 | none | none | none | none | none | none | 0.6 | 28.64022 | 1.27789e-10 | none | none | none | none | none | none | none | none | none | none | none | none | none | none | none | permeability | fig 4c | LIU G et al 2018 | https://doi.org/10.1038/s41563-017-0013-1
polymer | 6FDA-DAM | NaN | flat | PI | 0 | 75 | 75 | NaN | NaN | NaN | NaN | NaN | NaN | NaN | NaN | 308 | 690000 | 0 | 690000 | NaN | NaN | NaN | 1 | none | none | none | none | none | none | 0.2 | 413.5 | 1.844985e-09 | none | none | none | 0.2 | 258.2 | 1.152056e-09 | none | none | none | none | none | none | 0.6 | 16.92191 | 7.550345e-11 | none | none | none | none | none | none | none | none | none | none | none | none | none | none | none | permeability | suppl table 1 | LIU G et al 2018 | https://doi.org/10.1038/s41563-017-0013-1
MMM | Y-fum-fcuMOF/6FDA-DAM | NaN | flat | MOF/PI | 10.55 | 75 | 75 | NaN | NaN | NaN | NaN | NaN | NaN | NaN | NaN | 308 | 690000 | 0 | 690000 | NaN | NaN | NaN | 1 | none | none | none | none | none | none | 0.2 | 496.3 | 2.214428e-09 | none | none | none | 0.2 | 326.9 | 1.458587e-09 | none | none | none | none | none | none | 0.6 | 19.83614 | 8.850638e-11 | none | none | none | none | none | none | none | none | none | none | none | none | none | none | none | permeability | suppl table 1 | LIU G et al 2018 | https://doi.org/10.1038/s41563-017-0013-1
MMM | Y-fum-fcuMOF/6FDA-DAM | NaN | flat | MOF/PI | 17.8 | 75 | 75 | NaN | NaN | NaN | NaN | NaN | NaN | NaN | NaN | 308 | 690000 | 0 | 690000 | NaN | NaN | NaN | 1 | none | none | none | none | none | none | 0.2 | 543.2 | 2.42369e-09 | none | none | none | 0.2 | 393 | 1.753517e-09 | none | none | none | none | none | none | 0.6 | 20.04711 | 8.944768e-11 | none | none | none | none | none | none | none | none | none | none | none | none | none | none | none | permeability | suppl table 1 | LIU G et al 2018 | https://doi.org/10.1038/s41563-017-0013-1
MMM | Y-fum-fcuMOF/6FDA-DAM | NaN | flat | MOF/PI | 30.05 | 75 | 75 | NaN | NaN | NaN | NaN | NaN | NaN | NaN | NaN | 308 | 690000 | 0 | 690000 | NaN | NaN | NaN | 1 | none | none | none | none | none | none | 0.2 | 587.9 | 2.623136e-09 | none | none | none | 0.2 | 469.8 | 2.096188e-09 | none | none | none | none | none | none | 0.6 | 20.0322 | 8.938114e-11 | none | none | none | none | none | none | none | none | none | none | none | none | none | none | none | permeability | suppl table 1 | LIU G et al 2018 | https://doi.org/10.1038/s41563-017-0013-1
MMM | Eu-naph-fcuMOF/6FDA-DAM | NaN | flat | MOF/PI | 9.8 | 75 | 75 | NaN | NaN | NaN | NaN | NaN | NaN | NaN | NaN | 308 | 690000 | 0 | 690000 | NaN | NaN | NaN | 1 | none | none | none | none | none | none | 0.2 | 432.8 | 1.931099e-09 | none | none | none | 0.2 | 269.5 | 1.202475e-09 | none | none | none | none | none | none | 0.6 | 16.52471 | 7.373116e-11 | none | none | none | none | none | none | none | none | none | none | none | none | none | none | none | permeability | suppl table 1 | LIU G et al 2018 | https://doi.org/10.1038/s41563-017-0013-1
MMM | Eu-naph-fcuMOF/6FDA-DAM | NaN | flat | MOF/PI | 19 | 75 | 75 | NaN | NaN | NaN | NaN | NaN | NaN | NaN | NaN | 308 | 690000 | 0 | 690000 | NaN | NaN | NaN | 1 | none | none | none | none | none | none | 0.2 | 460.4 | 2.054247e-09 | none | none | none | 0.2 | 287.4 | 1.282343e-09 | none | none | none | none | none | none | 0.6 | 15.19919 | 6.781686e-11 | none | none | none | none | none | none | none | none | none | none | none | none | none | none | none | permeability | suppl table 1 | LIU G et al 2018 | https://doi.org/10.1038/s41563-017-0013-1
polymer | 6FDA-DAM-DABA | NaN | flat | PI | 0 | 75 | 75 | NaN | NaN | NaN | NaN | NaN | NaN | NaN | NaN | 308 | 690000 | 0 | 690000 | NaN | NaN | NaN | 1 | none | none | none | none | none | none | 0.2 | 95.6 | 4.265552e-10 | none | none | none | 0.2 | 42.4 | 1.891835e-10 | none | none | none | none | none | none | 0.6 | 2.646833 | 1.180984e-11 | none | none | none | none | none | none | none | none | none | none | none | none | none | none | none | permeability | suppl table 1 | LIU G et al 2018 | https://doi.org/10.1038/s41563-017-0013-1
MMM | Y-fum-fcuMOF/6FDA-DAM-DABA | NaN | flat | MOF/PI | 9.9 | 75 | 75 | NaN | NaN | NaN | NaN | NaN | NaN | NaN | NaN | 308 | 690000 | 0 | 690000 | NaN | NaN | NaN | 1 | none | none | none | none | none | none | 0.2 | 135 | 6.02353e-10 | none | none | none | 0.2 | 61.1 | 2.726205e-10 | none | none | none | none | none | none | 0.6 | 3.489324 | 1.556892e-11 | none | none | none | none | none | none | none | none | none | none | none | none | none | none | none | permeability | suppl table 1 | LIU G et al 2018 | https://doi.org/10.1038/s41563-017-0013-1
MMM | Y-fum-fcuMOF/6FDA-DAM-DABA | NaN | flat | MOF/PI | 17.7 | 75 | 75 | NaN | NaN | NaN | NaN | NaN | NaN | NaN | NaN | 308 | 690000 | 0 | 690000 | NaN | NaN | NaN | 1 | none | none | none | none | none | none | 0.2 | 158.6 | 7.076532e-10 | none | none | none | 0.2 | 67.3 | 3.002841e-10 | none | none | none | none | none | none | 0.6 | 3.417549 | 1.524867e-11 | none | none | none | none | none | none | none | none | none | none | none | none | none | none | none | permeability | suppl table 1 | LIU G et al 2018 | https://doi.org/10.1038/s41563-017-0013-1
polymer | PIM-6FDA-OH | NaN | NaN | glassy | none | NaN | NaN | NaN | NaN | NaN | NaN | NaN | NaN | NaN | NaN | 308 | 3450000 | 0 | 3450000 | NaN | NaN | NaN | NaN | none | none | none | none | none | none | 0.15 | 54.7 | NaN | none | none | none | 0.15 | 36 | NaN | none | none | none | none | none | none | 0.7 | 1.967462 | NaN | none | none | none | none | none | none | none | none | none | none | none | none | none | none | none | permeability | suppl table 2 | LIU G et al 2018 / Yi S et al 2015 | https://doi.org/10.1038/s41563-017-0013-1
polymer | Crosslinked 6FDA-DAMDABA | NaN | NaN | glassy | none | NaN | NaN | NaN | NaN | NaN | NaN | NaN | NaN | NaN | NaN | 308 | 4830000 | 0 | 4830000 | NaN | NaN | NaN | NaN | none | none | none | none | none | none | 0.2 | 46.2 | NaN | none | none | none | 0.2 | 33.5 | NaN | none | none | none | none | none | none | 0.6 | 1.484171 | NaN | none | none | none | none | none | none | none | none | none | none | none | none | none | none | none | permeability | suppl table 2 | LIU G et al 2018 / KRAFTSCHIK B and KOROS WJ 2013 | https://doi.org/10.1038/s41563-017-0013-1
polymer | Crosslinked 6FDA-DAMDABA | NaN | NaN | glassy | none | NaN | NaN | NaN | NaN | NaN | NaN | NaN | NaN | NaN | NaN | 308 | 4830000 | 0 | 4830000 | NaN | NaN | NaN | NaN | none | none | none | none | none | none | 0.2 | 54.6 | NaN | none | none | none | 0.2 | 38.2 | NaN | none | none | none | none | none | none | 0.6 | 1.945493 | NaN | none | none | none | none | none | none | none | none | none | none | none | none | none | none | none | permeability | suppl table 2 | LIU G et al 2018 / KRAFTSCHIK B and KOROS WJ 2013 | https://doi.org/10.1038/s41563-017-0013-1
polymer | CA | NaN | NaN | glassy | none | NaN | NaN | NaN | NaN | NaN | NaN | NaN | NaN | NaN | NaN | 308 | 3450000 | 0 | 3450000 | NaN | NaN | NaN | NaN | none | none | none | none | none | none | 0.2 | 8.66 | NaN | none | none | none | 0.2 | 8.71 | NaN | none | none | none | none | none | none | 0.6 | 0.2934122 | NaN | none | none | none | none | none | none | none | none | none | none | none | none | none | none | none | permeability | suppl table 2 | LIU G et al 2018 / ACHOUNDONG CSK et al 2013 | https://doi.org/10.1038/s41563-017-0013-1
polymer | CA | NaN | NaN | glassy | none | NaN | NaN | NaN | NaN | NaN | NaN | NaN | NaN | NaN | NaN | 308 | 4830000 | 0 | 4830000 | NaN | NaN | NaN | NaN | none | none | none | none | none | none | 0.2 | 27.5 | NaN | none | none | none | 0.2 | 39.7 | NaN | none | none | none | none | none | none | 0.6 | 1.445161 | NaN | none | none | none | none | none | none | none | none | none | none | none | none | none | none | none | permeability | suppl table 2 | LIU G et al 2018 / ACHOUNDONG CSK et al 2013 | https://doi.org/10.1038/s41563-017-0013-1
polymer | 6F-PAI-1 | NaN | NaN | glassy | none | NaN | NaN | NaN | NaN | NaN | NaN | NaN | NaN | NaN | NaN | 308 | 6330000 | 0 | 6330000 | NaN | NaN | NaN | NaN | none | none | none | none | none | none | 0.1 | 8.1 | NaN | none | none | none | 0.2 | 4.2 | NaN | none | none | none | none | none | none | 0.7 | 0.2860465 | NaN | none | none | none | none | none | none | none | none | none | none | none | none | none | none | none | permeability | suppl table 2 | LIU G et al 2018 / VAUGHN JT and KOROS WJ 2014 | https://doi.org/10.1038/s41563-017-0013-1
polymer | PIM-1 | NaN | flat | PIM-1 | 0 | 40 | 40 | NaN | NaN | NaN | NaN | NaN | NaN | 0 | 0.325 | 298 | 300000 | 100000 | 200000 | 50 | He | 25 | NaN | none | none | none | none | none | none | 0.5 | 6400 | 5.354249e-08 | none | none | none | none | none | none | none | none | none | none | none | none | 0.5 | 330 | 2.760785e-09 | none | none | none | none | none | none | none | none | none | none | none | none | none | none | none | permeability | table S1a and table S2a | ALBERTO M et al 2018 | https://doi.org/10.1016/j.memsci.2018.06.026
polymer | PIM-1 | NaN | flat | PIM-1 | 0 | 40 | 40 | NaN | NaN | NaN | NaN | NaN | NaN | 35 | 0.325 | 298 | 300000 | 100000 | 200000 | 50 | He | 25 | NaN | none | none | none | none | none | none | 0.5 | 4100 | 3.430066e-08 | none | none | none | none | none | none | none | none | none | none | none | none | 0.5 | 200 | 1.673203e-09 | none | none | none | none | none | none | none | none | none | none | none | none | none | none | none | permeability | table S1a and table S2a | ALBERTO M et al 2018 | https://doi.org/10.1016/j.memsci.2018.06.026
polymer | PIM-1 | NaN | flat | PIM-1 | 0 | 40 | 40 | NaN | NaN | NaN | NaN | NaN | NaN | 63 | 0.325 | 298 | 300000 | 100000 | 200000 | 50 | He | 25 | NaN | none | none | none | none | none | none | 0.5 | 3500 | 2.928105e-08 | none | none | none | none | none | none | none | none | none | none | none | none | 0.5 | 150 | 1.254902e-09 | none | none | none | none | none | none | none | none | none | none | none | none | none | none | none | permeability | table S1a and table S2a | ALBERTO M et al 2018 | https://doi.org/10.1016/j.memsci.2018.06.026
polymer | PIM-1 | NaN | flat | PIM-1 | 0 | 40 | 40 | NaN | NaN | NaN | NaN | NaN | NaN | 92 | 0.325 | 298 | 300000 | 100000 | 200000 | 50 | He | 25 | NaN | none | none | none | none | none | none | 0.5 | 2900 | 2.426144e-08 | none | none | none | none | none | none | none | none | none | none | none | none | 0.5 | 130 | 1.087582e-09 | none | none | none | none | none | none | none | none | none | none | none | none | none | none | none | permeability | table S1a and table S2a | ALBERTO M et al 2018 | https://doi.org/10.1016/j.memsci.2018.06.026
polymer | PIM-1 | NaN | flat | PIM-1 | 0 | 40 | 40 | NaN | NaN | NaN | NaN | NaN | NaN | 128 | 0.325 | 298 | 300000 | 100000 | 200000 | 50 | He | 25 | NaN | none | none | none | none | none | none | 0.5 | 2400 | 2.007843e-08 | none | none | none | none | none | none | none | none | none | none | none | none | 0.5 | 100 | 8.366014e-10 | none | none | none | none | none | none | none | none | none | none | none | none | none | none | none | permeability | table S1a and table S2a | ALBERTO M et al 2018 | https://doi.org/10.1016/j.memsci.2018.06.026
polymer | PIM-1 | NaN | flat | PIM-1 | 0 | 40 | 40 | NaN | NaN | NaN | NaN | NaN | NaN | 155 | 0.325 | 298 | 300000 | 100000 | 200000 | 50 | He | 25 | NaN | none | none | none | none | none | none | 0.5 | 2000 | 1.673203e-08 | none | none | none | none | none | none | none | none | none | none | none | none | 0.5 | 70 | 5.85621e-10 | none | none | none | none | none | none | none | none | none | none | none | none | none | none | none | permeability | table S1a and table S2a | ALBERTO M et al 2018 | https://doi.org/10.1016/j.memsci.2018.06.026
MMM | 0.01GO-ODA | NaN | flat | GO/PIM-1 | 0.03 | 52 | 52 | NaN | NaN | NaN | NaN | NaN | NaN | 0 | 0.325 | 298 | 300000 | 100000 | 200000 | 50 | He | 25 | NaN | none | none | none | none | none | none | 0.5 | 6100 | 3.925591e-08 | none | none | none | none | none | none | none | none | none | none | none | none | 0.5 | 440 | 2.831574e-09 | none | none | none | none | none | none | none | none | none | none | none | none | none | none | none | permeability | table S1a and table S2a | ALBERTO M et al 2018 | https://doi.org/10.1016/j.memsci.2018.06.026
MMM | 0.01GO-ODA | NaN | flat | GO/PIM-1 | 0.03 | 52 | 52 | NaN | NaN | NaN | NaN | NaN | NaN | 35 | 0.325 | 298 | 300000 | 100000 | 200000 | 50 | He | 25 | NaN | none | none | none | none | none | none | 0.5 | 4100 | 2.638512e-08 | none | none | none | none | none | none | none | none | none | none | none | none | 0.5 | 190 | 1.222725e-09 | none | none | none | none | none | none | none | none | none | none | none | none | none | none | none | permeability | table S1a and table S2a | ALBERTO M et al 2018 | https://doi.org/10.1016/j.memsci.2018.06.026
MMM | 0.01GO-ODA | NaN | flat | GO/PIM-1 | 0.03 | 52 | 52 | NaN | NaN | NaN | NaN | NaN | NaN | 63 | 0.325 | 298 | 300000 | 100000 | 200000 | 50 | He | 25 | NaN | none | none | none | none | none | none | 0.5 | 3600 | 2.316742e-08 | none | none | none | none | none | none | none | none | none | none | none | none | 0.5 | 160 | 1.029663e-09 | none | none | none | none | none | none | none | none | none | none | none | none | none | none | none | permeability | table S1a and table S2a | ALBERTO M et al 2018 | https://doi.org/10.1016/j.memsci.2018.06.026
MMM | 0.01GO-ODA | NaN | flat | GO/PIM-1 | 0.03 | 52 | 52 | NaN | NaN | NaN | NaN | NaN | NaN | 92 | 0.325 | 298 | 300000 | 100000 | 200000 | 50 | He | 25 | NaN | none | none | none | none | none | none | 0.5 | 3300 | 2.12368e-08 | none | none | none | none | none | none | none | none | none | none | none | none | 0.5 | 130 | 8.366014e-10 | none | none | none | none | none | none | none | none | none | none | none | none | none | none | none | permeability | table S1a and table S2a | ALBERTO M et al 2018 | https://doi.org/10.1016/j.memsci.2018.06.026
MMM | 0.01GO-ODA | NaN | flat | GO/PIM-1 | 0.03 | 52 | 52 | NaN | NaN | NaN | NaN | NaN | NaN | 128 | 0.325 | 298 | 300000 | 100000 | 200000 | 50 | He | 25 | NaN | none | none | none | none | none | none | 0.5 | 3000 | 1.930619e-08 | none | none | none | none | none | none | none | none | none | none | none | none | 0.5 | 110 | 7.078935e-10 | none | none | none | none | none | none | none | none | none | none | none | none | none | none | none | permeability | table S1a and table S2a | ALBERTO M et al 2018 | https://doi.org/10.1016/j.memsci.2018.06.026
MMM | 0.01GO-ODA | NaN | flat | GO/PIM-1 | 0.03 | 52 | 52 | NaN | NaN | NaN | NaN | NaN | NaN | 155 | 0.325 | 298 | 300000 | 100000 | 200000 | 50 | He | 25 | NaN | none | none | none | none | none | none | 0.5 | 2700 | 1.737557e-08 | none | none | none | none | none | none | none | none | none | none | none | none | 0.5 | 110 | 7.078935e-10 | none | none | none | none | none | none | none | none | none | none | none | none | none | none | none | permeability | table S1a and table S2a | ALBERTO M et al 2018 | https://doi.org/10.1016/j.memsci.2018.06.026
MMM | 0.05GO-ODA | NaN | flat | GO/PIM-1 | 0.067 | 45 | 45 | NaN | NaN | NaN | NaN | NaN | NaN | 0 | 0.325 | 298 | 300000 | 100000 | 200000 | 50 | He | 25 | NaN | none | none | none | none | none | none | 0.5 | 5500 | 4.090051e-08 | none | none | none | none | none | none | none | none | none | none | none | none | 0.5 | 320 | 2.379666e-09 | none | none | none | none | none | none | none | none | none | none | none | none | none | none | none | permeability | table S1a and table S2a | ALBERTO M et al 2018 | https://doi.org/10.1016/j.memsci.2018.06.026
MMM | 0.05GO-ODA | NaN | flat | GO/PIM-1 | 0.067 | 45 | 45 | NaN | NaN | NaN | NaN | NaN | NaN | 35 | 0.325 | 298 | 300000 | 100000 | 200000 | 50 | He | 25 | NaN | none | none | none | none | none | none | 0.5 | 4100 | 3.048947e-08 | none | none | none | none | none | none | none | none | none | none | none | none | 0.5 | 220 | 1.636021e-09 | none | none | none | none | none | none | none | none | none | none | none | none | none | none | none | permeability | table S1a and table S2a | ALBERTO M et al 2018 | https://doi.org/10.1016/j.memsci.2018.06.026
MMM | 0.05GO-ODA | NaN | flat | GO/PIM-1 | 0.067 | 45 | 45 | NaN | NaN | NaN | NaN | NaN | NaN | 63 | 0.325 | 298 | 300000 | 100000 | 200000 | 50 | He | 25 | NaN | none | none | none | none | none | none | 0.5 | 3600 | 2.677124e-08 | none | none | none | none | none | none | none | none | none | none | none | none | 0.5 | 160 | 1.189833e-09 | none | none | none | none | none | none | none | none | none | none | none | none | none | none | none | permeability | table S1a and table S2a | ALBERTO M et al 2018 | https://doi.org/10.1016/j.memsci.2018.06.026
MMM | 0.05GO-ODA | NaN | flat | GO/PIM-1 | 0.067 | 45 | 45 | NaN | NaN | NaN | NaN | NaN | NaN | 92 | 0.325 | 298 | 300000 | 100000 | 200000 | 50 | He | 25 | NaN | none | none | none | none | none | none | 0.5 | 3500 | 2.60276e-08 | none | none | none | none | none | none | none | none | none | none | none | none | 0.5 | 170 | 1.264198e-09 | none | none | none | none | none | none | none | none | none | none | none | none | none | none | none | permeability | table S1a and table S2a | ALBERTO M et al 2018 | https://doi.org/10.1016/j.memsci.2018.06.026
MMM | 0.05GO-ODA | NaN | flat | GO/PIM-1 | 0.067 | 45 | 45 | NaN | NaN | NaN | NaN | NaN | NaN | 128 | 0.325 | 298 | 300000 | 100000 | 200000 | 50 | He | 25 | NaN | none | none | none | none | none | none | 0.5 | 3300 | 2.454031e-08 | none | none | none | none | none | none | none | none | none | none | none | none | 0.5 | 150 | 1.115469e-09 | none | none | none | none | none | none | none | none | none | none | none | none | none | none | none | permeability | table S1a and table S2a | ALBERTO M et al 2018 | https://doi.org/10.1016/j.memsci.2018.06.026
MMM | 0.05GO-ODA | NaN | flat | GO/PIM-1 | 0.067 | 45 | 45 | NaN | NaN | NaN | NaN | NaN | NaN | 155 | 0.325 | 298 | 300000 | 100000 | 200000 | 50 | He | 25 | NaN | none | none | none | none | none | none | 0.5 | 3000 | 2.230937e-08 | none | none | none | none | none | none | none | none | none | none | none | none | 0.5 | 130 | 9.667394e-10 | none | none | none | none | none | none | none | none | none | none | none | none | none | none | none | permeability | table S1a and table S2a | ALBERTO M et al 2018 | https://doi.org/10.1016/j.memsci.2018.06.026
MMM | 0.1GO-ODA | NaN | flat | GO/PIM-1 | 0.14 | 52 | 52 | NaN | NaN | NaN | NaN | NaN | NaN | 0 | 0.325 | 298 | 300000 | 100000 | 200000 | 50 | He | 25 | NaN | none | none | none | none | none | none | 0.5 | 4800 | 3.08899e-08 | none | none | none | none | none | none | none | none | none | none | none | none | 0.5 | 250 | 1.608849e-09 | none | none | none | none | none | none | none | none | none | none | none | none | none | none | none | permeability | table S1a and table S2a | ALBERTO M et al 2018 | https://doi.org/10.1016/j.memsci.2018.06.026
MMM | 0.1GO-ODA | NaN | flat | GO/PIM-1 | 0.14 | 52 | 52 | NaN | NaN | NaN | NaN | NaN | NaN | 35 | 0.325 | 298 | 300000 | 100000 | 200000 | 50 | He | 25 | NaN | none | none | none | none | none | none | 0.5 | 4300 | 2.76722e-08 | none | none | none | none | none | none | none | none | none | none | none | none | 0.5 | 210 | 1.351433e-09 | none | none | none | none | none | none | none | none | none | none | none | none | none | none | none | permeability | table S1a and table S2a | ALBERTO M et al 2018 | https://doi.org/10.1016/j.memsci.2018.06.026
MMM | 0.1GO-ODA | NaN | flat | GO/PIM-1 | 0.14 | 52 | 52 | NaN | NaN | NaN | NaN | NaN | NaN | 63 | 0.325 | 298 | 300000 | 100000 | 200000 | 50 | He | 25 | NaN | none | none | none | none | none | none | 0.5 | 3800 | 2.44545e-08 | none | none | none | none | none | none | none | none | none | none | none | none | 0.5 | 170 | 1.094017e-09 | none | none | none | none | none | none | none | none | none | none | none | none | none | none | none | permeability | table S1a and table S2a | ALBERTO M et al 2018 | https://doi.org/10.1016/j.memsci.2018.06.026
MMM | 0.1GO-ODA | NaN | flat | GO/PIM-1 | 0.14 | 52 | 52 | NaN | NaN | NaN | NaN | NaN | NaN | 92 | 0.325 | 298 | 300000 | 100000 | 200000 | 50 | He | 25 | NaN | none | none | none | none | none | none | 0.5 | 3000 | 1.930619e-08 | none | none | none | none | none | none | none | none | none | none | none | none | 0.5 | 120 | 7.722475e-10 | none | none | none | none | none | none | none | none | none | none | none | none | none | none | none | permeability | table S1a and table S2a | ALBERTO M et al 2018 | https://doi.org/10.1016/j.memsci.2018.06.026
MMM | 0.1GO-ODA | NaN | flat | GO/PIM-1 | 0.14 | 52 | 52 | NaN | NaN | NaN | NaN | NaN | NaN | 128 | 0.325 | 298 | 300000 | 100000 | 200000 | 50 | He | 25 | NaN | none | none | none | none | none | none | 0.5 | 2500 | 1.608849e-08 | none | none | none | none | none | none | none | none | none | none | none | none | 0.5 | 90 | 5.791856e-10 | none | none | none | none | none | none | none | none | none | none | none | none | none | none | none | permeability | table S1a and table S2a | ALBERTO M et al 2018 | https://doi.org/10.1016/j.memsci.2018.06.026
MMM | 0.1GO-ODA | NaN | flat | GO/PIM-1 | 0.14 | 52 | 52 | NaN | NaN | NaN | NaN | NaN | NaN | 155 | 0.325 | 298 | 300000 | 100000 | 200000 | 50 | He | 25 | NaN | none | none | none | none | none | none | 0.5 | 2000 | 1.287079e-08 | none | none | none | none | none | none | none | none | none | none | none | none | 0.5 | 80 | 5.148316e-10 | none | none | none | none | none | none | none | none | none | none | none | none | none | none | none | permeability | table S1a and table S2a | ALBERTO M et al 2018 | https://doi.org/10.1016/j.memsci.2018.06.026
MMM | 0.25GO-ODA | NaN | flat | GO/PIM-1 | 0.22 | 51 | 51 | NaN | NaN | NaN | NaN | NaN | NaN | 0 | 0.325 | 298 | 300000 | 100000 | 200000 | 50 | He | 25 | NaN | none | none | none | none | none | none | 0.5 | 4500 | 2.952711e-08 | none | none | none | none | none | none | none | none | none | none | none | none | 0.5 | 250 | 1.640395e-09 | none | none | none | none | none | none | none | none | none | none | none | none | none | none | none | permeability | table S1a and table S2a | ALBERTO M et al 2018 | https://doi.org/10.1016/j.memsci.2018.06.026
MMM | 0.25GO-ODA | NaN | flat | GO/PIM-1 | 0.22 | 51 | 51 | NaN | NaN | NaN | NaN | NaN | NaN | 35 | 0.325 | 298 | 300000 | 100000 | 200000 | 50 | He | 25 | NaN | none | none | none | none | none | none | 0.5 | 3400 | 2.230937e-08 | none | none | none | none | none | none | none | none | none | none | none | none | 0.5 | 160 | 1.049853e-09 | none | none | none | none | none | none | none | none | none | none | none | none | none | none | none | permeability | table S1a and table S2a | ALBERTO M et al 2018 | https://doi.org/10.1016/j.memsci.2018.06.026
MMM | 0.25GO-ODA | NaN | flat | GO/PIM-1 | 0.22 | 51 | 51 | NaN | NaN | NaN | NaN | NaN | NaN | 63 | 0.325 | 298 | 300000 | 100000 | 200000 | 50 | He | 25 | NaN | none | none | none | none | none | none | 0.5 | 2600 | 1.706011e-08 | none | none | none | none | none | none | none | none | none | none | none | none | 0.5 | 120 | 7.873896e-10 | none | none | none | none | none | none | none | none | none | none | none | none | none | none | none | permeability | table S1a and table S2a | ALBERTO M et al 2018 | https://doi.org/10.1016/j.memsci.2018.06.026
MMM | 0.25GO-ODA | NaN | flat | GO/PIM-1 | 0.22 | 51 | 51 | NaN | NaN | NaN | NaN | NaN | NaN | 92 | 0.325 | 298 | 300000 | 100000 | 200000 | 50 | He | 25 | NaN | none | none | none | none | none | none | 0.5 | 2100 | 1.377932e-08 | none | none | none | none | none | none | none | none | none | none | none | none | 0.5 | 80 | 5.249264e-10 | none | none | none | none | none | none | none | none | none | none | none | none | none | none | none | permeability | table S1a and table S2a | ALBERTO M et al 2018 | https://doi.org/10.1016/j.memsci.2018.06.026
MMM | 0.25GO-ODA | NaN | flat | GO/PIM-1 | 0.22 | 51 | 51 | NaN | NaN | NaN | NaN | NaN | NaN | 128 | 0.325 | 298 | 300000 | 100000 | 200000 | 50 | He | 25 | NaN | none | none | none | none | none | none | 0.5 | 1900 | 1.2467e-08 | none | none | none | none | none | none | none | none | none | none | none | none | 0.5 | 70 | 4.593106e-10 | none | none | none | none | none | none | none | none | none | none | none | none | none | none | none | permeability | table S1a and table S2a | ALBERTO M et al 2018 | https://doi.org/10.1016/j.memsci.2018.06.026
MMM | 0.25GO-ODA | NaN | flat | GO/PIM-1 | 0.22 | 51 | 51 | NaN | NaN | NaN | NaN | NaN | NaN | 155 | 0.325 | 298 | 300000 | 100000 | 200000 | 50 | He | 25 | NaN | none | none | none | none | none | none | 0.5 | 1700 | 1.115469e-08 | none | none | none | none | none | none | none | none | none | none | none | none | 0.5 | 70 | 4.593106e-10 | none | none | none | none | none | none | none | none | none | none | none | none | none | none | none | permeability | table S1a and table S2a | ALBERTO M et al 2018 | https://doi.org/10.1016/j.memsci.2018.06.026
MMM | 0.01rGO-ODA | NaN | flat | GO/PIM-1 | 0.009 | 41 | 41 | NaN | NaN | NaN | NaN | NaN | NaN | 0 | 0.325 | 298 | 300000 | 100000 | 200000 | 50 | He | 25 | NaN | none | none | none | none | none | none | 0.5 | 4000 | 3.264786e-08 | none | none | none | none | none | none | none | none | none | none | none | none | 0.5 | 210 | 1.714013e-09 | none | none | none | none | none | none | none | none | none | none | none | none | none | none | none | permeability | table S1b and table S2b | ALBERTO M et al 2018 | https://doi.org/10.1016/j.memsci.2018.06.026
MMM | 0.01rGO-ODA | NaN | flat | GO/PIM-1 | 0.009 | 41 | 41 | NaN | NaN | NaN | NaN | NaN | NaN | 35 | 0.325 | 298 | 300000 | 100000 | 200000 | 50 | He | 25 | NaN | none | none | none | none | none | none | 0.5 | 3100 | 2.530209e-08 | none | none | none | none | none | none | none | none | none | none | none | none | 0.5 | 140 | 1.142675e-09 | none | none | none | none | none | none | none | none | none | none | none | none | none | none | none | permeability | table S1b and table S2b | ALBERTO M et al 2018 | https://doi.org/10.1016/j.memsci.2018.06.026
MMM | 0.01rGO-ODA | NaN | flat | GO/PIM-1 | 0.009 | 41 | 41 | NaN | NaN | NaN | NaN | NaN | NaN | 63 | 0.325 | 298 | 300000 | 100000 | 200000 | 50 | He | 25 | NaN | none | none | none | none | none | none | 0.5 | 2400 | 1.958872e-08 | none | none | none | none | none | none | none | none | none | none | none | none | 0.5 | 110 | 8.978161e-10 | none | none | none | none | none | none | none | none | none | none | none | none | none | none | none | permeability | table S1b and table S2b | ALBERTO M et al 2018 | https://doi.org/10.1016/j.memsci.2018.06.026
MMM | 0.01rGO-ODA | NaN | flat | GO/PIM-1 | 0.009 | 41 | 41 | NaN | NaN | NaN | NaN | NaN | NaN | 92 | 0.325 | 298 | 300000 | 100000 | 200000 | 50 | He | 25 | NaN | none | none | none | none | none | none | 0.5 | 2200 | 1.795632e-08 | none | none | none | none | none | none | none | none | none | none | none | none | 0.5 | 80 | 6.529572e-10 | none | none | none | none | none | none | none | none | none | none | none | none | none | none | none | permeability | table S1b and table S2b | ALBERTO M et al 2018 | https://doi.org/10.1016/j.memsci.2018.06.026
MMM | 0.01rGO-ODA | NaN | flat | GO/PIM-1 | 0.009 | 41 | 41 | NaN | NaN | NaN | NaN | NaN | NaN | 128 | 0.325 | 298 | 300000 | 100000 | 200000 | 50 | He | 25 | NaN | none | none | none | none | none | none | 0.5 | 2100 | 1.714013e-08 | none | none | none | none | none | none | none | none | none | none | none | none | 0.5 | 70 | 5.713375e-10 | none | none | none | none | none | none | none | none | none | none | none | none | none | none | none | permeability | table S1b and table S2b | ALBERTO M et al 2018 | https://doi.org/10.1016/j.memsci.2018.06.026
MMM | 0.01rGO-ODA | NaN | flat | GO/PIM-1 | 0.009 | 41 | 41 | NaN | NaN | NaN | NaN | NaN | NaN | 155 | 0.325 | 298 | 300000 | 100000 | 200000 | 50 | He | 25 | NaN | none | none | none | none | none | none | 0.5 | 1900 | 1.550773e-08 | none | none | none | none | none | none | none | none | none | none | none | none | 0.5 | 70 | 5.713375e-10 | none | none | none | none | none | none | none | none | none | none | none | none | none | none | none | permeability | table S1b and table S2b | ALBERTO M et al 2018 | https://doi.org/10.1016/j.memsci.2018.06.026
MMM | 0.05rGO-ODA | NaN | flat | GO/PIM-1 | 0.052 | 43 | 43 | NaN | NaN | NaN | NaN | NaN | NaN | 0 | 0.325 | 298 | 300000 | 100000 | 200000 | 50 | He | 25 | NaN | none | none | none | none | none | none | 0.5 | 4700 | 3.657699e-08 | none | none | none | none | none | none | none | none | none | none | none | none | 0.5 | 230 | 1.789938e-09 | none | none | none | none | none | none | none | none | none | none | none | none | none | none | none | permeability | table S1b and table S2b | ALBERTO M et al 2018 | https://doi.org/10.1016/j.memsci.2018.06.026
MMM | 0.05rGO-ODA | NaN | flat | GO/PIM-1 | 0.052 | 43 | 43 | NaN | NaN | NaN | NaN | NaN | NaN | 35 | 0.325 | 298 | 300000 | 100000 | 200000 | 50 | He | 25 | NaN | none | none | none | none | none | none | 0.5 | 3200 | 2.490348e-08 | none | none | none | none | none | none | none | none | none | none | none | none | 0.5 | 120 | 9.338806e-10 | none | none | none | none | none | none | none | none | none | none | none | none | none | none | none | permeability | table S1b and table S2b | ALBERTO M et al 2018 | https://doi.org/10.1016/j.memsci.2018.06.026
MMM | 0.05rGO-ODA | NaN | flat | GO/PIM-1 | 0.052 | 43 | 43 | NaN | NaN | NaN | NaN | NaN | NaN | 63 | 0.325 | 298 | 300000 | 100000 | 200000 | 50 | He | 25 | NaN | none | none | none | none | none | none | 0.5 | 2800 | 2.179055e-08 | none | none | none | none | none | none | none | none | none | none | none | none | 0.5 | 110 | 8.560573e-10 | none | none | none | none | none | none | none | none | none | none | none | none | none | none | none | permeability | table S1b and table S2b | ALBERTO M et al 2018 | https://doi.org/10.1016/j.memsci.2018.06.026
MMM | 0.05rGO-ODA | NaN | flat | GO/PIM-1 | 0.052 | 43 | 43 | NaN | NaN | NaN | NaN | NaN | NaN | 92 | 0.325 | 298 | 300000 | 100000 | 200000 | 50 | He | 25 | NaN | none | none | none | none | none | none | 0.5 | 2600 | 2.023408e-08 | none | none | none | none | none | none | none | none | none | none | none | none | 0.5 | 90 | 7.004105e-10 | none | none | none | none | none | none | none | none | none | none | none | none | none | none | none | permeability | table S1b and table S2b | ALBERTO M et al 2018 | https://doi.org/10.1016/j.memsci.2018.06.026
MMM | 0.05rGO-ODA | NaN | flat | GO/PIM-1 | 0.052 | 43 | 43 | NaN | NaN | NaN | NaN | NaN | NaN | 128 | 0.325 | 298 | 300000 | 100000 | 200000 | 50 | He | 25 | NaN | none | none | none | none | none | none | 0.5 | 2400 | 1.867761e-08 | none | none | none | none | none | none | none | none | none | none | none | none | 0.5 | 80 | 6.225871e-10 | none | none | none | none | none | none | none | none | none | none | none | none | none | none | none | permeability | table S1b and table S2b | ALBERTO M et al 2018 | https://doi.org/10.1016/j.memsci.2018.06.026
MMM | 0.05rGO-ODA | NaN | flat | GO/PIM-1 | 0.052 | 43 | 43 | NaN | NaN | NaN | NaN | NaN | NaN | 155 | 0.325 | 298 | 300000 | 100000 | 200000 | 50 | He | 25 | NaN | none | none | none | none | none | none | 0.5 | 2400 | 1.867761e-08 | none | none | none | none | none | none | none | none | none | none | none | none | 0.5 | 80 | 6.225871e-10 | none | none | none | none | none | none | none | none | none | none | none | none | none | none | none | permeability | table S1b and table S2b | ALBERTO M et al 2018 | https://doi.org/10.1016/j.memsci.2018.06.026
MMM | 0.1rGO-ODA | NaN | flat | GO/PIM-1 | 0.11 | 36 | 36 | NaN | NaN | NaN | NaN | NaN | NaN | 0 | 0.325 | 298 | 300000 | 100000 | 200000 | 50 | He | 25 | NaN | none | none | none | none | none | none | 0.5 | 4500 | 4.183007e-08 | none | none | none | none | none | none | none | none | none | none | none | none | 0.5 | 270 | 2.509804e-09 | none | none | none | none | none | none | none | none | none | none | none | none | none | none | none | permeability | table S1b and table S2b | ALBERTO M et al 2018 | https://doi.org/10.1016/j.memsci.2018.06.026
MMM | 0.1rGO-ODA | NaN | flat | GO/PIM-1 | 0.11 | 36 | 36 | NaN | NaN | NaN | NaN | NaN | NaN | 35 | 0.325 | 298 | 300000 | 100000 | 200000 | 50 | He | 25 | NaN | none | none | none | none | none | none | 0.5 | 3100 | 2.881627e-08 | none | none | none | none | none | none | none | none | none | none | none | none | 0.5 | 160 | 1.487291e-09 | none | none | none | none | none | none | none | none | none | none | none | none | none | none | none | permeability | table S1b and table S2b | ALBERTO M et al 2018 | https://doi.org/10.1016/j.memsci.2018.06.026
MMM | 0.1rGO-ODA | NaN | flat | GO/PIM-1 | 0.11 | 36 | 36 | NaN | NaN | NaN | NaN | NaN | NaN | 63 | 0.325 | 298 | 300000 | 100000 | 200000 | 50 | He | 25 | NaN | none | none | none | none | none | none | 0.5 | 2700 | 2.509804e-08 | none | none | none | none | none | none | none | none | none | none | none | none | 0.5 | 140 | 1.30138e-09 | none | none | none | none | none | none | none | none | none | none | none | none | none | none | none | permeability | table S1b and table S2b | ALBERTO M et al 2018 | https://doi.org/10.1016/j.memsci.2018.06.026
MMM | 0.1rGO-ODA | NaN | flat | GO/PIM-1 | 0.11 | 36 | 36 | NaN | NaN | NaN | NaN | NaN | NaN | 92 | 0.325 | 298 | 300000 | 100000 | 200000 | 50 | He | 25 | NaN | none | none | none | none | none | none | 0.5 | 2500 | 2.323893e-08 | none | none | none | none | none | none | none | none | none | none | none | none | 0.5 | 110 | 1.022513e-09 | none | none | none | none | none | none | none | none | none | none | none | none | none | none | none | permeability | table S1b and table S2b | ALBERTO M et al 2018 | https://doi.org/10.1016/j.memsci.2018.06.026
MMM | 0.1rGO-ODA | NaN | flat | GO/PIM-1 | 0.11 | 36 | 36 | NaN | NaN | NaN | NaN | NaN | NaN | 128 | 0.325 | 298 | 300000 | 100000 | 200000 | 50 | He | 25 | NaN | none | none | none | none | none | none | 0.5 | 2200 | 2.045026e-08 | none | none | none | none | none | none | none | none | none | none | none | none | 0.5 | 100 | 9.295571e-10 | none | none | none | none | none | none | none | none | none | none | none | none | none | none | none | permeability | table S1b and table S2b | ALBERTO M et al 2018 | https://doi.org/10.1016/j.memsci.2018.06.026
MMM | 0.1rGO-ODA | NaN | flat | GO/PIM-1 | 0.11 | 36 | 36 | NaN | NaN | NaN | NaN | NaN | NaN | 155 | 0.325 | 298 | 300000 | 100000 | 200000 | 50 | He | 25 | NaN | none | none | none | none | none | none | 0.5 | 2000 | 1.859114e-08 | none | none | none | none | none | none | none | none | none | none | none | none | 0.5 | 100 | 9.295571e-10 | none | none | none | none | none | none | none | none | none | none | none | none | none | none | none | permeability | table S1b and table S2b | ALBERTO M et al 2018 | https://doi.org/10.1016/j.memsci.2018.06.026
MMM | 0.25rGO-ODA | NaN | flat | GO/PIM-1 | 0.366 | 42 | 42 | NaN | NaN | NaN | NaN | NaN | NaN | 0 | 0.325 | 298 | 300000 | 100000 | 200000 | 50 | He | 25 | NaN | none | none | none | none | none | none | 0.5 | 5500 | 4.382198e-08 | none | none | none | none | none | none | none | none | none | none | none | none | 0.5 | 350 | 2.788671e-09 | none | none | none | none | none | none | none | none | none | none | none | none | none | none | none | permeability | table S1b and table S2b | ALBERTO M et al 2018 | https://doi.org/10.1016/j.memsci.2018.06.026
MMM | 0.25rGO-ODA | NaN | flat | GO/PIM-1 | 0.366 | 42 | 42 | NaN | NaN | NaN | NaN | NaN | NaN | 35 | 0.325 | 298 | 300000 | 100000 | 200000 | 50 | He | 25 | NaN | none | none | none | none | none | none | 0.5 | 3000 | 2.39029e-08 | none | none | none | none | none | none | none | none | none | none | none | none | 0.5 | 160 | 1.274821e-09 | none | none | none | none | none | none | none | none | none | none | none | none | none | none | none | permeability | table S1b and table S2b | ALBERTO M et al 2018 | https://doi.org/10.1016/j.memsci.2018.06.026
MMM | 0.25rGO-ODA | NaN | flat | GO/PIM-1 | 0.366 | 42 | 42 | NaN | NaN | NaN | NaN | NaN | NaN | 63 | 0.325 | 298 | 300000 | 100000 | 200000 | 50 | He | 25 | NaN | none | none | none | none | none | none | 0.5 | 2700 | 2.151261e-08 | none | none | none | none | none | none | none | none | none | none | none | none | 0.5 | 120 | 9.561159e-10 | none | none | none | none | none | none | none | none | none | none | none | none | none | none | none | permeability | table S1b and table S2b | ALBERTO M et al 2018 | https://doi.org/10.1016/j.memsci.2018.06.026
MMM | 0.25rGO-ODA | NaN | flat | GO/PIM-1 | 0.366 | 42 | 42 | NaN | NaN | NaN | NaN | NaN | NaN | 92 | 0.325 | 298 | 300000 | 100000 | 200000 | 50 | He | 25 | NaN | none | none | none | none | none | none | 0.5 | 2300 | 1.832555e-08 | none | none | none | none | none | none | none | none | none | none | none | none | 0.5 | 110 | 8.764396e-10 | none | none | none | none | none | none | none | none | none | none | none | none | none | none | none | permeability | table S1b and table S2b | ALBERTO M et al 2018 | https://doi.org/10.1016/j.memsci.2018.06.026
MMM | 0.25rGO-ODA | NaN | flat | GO/PIM-1 | 0.366 | 42 | 42 | NaN | NaN | NaN | NaN | NaN | NaN | 128 | 0.325 | 298 | 300000 | 100000 | 200000 | 50 | He | 25 | NaN | none | none | none | none | none | none | 0.5 | 2200 | 1.752879e-08 | none | none | none | none | none | none | none | none | none | none | none | none | 0.5 | 100 | 7.967632e-10 | none | none | none | none | none | none | none | none | none | none | none | none | none | none | none | permeability | table S1b and table S2b | ALBERTO M et al 2018 | https://doi.org/10.1016/j.memsci.2018.06.026
MMM | 0.25rGO-ODA | NaN | flat | GO/PIM-1 | 0.366 | 42 | 42 | NaN | NaN | NaN | NaN | NaN | NaN | 155 | 0.325 | 298 | 300000 | 100000 | 200000 | 50 | He | 25 | NaN | none | none | none | none | none | none | 0.5 | 2100 | 1.673203e-08 | none | none | none | none | none | none | none | none | none | none | none | none | 0.5 | 100 | 7.967632e-10 | none | none | none | none | none | none | none | none | none | none | none | none | none | none | none | permeability | table S1b and table S2b | ALBERTO M et al 2018 | https://doi.org/10.1016/j.memsci.2018.06.026
MMM | 0.01rGO-OA | NaN | flat | GO/PIM-1 | 0.034 | 46 | 46 | NaN | NaN | NaN | NaN | NaN | NaN | 0 | 0.325 | 298 | 300000 | 100000 | 200000 | 50 | He | 25 | NaN | none | none | none | none | none | none | 0.5 | 6200 | 4.510373e-08 | none | none | none | none | none | none | none | none | none | none | none | none | 0.5 | 380 | 2.764422e-09 | none | none | none | none | none | none | none | none | none | none | none | none | none | none | none | permeability | table S1c and table S2c | ALBERTO M et al 2018 | https://doi.org/10.1016/j.memsci.2018.06.026
MMM | 0.01rGO-OA | NaN | flat | GO/PIM-1 | 0.034 | 46 | 46 | NaN | NaN | NaN | NaN | NaN | NaN | 35 | 0.325 | 298 | 300000 | 100000 | 200000 | 50 | He | 25 | NaN | none | none | none | none | none | none | 0.5 | 4300 | 3.128162e-08 | none | none | none | none | none | none | none | none | none | none | none | none | 0.5 | 210 | 1.527707e-09 | none | none | none | none | none | none | none | none | none | none | none | none | none | none | none | permeability | table S1c and table S2c | ALBERTO M et al 2018 | https://doi.org/10.1016/j.memsci.2018.06.026
MMM | 0.01rGO-OA | NaN | flat | GO/PIM-1 | 0.034 | 46 | 46 | NaN | NaN | NaN | NaN | NaN | NaN | 63 | 0.325 | 298 | 300000 | 100000 | 200000 | 50 | He | 25 | NaN | none | none | none | none | none | none | 0.5 | 3400 | 2.47343e-08 | none | none | none | none | none | none | none | none | none | none | none | none | 0.5 | 140 | 1.018471e-09 | none | none | none | none | none | none | none | none | none | none | none | none | none | none | none | permeability | table S1c and table S2c | ALBERTO M et al 2018 | https://doi.org/10.1016/j.memsci.2018.06.026
MMM | 0.01rGO-OA | NaN | flat | GO/PIM-1 | 0.034 | 46 | 46 | NaN | NaN | NaN | NaN | NaN | NaN | 92 | 0.325 | 298 | 300000 | 100000 | 200000 | 50 | He | 25 | NaN | none | none | none | none | none | none | 0.5 | 3200 | 2.327934e-08 | none | none | none | none | none | none | none | none | none | none | none | none | 0.5 | 120 | 8.729754e-10 | none | none | none | none | none | none | none | none | none | none | none | none | none | none | none | permeability | table S1c and table S2c | ALBERTO M et al 2018 | https://doi.org/10.1016/j.memsci.2018.06.026
MMM | 0.01rGO-OA | NaN | flat | GO/PIM-1 | 0.034 | 46 | 46 | NaN | NaN | NaN | NaN | NaN | NaN | 128 | 0.325 | 298 | 300000 | 100000 | 200000 | 50 | He | 25 | NaN | none | none | none | none | none | none | 0.5 | 2900 | 2.109691e-08 | none | none | none | none | none | none | none | none | none | none | none | none | 0.5 | 110 | 8.002274e-10 | none | none | none | none | none | none | none | none | none | none | none | none | none | none | none | permeability | table S1c and table S2c | ALBERTO M et al 2018 | https://doi.org/10.1016/j.memsci.2018.06.026
MMM | 0.01rGO-OA | NaN | flat | GO/PIM-1 | 0.034 | 46 | 46 | NaN | NaN | NaN | NaN | NaN | NaN | 155 | 0.325 | 298 | 300000 | 100000 | 200000 | 50 | He | 25 | NaN | none | none | none | none | none | none | 0.5 | 2400 | 1.745951e-08 | none | none | none | none | none | none | none | none | none | none | none | none | 0.5 | 90 | 6.547315e-10 | none | none | none | none | none | none | none | none | none | none | none | none | none | none | none | permeability | table S1c and table S2c | ALBERTO M et al 2018 | https://doi.org/10.1016/j.memsci.2018.06.026
MMM | 0.05rGO-OA | NaN | flat | GO/PIM-1 | 0.126 | 53 | 53 | NaN | NaN | NaN | NaN | NaN | NaN | 0 | 0.325 | 298 | 300000 | 100000 | 200000 | 50 | He | 25 | NaN | none | none | none | none | none | none | 0.5 | 5700 | 3.598965e-08 | none | none | none | none | none | none | none | none | none | none | none | none | 0.5 | 360 | 2.27303e-09 | none | none | none | none | none | none | none | none | none | none | none | none | none | none | none | permeability | table S1c and table S2c | ALBERTO M et al 2018 | https://doi.org/10.1016/j.memsci.2018.06.026
MMM | 0.05rGO-OA | NaN | flat | GO/PIM-1 | 0.126 | 53 | 53 | NaN | NaN | NaN | NaN | NaN | NaN | 35 | 0.325 | 298 | 300000 | 100000 | 200000 | 50 | He | 25 | NaN | none | none | none | none | none | none | 0.5 | 4800 | 3.030707e-08 | none | none | none | none | none | none | none | none | none | none | none | none | 0.5 | 210 | 1.325934e-09 | none | none | none | none | none | none | none | none | none | none | none | none | none | none | none | permeability | table S1c and table S2c | ALBERTO M et al 2018 | https://doi.org/10.1016/j.memsci.2018.06.026
MMM | 0.05rGO-OA | NaN | flat | GO/PIM-1 | 0.126 | 53 | 53 | NaN | NaN | NaN | NaN | NaN | NaN | 63 | 0.325 | 298 | 300000 | 100000 | 200000 | 50 | He | 25 | NaN | none | none | none | none | none | none | 0.5 | 4300 | 2.715008e-08 | none | none | none | none | none | none | none | none | none | none | none | none | 0.5 | 200 | 1.262795e-09 | none | none | none | none | none | none | none | none | none | none | none | none | none | none | none | permeability | table S1c and table S2c | ALBERTO M et al 2018 | https://doi.org/10.1016/j.memsci.2018.06.026
MMM | 0.05rGO-OA | NaN | flat | GO/PIM-1 | 0.126 | 53 | 53 | NaN | NaN | NaN | NaN | NaN | NaN | 92 | 0.325 | 298 | 300000 | 100000 | 200000 | 50 | He | 25 | NaN | none | none | none | none | none | none | 0.5 | 3700 | 2.33617e-08 | none | none | none | none | none | none | none | none | none | none | none | none | 0.5 | 150 | 9.470959e-10 | none | none | none | none | none | none | none | none | none | none | none | none | none | none | none | permeability | table S1c and table S2c | ALBERTO M et al 2018 | https://doi.org/10.1016/j.memsci.2018.06.026
MMM | 0.05rGO-OA | NaN | flat | GO/PIM-1 | 0.126 | 53 | 53 | NaN | NaN | NaN | NaN | NaN | NaN | 128 | 0.325 | 298 | 300000 | 100000 | 200000 | 50 | He | 25 | NaN | none | none | none | none | none | none | 0.5 | 3600 | 2.27303e-08 | none | none | none | none | none | none | none | none | none | none | none | none | 0.5 | 150 | 9.470959e-10 | none | none | none | none | none | none | none | none | none | none | none | none | none | none | none | permeability | table S1c and table S2c | ALBERTO M et al 2018 | https://doi.org/10.1016/j.memsci.2018.06.026
MMM | 0.05rGO-OA | NaN | flat | GO/PIM-1 | 0.126 | 53 | 53 | NaN | NaN | NaN | NaN | NaN | NaN | 155 | 0.325 | 298 | 300000 | 100000 | 200000 | 50 | He | 25 | NaN | none | none | none | none | none | none | 0.5 | 3500 | 2.209891e-08 | none | none | none | none | none | none | none | none | none | none | none | none | 0.5 | 140 | 8.839562e-10 | none | none | none | none | none | none | none | none | none | none | none | none | none | none | none | permeability | table S1c and table S2c | ALBERTO M et al 2018 | https://doi.org/10.1016/j.memsci.2018.06.026
MMM | 0.1rGO-OA | NaN | flat | GO/PIM-1 | 0.184 | 48 | 48 | NaN | NaN | NaN | NaN | NaN | NaN | 0 | 0.325 | 298 | 300000 | 100000 | 200000 | 50 | He | 25 | NaN | none | none | none | none | none | none | 0.5 | 4800 | 3.346406e-08 | none | none | none | none | none | none | none | none | none | none | none | none | 0.5 | 320 | 2.230937e-09 | none | none | none | none | none | none | none | none | none | none | none | none | none | none | none | permeability | table S1c and table S2c | ALBERTO M et al 2018 | https://doi.org/10.1016/j.memsci.2018.06.026
MMM | 0.1rGO-OA | NaN | flat | GO/PIM-1 | 0.184 | 48 | 48 | NaN | NaN | NaN | NaN | NaN | NaN | 35 | 0.325 | 298 | 300000 | 100000 | 200000 | 50 | He | 25 | NaN | none | none | none | none | none | none | 0.5 | 4200 | 2.928105e-08 | none | none | none | none | none | none | none | none | none | none | none | none | 0.5 | 210 | 1.464052e-09 | none | none | none | none | none | none | none | none | none | none | none | none | none | none | none | permeability | table S1c and table S2c | ALBERTO M et al 2018 | https://doi.org/10.1016/j.memsci.2018.06.026
MMM | 0.1rGO-OA | NaN | flat | GO/PIM-1 | 0.184 | 48 | 48 | NaN | NaN | NaN | NaN | NaN | NaN | 63 | 0.325 | 298 | 300000 | 100000 | 200000 | 50 | He | 25 | NaN | none | none | none | none | none | none | 0.5 | 3800 | 2.649238e-08 | none | none | none | none | none | none | none | none | none | none | none | none | 0.5 | 170 | 1.185185e-09 | none | none | none | none | none | none | none | none | none | none | none | none | none | none | none | permeability | table S1c and table S2c | ALBERTO M et al 2018 | https://doi.org/10.1016/j.memsci.2018.06.026
MMM | 0.1rGO-OA | NaN | flat | GO/PIM-1 | 0.184 | 48 | 48 | NaN | NaN | NaN | NaN | NaN | NaN | 92 | 0.325 | 298 | 300000 | 100000 | 200000 | 50 | He | 25 | NaN | none | none | none | none | none | none | 0.5 | 2600 | 1.812636e-08 | none | none | none | none | none | none | none | none | none | none | none | none | 0.5 | 100 | 6.971678e-10 | none | none | none | none | none | none | none | none | none | none | none | none | none | none | none | permeability | table S1c and table S2c | ALBERTO M et al 2018 | https://doi.org/10.1016/j.memsci.2018.06.026
MMM | 0.1rGO-OA | NaN | flat | GO/PIM-1 | 0.184 | 48 | 48 | NaN | NaN | NaN | NaN | NaN | NaN | 128 | 0.325 | 298 | 300000 | 100000 | 200000 | 50 | He | 25 | NaN | none | none | none | none | none | none | 0.5 | 2500 | 1.74292e-08 | none | none | none | none | none | none | none | none | none | none | none | none | 0.5 | 90 | 6.274511e-10 | none | none | none | none | none | none | none | none | none | none | none | none | none | none | none | permeability | table S1c and table S2c | ALBERTO M et al 2018 | https://doi.org/10.1016/j.memsci.2018.06.026
MMM | 0.1rGO-OA | NaN | flat | GO/PIM-1 | 0.184 | 48 | 48 | NaN | NaN | NaN | NaN | NaN | NaN | 155 | 0.325 | 298 | 300000 | 100000 | 200000 | 50 | He | 25 | NaN | none | none | none | none | none | none | 0.5 | 2400 | 1.673203e-08 | none | none | none | none | none | none | none | none | none | none | none | none | 0.5 | 90 | 6.274511e-10 | none | none | none | none | none | none | none | none | none | none | none | none | none | none | none | permeability | table S1c and table S2c | ALBERTO M et al 2018 | https://doi.org/10.1016/j.memsci.2018.06.026
MMM | 0.25rGO-OA | NaN | flat | GO/PIM-1 | 0.408 | 62 | 62 | NaN | NaN | NaN | NaN | NaN | NaN | 0 | 0.325 | 298 | 300000 | 100000 | 200000 | 50 | He | 25 | NaN | none | none | none | none | none | none | 0.5 | 6300 | 3.40038e-08 | none | none | none | none | none | none | none | none | none | none | none | none | 0.5 | 360 | 1.943074e-09 | none | none | none | none | none | none | none | none | none | none | none | none | none | none | none | permeability | table S1c and table S2c | ALBERTO M et al 2018 | https://doi.org/10.1016/j.memsci.2018.06.026
MMM | 0.25rGO-OA | NaN | flat | GO/PIM-1 | 0.408 | 62 | 62 | NaN | NaN | NaN | NaN | NaN | NaN | 35 | 0.325 | 298 | 300000 | 100000 | 200000 | 50 | He | 25 | NaN | none | none | none | none | none | none | 0.5 | 4500 | 2.428843e-08 | none | none | none | none | none | none | none | none | none | none | none | none | 0.5 | 230 | 1.241409e-09 | none | none | none | none | none | none | none | none | none | none | none | none | none | none | none | permeability | table S1c and table S2c | ALBERTO M et al 2018 | https://doi.org/10.1016/j.memsci.2018.06.026
MMM | 0.25rGO-OA | NaN | flat | GO/PIM-1 | 0.408 | 62 | 62 | NaN | NaN | NaN | NaN | NaN | NaN | 63 | 0.325 | 298 | 300000 | 100000 | 200000 | 50 | He | 25 | NaN | none | none | none | none | none | none | 0.5 | 4100 | 2.212946e-08 | none | none | none | none | none | none | none | none | none | none | none | none | 0.5 | 200 | 1.079486e-09 | none | none | none | none | none | none | none | none | none | none | none | none | none | none | none | permeability | table S1c and table S2c | ALBERTO M et al 2018 | https://doi.org/10.1016/j.memsci.2018.06.026
MMM | 0.25rGO-OA | NaN | flat | GO/PIM-1 | 0.408 | 62 | 62 | NaN | NaN | NaN | NaN | NaN | NaN | 92 | 0.325 | 298 | 300000 | 100000 | 200000 | 50 | He | 25 | NaN | none | none | none | none | none | none | 0.5 | 3700 | 1.997049e-08 | none | none | none | none | none | none | none | none | none | none | none | none | 0.5 | 180 | 9.715371e-10 | none | none | none | none | none | none | none | none | none | none | none | none | none | none | none | permeability | table S1c and table S2c | ALBERTO M et al 2018 | https://doi.org/10.1016/j.memsci.2018.06.026
MMM | 0.25rGO-OA | NaN | flat | GO/PIM-1 | 0.408 | 62 | 62 | NaN | NaN | NaN | NaN | NaN | NaN | 128 | 0.325 | 298 | 300000 | 100000 | 200000 | 50 | He | 25 | NaN | none | none | none | none | none | none | 0.5 | 3400 | 1.835126e-08 | none | none | none | none | none | none | none | none | none | none | none | none | 0.5 | 160 | 8.635885e-10 | none | none | none | none | none | none | none | none | none | none | none | none | none | none | none | permeability | table S1c and table S2c | ALBERTO M et al 2018 | https://doi.org/10.1016/j.memsci.2018.06.026
MMM | 0.25rGO-OA | NaN | flat | GO/PIM-1 | 0.408 | 62 | 62 | NaN | NaN | NaN | NaN | NaN | NaN | 155 | 0.325 | 298 | 300000 | 100000 | 200000 | 50 | He | 25 | NaN | none | none | none | none | none | none | 0.5 | 3000 | 1.619229e-08 | none | none | none | none | none | none | none | none | none | none | none | none | 0.5 | 130 | 7.016657e-10 | none | none | none | none | none | none | none | none | none | none | none | none | none | none | none | permeability | table S1c and table S2c | ALBERTO M et al 2018 | https://doi.org/10.1016/j.memsci.2018.06.026
polymer | untreated | NaN | flat | PIM-1 | none | 90 | 90 | NaN | NaN | NaN | 0.6246122 | NaN | 685 | 0 | 2.14 | 298 | NaN | NaN | 100000 | NaN | NaN | NaN | NaN | none | none | none | none | none | none | none | none | none | none | none | none | none | none | none | none | none | none | 1 | 280 | 1.041104e-09 | none | none | none | none | none | none | none | none | none | none | none | none | none | none | none | none | none | none | permeability | table 1 | BERNARDO P et al 2017 | http://dx.doi.org/10.1016/j.polymer.2016.10.040
polymer | EtOH_25 treaded | NaN | flat | PIM-1 | none | 110 | 110 | NaN | NaN | NaN | 0.6635313 | NaN | 759 | 0 | 2.14 | 298 | NaN | NaN | 100000 | NaN | NaN | NaN | NaN | none | none | none | none | none | none | none | none | none | none | none | none | none | none | none | none | none | none | 1 | 857 | 2.607154e-09 | none | none | none | none | none | none | none | none | none | none | none | none | none | none | none | none | none | none | permeability | table 1 | BERNARDO P et al 2017 | http://dx.doi.org/10.1016/j.polymer.2016.10.040
polymer | EtOH_25 treaded | NaN | flat | PIM-1 | none | 110 | 110 | NaN | NaN | NaN | 0.6635313 | NaN | 759 | 1200 | 2.14 | 298 | NaN | NaN | 100000 | NaN | NaN | NaN | NaN | none | none | none | none | none | none | none | none | none | none | none | none | none | none | none | none | none | none | 1 | 125 | 3.802734e-10 | none | none | none | none | none | none | none | none | none | none | none | none | none | none | none | none | none | none | permeability | table 1 | BERNARDO P et al 2017 | http://dx.doi.org/10.1016/j.polymer.2016.10.040
polymer | untreated | NaN | flat | PIM-1 | none | 90 | 90 | NaN | NaN | NaN | 0.6246122 | NaN | 685 | 0 | 2.14 | 298 | NaN | NaN | 100000 | NaN | NaN | NaN | NaN | none | none | none | 1 | 1740 | 6.469718e-09 | none | none | none | none | none | none | none | none | none | none | none | none | none | none | none | none | none | none | none | none | none | none | none | none | none | none | none | none | none | none | none | none | none | permeability | table 1 | BERNARDO P et al 2017 | http://dx.doi.org/10.1016/j.polymer.2016.10.040
polymer | EtOH_25 treaded | NaN | flat | PIM-1 | none | 110 | 110 | NaN | NaN | NaN | 0.6635313 | NaN | 759 | 0 | 2.14 | 298 | NaN | NaN | 100000 | NaN | NaN | NaN | NaN | none | none | none | 1 | 4500 | 1.368984e-08 | none | none | none | none | none | none | none | none | none | none | none | none | none | none | none | none | none | none | none | none | none | none | none | none | none | none | none | none | none | none | none | none | none | permeability | table 1 | BERNARDO P et al 2017 | http://dx.doi.org/10.1016/j.polymer.2016.10.040
polymer | EtOH_25 treaded | NaN | flat | PIM-1 | none | 110 | 110 | NaN | NaN | NaN | 0.6635313 | NaN | 759 | 1200 | 2.14 | 298 | NaN | NaN | 100000 | NaN | NaN | NaN | NaN | none | none | none | 1 | 2440 | 7.422936e-09 | none | none | none | none | none | none | none | none | none | none | none | none | none | none | none | none | none | none | none | none | none | none | none | none | none | none | none | none | none | none | none | none | none | permeability | table 1 | BERNARDO P et al 2017 | http://dx.doi.org/10.1016/j.polymer.2016.10.040
polymer | untreated | NaN | flat | PIM-1 | none | 90 | 90 | NaN | NaN | NaN | 0.6246122 | NaN | 685 | 0 | 2.14 | 298 | NaN | NaN | 100000 | NaN | NaN | NaN | NaN | 1 | 758 | 2.818417e-09 | none | none | none | none | none | none | none | none | none | none | none | none | none | none | none | none | none | none | none | none | none | none | none | none | none | none | none | none | none | none | none | none | none | none | none | none | permeability | table 1 | BERNARDO P et al 2017 | http://dx.doi.org/10.1016/j.polymer.2016.10.040
polymer | EtOH_25 treaded | NaN | flat | PIM-1 | none | 110 | 110 | NaN | NaN | NaN | 0.6635313 | NaN | 759 | 0 | 2.14 | 298 | NaN | NaN | 100000 | NaN | NaN | NaN | NaN | 1 | 1706 | 5.189971e-09 | none | none | none | none | none | none | none | none | none | none | none | none | none | none | none | none | none | none | none | none | none | none | none | none | none | none | none | none | none | none | none | none | none | none | none | none | permeability | table 1 | BERNARDO P et al 2017 | http://dx.doi.org/10.1016/j.polymer.2016.10.040
polymer | EtOH_25 treaded | NaN | flat | PIM-1 | none | 110 | 110 | NaN | NaN | NaN | 0.6635313 | NaN | 759 | 1200 | 2.14 | 298 | NaN | NaN | 100000 | NaN | NaN | NaN | NaN | 1 | 1140 | 3.468093e-09 | none | none | none | none | none | none | none | none | none | none | none | none | none | none | none | none | none | none | none | none | none | none | none | none | none | none | none | none | none | none | none | none | none | none | none | none | permeability | table 1 | BERNARDO P et al 2017 | http://dx.doi.org/10.1016/j.polymer.2016.10.040
polymer | untreated | NaN | flat | PIM-1 | none | 90 | 90 | NaN | NaN | NaN | 0.6246122 | NaN | 685 | 0 | 2.14 | 298 | NaN | NaN | 100000 | NaN | NaN | NaN | NaN | none | none | none | none | none | none | none | none | none | 1 | 742 | 2.758926e-09 | none | none | none | none | none | none | none | none | none | none | none | none | none | none | none | none | none | none | none | none | none | none | none | none | none | none | none | permeability | table 1 | BERNARDO P et al 2017 | http://dx.doi.org/10.1016/j.polymer.2016.10.040
polymer | EtOH_25 treaded | NaN | flat | PIM-1 | none | 110 | 110 | NaN | NaN | NaN | 0.6635313 | NaN | 759 | 0 | 2.14 | 298 | NaN | NaN | 100000 | NaN | NaN | NaN | NaN | none | none | none | none | none | none | none | none | none | 1 | 2200 | 6.692811e-09 | none | none | none | none | none | none | none | none | none | none | none | none | none | none | none | none | none | none | none | none | none | none | none | none | none | none | none | permeability | table 1 | BERNARDO P et al 2017 | http://dx.doi.org/10.1016/j.polymer.2016.10.040
polymer | EtOH_25 treaded | NaN | flat | PIM-1 | none | 110 | 110 | NaN | NaN | NaN | 0.6635313 | NaN | 759 | 1200 | 2.14 | 298 | NaN | NaN | 100000 | NaN | NaN | NaN | NaN | none | none | none | none | none | none | none | none | none | 1 | 600 | 1.825312e-09 | none | none | none | none | none | none | none | none | none | none | none | none | none | none | none | none | none | none | none | none | none | none | none | none | none | none | none | permeability | table 1 | BERNARDO P et al 2017 | http://dx.doi.org/10.1016/j.polymer.2016.10.040
polymer | untreated | NaN | flat | PIM-1 | none | 90 | 90 | NaN | NaN | NaN | 0.6246122 | NaN | 685 | 0 | 2.14 | 298 | NaN | NaN | 100000 | NaN | NaN | NaN | NaN | none | none | none | none | none | none | none | none | none | none | none | none | none | none | none | none | none | none | none | none | none | 1 | 410 | 1.524474e-09 | none | none | none | none | none | none | none | none | none | none | none | none | none | none | none | permeability | table 1 | BERNARDO P et al 2017 | http://dx.doi.org/10.1016/j.polymer.2016.10.040
polymer | EtOH_25 treaded | NaN | flat | PIM-1 | none | 110 | 110 | NaN | NaN | NaN | 0.6635313 | NaN | 759 | 0 | 2.14 | 298 | NaN | NaN | 100000 | NaN | NaN | NaN | NaN | none | none | none | none | none | none | none | none | none | none | none | none | none | none | none | none | none | none | none | none | none | 1 | 1150 | 3.498515e-09 | none | none | none | none | none | none | none | none | none | none | none | none | none | none | none | permeability | table 1 | BERNARDO P et al 2017 | http://dx.doi.org/10.1016/j.polymer.2016.10.040
polymer | EtOH_25 treaded | NaN | flat | PIM-1 | none | 110 | 110 | NaN | NaN | NaN | 0.6635313 | NaN | 759 | 1200 | 2.14 | 298 | NaN | NaN | 100000 | NaN | NaN | NaN | NaN | none | none | none | none | none | none | none | none | none | none | none | none | none | none | none | none | none | none | none | none | none | 1 | 159 | 4.837077e-10 | none | none | none | none | none | none | none | none | none | none | none | none | none | none | none | permeability | table 1 | BERNARDO P et al 2017 | http://dx.doi.org/10.1016/j.polymer.2016.10.040
polymer | untreated | NaN | flat | PIM-1 | none | 90 | 90 | NaN | NaN | NaN | 0.6246122 | NaN | 685 | 0 | 2.14 | 298 | NaN | NaN | 100000 | NaN | NaN | NaN | NaN | none | none | none | none | none | none | 1 | 4970 | 1.84796e-08 | none | none | none | none | none | none | none | none | none | none | none | none | none | none | none | none | none | none | none | none | none | none | none | none | none | none | none | none | none | none | permeability | table 1 | BERNARDO P et al 2017 | http://dx.doi.org/10.1016/j.polymer.2016.10.040
polymer | EtOH_25 treaded | NaN | flat | PIM-1 | none | 110 | 110 | NaN | NaN | NaN | 0.6635313 | NaN | 759 | 0 | 2.14 | 298 | NaN | NaN | 100000 | NaN | NaN | NaN | NaN | none | none | none | none | none | none | 1 | 13300 | 4.046109e-08 | none | none | none | none | none | none | none | none | none | none | none | none | none | none | none | none | none | none | none | none | none | none | none | none | none | none | none | none | none | none | permeability | table 1 | BERNARDO P et al 2017 | http://dx.doi.org/10.1016/j.polymer.2016.10.040
polymer | EtOH_25 treaded | NaN | flat | PIM-1 | none | 110 | 110 | NaN | NaN | NaN | 0.6635313 | NaN | 759 | 1200 | 2.14 | 298 | NaN | NaN | 100000 | NaN | NaN | NaN | NaN | none | none | none | none | none | none | 1 | 2840 | 8.639811e-09 | none | none | none | none | none | none | none | none | none | none | none | none | none | none | none | none | none | none | none | none | none | none | none | none | none | none | none | none | none | none | permeability | table 1 | BERNARDO P et al 2017 | http://dx.doi.org/10.1016/j.polymer.2016.10.040
polymer | EtOH_100 treaded | NaN | flat | PIM-1 | none | 125.4 | 125.4 | NaN | NaN | NaN | 0.6635313 | NaN | 759 | 2117 | 2.14 | 298 | NaN | NaN | 100000 | NaN | NaN | NaN | NaN | none | none | none | none | none | none | none | none | none | none | none | none | none | none | none | none | none | none | 1 | 148 | 3.949506e-10 | none | none | none | none | none | none | none | none | none | none | none | none | none | none | none | none | none | none | permeability | table S1 | BERNARDO P et al 2017 | http://dx.doi.org/10.1016/j.polymer.2016.10.040
polymer | EtOH_100 treaded | NaN | flat | PIM-1 | none | 125.4 | 125.4 | NaN | NaN | NaN | 0.6635313 | NaN | 759 | 2117 | 2.14 | 298 | NaN | NaN | 100000 | NaN | NaN | NaN | NaN | none | none | none | none | none | none | none | none | none | 1 | 665 | 1.774609e-09 | none | none | none | none | none | none | none | none | none | none | none | none | none | none | none | none | none | none | none | none | none | none | none | none | none | none | none | permeability | table S1 | BERNARDO P et al 2017 | http://dx.doi.org/10.1016/j.polymer.2016.10.040
polymer | EtOH_100 treaded | NaN | flat | PIM-1 | none | 125.4 | 125.4 | NaN | NaN | NaN | 0.6635313 | NaN | 759 | 2117 | 2.14 | 298 | NaN | NaN | 100000 | NaN | NaN | NaN | NaN | none | none | none | none | none | none | 1 | 3317 | 8.851697e-09 | none | none | none | none | none | none | none | none | none | none | none | none | none | none | none | none | none | none | none | none | none | none | none | none | none | none | none | none | none | none | permeability | table S1 | BERNARDO P et al 2017 | http://dx.doi.org/10.1016/j.polymer.2016.10.040
polymer | EtOH_100 treaded | NaN | flat | PIM-1 | none | 125.4 | 125.4 | NaN | NaN | NaN | 0.6635313 | NaN | 759 | 2117 | 2.14 | 298 | NaN | NaN | 100000 | NaN | NaN | NaN | NaN | none | none | none | none | none | none | none | none | none | none | none | none | none | none | none | none | none | none | none | none | none | 1 | 192 | 5.123683e-10 | none | none | none | none | none | none | none | none | none | none | none | none | none | none | none | permeability | table S1 | BERNARDO P et al 2017 | http://dx.doi.org/10.1016/j.polymer.2016.10.040
polymer | EtOH_100 treaded | NaN | flat | PIM-1 | none | 125.4 | 125.4 | NaN | NaN | NaN | 0.6635313 | NaN | 759 | 2117 | 2.14 | 298 | NaN | NaN | 100000 | NaN | NaN | NaN | NaN | none | none | none | 1 | 2418 | 6.452639e-09 | none | none | none | none | none | none | none | none | none | none | none | none | none | none | none | none | none | none | none | none | none | none | none | none | none | none | none | none | none | none | none | none | none | permeability | table S1 | BERNARDO P et al 2017 | http://dx.doi.org/10.1016/j.polymer.2016.10.040
polymer | EtOH_100 treaded | NaN | flat | PIM-1 | none | 125.4 | 125.4 | NaN | NaN | NaN | 0.6635313 | NaN | 759 | 2117 | 2.14 | 298 | NaN | NaN | 100000 | NaN | NaN | NaN | NaN | 1 | 1128 | 3.010164e-09 | none | none | none | none | none | none | none | none | none | none | none | none | none | none | none | none | none | none | none | none | none | none | none | none | none | none | none | none | none | none | none | none | none | none | none | none | permeability | table S1 | BERNARDO P et al 2017 | http://dx.doi.org/10.1016/j.polymer.2016.10.040
polymer | EtOH_100 treaded | NaN | flat | PIM-1 | none | 125.4 | 125.4 | NaN | NaN | NaN | 0.6635313 | NaN | 759 | 2117 | 17.35 | 298 | NaN | NaN | 100000 | 150 | Ar | 30 | 1 | none | none | none | none | none | none | 0.521 | 3249.776159 | 8.672304e-09 | none | none | none | none | none | none | none | none | none | none | none | none | 0.479 | 128.4802009 | 3.428603e-10 | none | none | none | none | none | none | none | none | none | none | none | none | none | none | none | permeability | fig 7 | BERNARDO P et al 2017 | http://dx.doi.org/10.1016/j.polymer.2016.10.040
polymer | EtOH_100 treaded | NaN | flat | PIM-1 | none | 125.4 | 125.4 | NaN | NaN | NaN | 0.6635313 | NaN | 759 | 2117 | 17.35 | 298 | NaN | NaN | 200000 | 150 | Ar | 30 | 1 | none | none | none | none | none | none | 0.521 | 3107.827438 | 8.293502e-09 | none | none | none | none | none | none | none | none | none | none | none | none | 0.479 | 129.4401375 | 3.45422e-10 | none | none | none | none | none | none | none | none | none | none | none | none | none | none | none | permeability | fig 7 | BERNARDO P et al 2017 | http://dx.doi.org/10.1016/j.polymer.2016.10.040
polymer | EtOH_100 treaded | NaN | flat | PIM-1 | none | 125.4 | 125.4 | NaN | NaN | NaN | 0.6635313 | NaN | 759 | 2117 | 17.35 | 298 | NaN | NaN | 300000 | 150 | Ar | 30 | 1 | none | none | none | none | none | none | 0.521 | 3039.195382 | 8.110351e-09 | none | none | none | none | none | none | none | none | none | none | none | none | 0.479 | 130.4072462 | 3.480028e-10 | none | none | none | none | none | none | none | none | none | none | none | none | none | none | none | permeability | fig 7 | BERNARDO P et al 2017 | http://dx.doi.org/10.1016/j.polymer.2016.10.040
polymer | EtOH_100 treaded | NaN | flat | PIM-1 | none | 125.4 | 125.4 | NaN | NaN | NaN | 0.6635313 | NaN | 759 | 2117 | 17.35 | 298 | NaN | NaN | 400000 | 150 | Ar | 30 | 1 | none | none | none | none | none | none | 0.521 | 2972.078971 | 7.931245e-09 | none | none | none | none | none | none | none | none | none | none | none | none | 0.479 | 132.3631949 | 3.532224e-10 | none | none | none | none | none | none | none | none | none | none | none | none | none | none | none | permeability | fig 7 | BERNARDO P et al 2017 | http://dx.doi.org/10.1016/j.polymer.2016.10.040
polymer | EtOH_100 treaded | NaN | flat | PIM-1 | none | 125.4 | 125.4 | NaN | NaN | NaN | 0.6635313 | NaN | 759 | 2117 | 17.35 | 298 | NaN | NaN | 500000 | 150 | Ar | 30 | 1 | none | none | none | none | none | none | 0.521 | 2928.160161 | 7.814044e-09 | none | none | none | none | none | none | none | none | none | none | none | none | 0.479 | 135.3522617 | 3.61199e-10 | none | none | none | none | none | none | none | none | none | none | none | none | none | none | none | permeability | fig 7 | BERNARDO P et al 2017 | http://dx.doi.org/10.1016/j.polymer.2016.10.040
polymer | EtOH_100 treaded | NaN | flat | PIM-1 | none | 125.4 | 125.4 | NaN | NaN | NaN | 0.6635313 | NaN | 759 | 2117 | 17.35 | 298 | NaN | NaN | 600000 | 150 | Ar | 30 | 1 | none | none | none | none | none | none | 0.521 | 2906.444732 | 7.756095e-09 | none | none | none | none | none | none | none | none | none | none | none | none | 0.479 | 137.3823796 | 3.666166e-10 | none | none | none | none | none | none | none | none | none | none | none | none | none | none | none | permeability | fig 7 | BERNARDO P et al 2017 | http://dx.doi.org/10.1016/j.polymer.2016.10.040
polymer | untreated | NaN | flat | PIM-1 | none | 90 | 90 | NaN | NaN | NaN | 0.6246122 | NaN | 685 | 4.040304 | 2.14 | 298 | NaN | NaN | 100000 | NaN | NaN | NaN | NaN | none | none | none | none | none | none | none | none | none | none | none | none | none | none | none | none | none | none | none | none | none | 1 | 305.6069 | 1.136316e-09 | none | none | none | none | none | none | none | none | none | none | none | none | none | none | none | permeability | fig 2 | BERNARDO P et al 2017 | http://dx.doi.org/10.1016/j.polymer.2016.10.040
polymer | untreated | NaN | flat | PIM-1 | none | 90 | 90 | NaN | NaN | NaN | 0.6246122 | NaN | 685 | 37.86442 | 2.14 | 298 | NaN | NaN | 100000 | NaN | NaN | NaN | NaN | none | none | none | none | none | none | none | none | none | none | none | none | none | none | none | none | none | none | none | none | none | 1 | 268.4005 | 9.979744e-10 | none | none | none | none | none | none | none | none | none | none | none | none | none | none | none | permeability | fig 2 | BERNARDO P et al 2017 | http://dx.doi.org/10.1016/j.polymer.2016.10.040
polymer | untreated | NaN | flat | PIM-1 | none | 90 | 90 | NaN | NaN | NaN | 0.6246122 | NaN | 685 | 191.3494 | 2.14 | 298 | NaN | NaN | 100000 | NaN | NaN | NaN | NaN | none | none | none | none | none | none | none | none | none | none | none | none | none | none | none | none | none | none | none | none | none | 1 | 207.0255 | 7.697681e-10 | none | none | none | none | none | none | none | none | none | none | none | none | none | none | none | permeability | fig 2 | BERNARDO P et al 2017 | http://dx.doi.org/10.1016/j.polymer.2016.10.040
polymer | EtOH_25 treaded | NaN | flat | PIM-1 | none | 110 | 110 | NaN | NaN | NaN | 0.6635313 | NaN | 759 | 6.974891 | 2.14 | 298 | NaN | NaN | 100000 | NaN | NaN | NaN | NaN | none | none | none | none | none | none | none | none | none | none | none | none | none | none | none | none | none | none | none | none | none | 1 | 710.6112 | 2.161812e-09 | none | none | none | none | none | none | none | none | none | none | none | none | none | none | none | permeability | fig 2 | BERNARDO P et al 2017 | http://dx.doi.org/10.1016/j.polymer.2016.10.040
polymer | EtOH_25 treaded | NaN | flat | PIM-1 | none | 110 | 110 | NaN | NaN | NaN | 0.6635313 | NaN | 759 | 63.0675 | 2.14 | 298 | NaN | NaN | 100000 | NaN | NaN | NaN | NaN | none | none | none | none | none | none | none | none | none | none | none | none | none | none | none | none | none | none | none | none | none | 1 | 403.0336 | 1.226104e-09 | none | none | none | none | none | none | none | none | none | none | none | none | none | none | none | permeability | fig 2 | BERNARDO P et al 2017 | http://dx.doi.org/10.1016/j.polymer.2016.10.040
polymer | EtOH_25 treaded | NaN | flat | PIM-1 | none | 110 | 110 | NaN | NaN | NaN | 0.6635313 | NaN | 759 | 345.4513 | 2.14 | 298 | NaN | NaN | 100000 | NaN | NaN | NaN | NaN | none | none | none | none | none | none | none | none | none | none | none | none | none | none | none | none | none | none | none | none | none | 1 | 211.3128 | 6.42853e-10 | none | none | none | none | none | none | none | none | none | none | none | none | none | none | none | permeability | fig 2 | BERNARDO P et al 2017 | http://dx.doi.org/10.1016/j.polymer.2016.10.040
polymer | EtOH_75 treaded | NaN | flat | PIM-1 | none | 110.9054 | 110.9054 | NaN | NaN | NaN | NaN | NaN | NaN | 2.799213 | 2.14 | 298 | NaN | NaN | 100000 | NaN | NaN | NaN | NaN | none | none | none | none | none | none | none | none | none | none | none | none | none | none | none | none | none | none | none | none | none | 1 | 501.5298 | 1.513292e-09 | none | none | none | none | none | none | none | none | none | none | none | none | none | none | none | permeability | fig 2 | BERNARDO P et al 2017 | http://dx.doi.org/10.1016/j.polymer.2016.10.040
polymer | EtOH_75 treaded | NaN | flat | PIM-1 | none | 110.9054 | 110.9054 | NaN | NaN | NaN | NaN | NaN | NaN | 27.43403 | 2.14 | 298 | NaN | NaN | 100000 | NaN | NaN | NaN | NaN | none | none | none | none | none | none | none | none | none | none | none | none | none | none | none | none | none | none | none | none | none | 1 | 362.5327 | 1.093889e-09 | none | none | none | none | none | none | none | none | none | none | none | none | none | none | none | permeability | fig 2 | BERNARDO P et al 2017 | http://dx.doi.org/10.1016/j.polymer.2016.10.040
polymer | EtOH_75 treaded | NaN | flat | PIM-1 | none | 110.9054 | 110.9054 | NaN | NaN | NaN | NaN | NaN | NaN | 186.2796 | 2.14 | 298 | NaN | NaN | 100000 | NaN | NaN | NaN | NaN | none | none | none | none | none | none | none | none | none | none | none | none | none | none | none | none | none | none | none | none | none | 1 | 233.3203 | 7.040093e-10 | none | none | none | none | none | none | none | none | none | none | none | none | none | none | none | permeability | fig 2 | BERNARDO P et al 2017 | http://dx.doi.org/10.1016/j.polymer.2016.10.040
polymer | EtOH_125 treaded | NaN | flat | PIM-1 | none | 132.508 | 132.508 | NaN | NaN | NaN | NaN | NaN | NaN | 4.040304 | 2.14 | 298 | NaN | NaN | 100000 | NaN | NaN | NaN | NaN | none | none | none | none | none | none | none | none | none | none | none | none | none | none | none | none | none | none | none | none | none | 1 | 522.5176 | 1.319585e-09 | none | none | none | none | none | none | none | none | none | none | none | none | none | none | none | permeability | fig 2 | BERNARDO P et al 2017 | http://dx.doi.org/10.1016/j.polymer.2016.10.040
polymer | EtOH_125 treaded | NaN | flat | PIM-1 | none | 132.508 | 132.508 | NaN | NaN | NaN | NaN | NaN | NaN | 28.94764 | 2.14 | 298 | NaN | NaN | 100000 | NaN | NaN | NaN | NaN | none | none | none | none | none | none | none | none | none | none | none | none | none | none | none | none | none | none | none | none | none | 1 | 417.0403 | 1.053209e-09 | none | none | none | none | none | none | none | none | none | none | none | none | none | none | none | permeability | fig 2 | BERNARDO P et al 2017 | http://dx.doi.org/10.1016/j.polymer.2016.10.040
polymer | EtOH_125 treaded | NaN | flat | PIM-1 | none | 132.508 | 132.508 | NaN | NaN | NaN | NaN | NaN | NaN | 187.9544 | 2.14 | 298 | NaN | NaN | 100000 | NaN | NaN | NaN | NaN | none | none | none | none | none | none | none | none | none | none | none | none | none | none | none | none | none | none | none | none | none | 1 | 310.872 | 7.850875e-10 | none | none | none | none | none | none | none | none | none | none | none | none | none | none | none | permeability | fig 2 | BERNARDO P et al 2017 | http://dx.doi.org/10.1016/j.polymer.2016.10.040
polymer | untreated | NaN | flat | PIM-1 | none | 90 | 90 | NaN | NaN | NaN | 0.6246122 | NaN | 685 | 4.03483 | 2.14 | 298 | NaN | NaN | 100000 | NaN | NaN | NaN | NaN | none | none | none | none | none | none | 1 | 4187.005 | 1.556824e-08 | none | none | none | none | none | none | none | none | none | none | none | none | none | none | none | none | none | none | none | none | none | none | none | none | none | none | none | none | none | none | permeability | fig 2 | BERNARDO P et al 2017 | http://dx.doi.org/10.1016/j.polymer.2016.10.040
polymer | untreated | NaN | flat | PIM-1 | none | 90 | 90 | NaN | NaN | NaN | 0.6246122 | NaN | 685 | 38.06997 | 2.14 | 298 | NaN | NaN | 100000 | NaN | NaN | NaN | NaN | none | none | none | none | none | none | 1 | 3931.191 | 1.461707e-08 | none | none | none | none | none | none | none | none | none | none | none | none | none | none | none | none | none | none | none | none | none | none | none | none | none | none | none | none | none | none | permeability | fig 2 | BERNARDO P et al 2017 | http://dx.doi.org/10.1016/j.polymer.2016.10.040
polymer | untreated | NaN | flat | PIM-1 | none | 90 | 90 | NaN | NaN | NaN | 0.6246122 | NaN | 685 | 251.1886 | 2.14 | 298 | NaN | NaN | 100000 | NaN | NaN | NaN | NaN | none | none | none | none | none | none | 1 | 3283.199 | 1.220768e-08 | none | none | none | none | none | none | none | none | none | none | none | none | none | none | none | none | none | none | none | none | none | none | none | none | none | none | none | none | none | none | permeability | fig 2 | BERNARDO P et al 2017 | http://dx.doi.org/10.1016/j.polymer.2016.10.040
polymer | EtOH_25 treaded | NaN | flat | PIM-1 | none | 110 | 110 | NaN | NaN | NaN | 0.6635313 | NaN | 759 | 7.024282 | 2.14 | 298 | NaN | NaN | 100000 | NaN | NaN | NaN | NaN | none | none | none | none | none | none | 1 | 8427.223 | 2.563719e-08 | none | none | none | none | none | none | none | none | none | none | none | none | none | none | none | none | none | none | none | none | none | none | none | none | none | none | none | none | none | none | permeability | fig 2 | BERNARDO P et al 2017 | http://dx.doi.org/10.1016/j.polymer.2016.10.040
polymer | EtOH_25 treaded | NaN | flat | PIM-1 | none | 110 | 110 | NaN | NaN | NaN | 0.6635313 | NaN | 759 | 63.94775 | 2.14 | 298 | NaN | NaN | 100000 | NaN | NaN | NaN | NaN | none | none | none | none | none | none | 1 | 5860.396 | 1.782842e-08 | none | none | none | none | none | none | none | none | none | none | none | none | none | none | none | none | none | none | none | none | none | none | none | none | none | none | none | none | none | none | permeability | fig 2 | BERNARDO P et al 2017 | http://dx.doi.org/10.1016/j.polymer.2016.10.040
polymer | EtOH_25 treaded | NaN | flat | PIM-1 | none | 110 | 110 | NaN | NaN | NaN | 0.6635313 | NaN | 759 | 346.5819 | 2.14 | 298 | NaN | NaN | 100000 | NaN | NaN | NaN | NaN | none | none | none | none | none | none | 1 | 3592.615 | 1.092941e-08 | none | none | none | none | none | none | none | none | none | none | none | none | none | none | none | none | none | none | none | none | none | none | none | none | none | none | none | none | none | none | permeability | fig 2 | BERNARDO P et al 2017 | http://dx.doi.org/10.1016/j.polymer.2016.10.040
polymer | EtOH_75 treaded | NaN | flat | PIM-1 | none | 110.9054 | 110.9054 | NaN | NaN | NaN | NaN | NaN | NaN | 2.796417 | 2.14 | 298 | NaN | NaN | 100000 | NaN | NaN | NaN | NaN | none | none | none | none | none | none | 1 | 7080.521 | 2.136442e-08 | none | none | none | none | none | none | none | none | none | none | none | none | none | none | none | none | none | none | none | none | none | none | none | none | none | none | none | none | none | none | permeability | fig 2 | BERNARDO P et al 2017 | http://dx.doi.org/10.1016/j.polymer.2016.10.040
polymer | EtOH_75 treaded | NaN | flat | PIM-1 | none | 110.9054 | 110.9054 | NaN | NaN | NaN | NaN | NaN | NaN | 27.83942 | 2.14 | 298 | NaN | NaN | 100000 | NaN | NaN | NaN | NaN | none | none | none | none | none | none | 1 | 5469.404 | 1.650311e-08 | none | none | none | none | none | none | none | none | none | none | none | none | none | none | none | none | none | none | none | none | none | none | none | none | none | none | none | none | none | none | permeability | fig 2 | BERNARDO P et al 2017 | http://dx.doi.org/10.1016/j.polymer.2016.10.040
polymer | EtOH_75 treaded | NaN | flat | PIM-1 | none | 110.9054 | 110.9054 | NaN | NaN | NaN | NaN | NaN | NaN | 135.5311 | 2.14 | 298 | NaN | NaN | 100000 | NaN | NaN | NaN | NaN | none | none | none | none | none | none | 1 | 4026.747 | 1.215011e-08 | none | none | none | none | none | none | none | none | none | none | none | none | none | none | none | none | none | none | none | none | none | none | none | none | none | none | none | none | none | none | permeability | fig 2 | BERNARDO P et al 2017 | http://dx.doi.org/10.1016/j.polymer.2016.10.040
polymer | EtOH_125 treaded | NaN | flat | PIM-1 | none | 132.508 | 132.508 | NaN | NaN | NaN | NaN | NaN | NaN | 3.998911 | 2.14 | 298 | NaN | NaN | 100000 | NaN | NaN | NaN | NaN | none | none | none | none | none | none | 1 | 5949.026 | 1.502389e-08 | none | none | none | none | none | none | none | none | none | none | none | none | none | none | none | none | none | none | none | none | none | none | none | none | none | none | none | none | none | none | permeability | fig 2 | BERNARDO P et al 2017 | http://dx.doi.org/10.1016/j.polymer.2016.10.040
polymer | EtOH_125 treaded | NaN | flat | PIM-1 | none | 132.508 | 132.508 | NaN | NaN | NaN | NaN | NaN | NaN | 29.37387 | 2.14 | 298 | NaN | NaN | 100000 | NaN | NaN | NaN | NaN | none | none | none | none | none | none | 1 | 5275.877 | 1.332389e-08 | none | none | none | none | none | none | none | none | none | none | none | none | none | none | none | none | none | none | none | none | none | none | none | none | none | none | none | none | none | none | permeability | fig 2 | BERNARDO P et al 2017 | http://dx.doi.org/10.1016/j.polymer.2016.10.040
polymer | EtOH_125 treaded | NaN | flat | PIM-1 | none | 132.508 | 132.508 | NaN | NaN | NaN | NaN | NaN | NaN | 116.4178 | 2.14 | 298 | NaN | NaN | 100000 | NaN | NaN | NaN | NaN | none | none | none | none | none | none | 1 | 4807.037 | 1.213987e-08 | none | none | none | none | none | none | none | none | none | none | none | none | none | none | none | none | none | none | none | none | none | none | none | none | none | none | none | none | none | none | permeability | fig 2 | BERNARDO P et al 2017 | http://dx.doi.org/10.1016/j.polymer.2016.10.040
polymer | untreated | NaN | flat | PIM-1 | none | 90 | 90 | NaN | NaN | NaN | 0.6246122 | NaN | 685 | 4.006265 | 2.14 | 298 | NaN | NaN | 100000 | NaN | NaN | NaN | NaN | none | none | none | 1 | 1794.516 | 6.67242e-09 | none | none | none | none | none | none | none | none | none | none | none | none | none | none | none | none | none | none | none | none | none | none | none | none | none | none | none | none | none | none | none | none | none | permeability | fig 2 | BERNARDO P et al 2017 | http://dx.doi.org/10.1016/j.polymer.2016.10.040
polymer | untreated | NaN | flat | PIM-1 | none | 90 | 90 | NaN | NaN | NaN | 0.6246122 | NaN | 685 | 118.6763 | 2.14 | 298 | NaN | NaN | 100000 | NaN | NaN | NaN | NaN | none | none | none | 1 | 2088.031 | 7.763776e-09 | none | none | none | none | none | none | none | none | none | none | none | none | none | none | none | none | none | none | none | none | none | none | none | none | none | none | none | none | none | none | none | none | none | permeability | fig 2 | BERNARDO P et al 2017 | http://dx.doi.org/10.1016/j.polymer.2016.10.040
polymer | untreated | NaN | flat | PIM-1 | none | 90 | 90 | NaN | NaN | NaN | 0.6246122 | NaN | 685 | 248.4868 | 2.14 | 298 | NaN | NaN | 100000 | NaN | NaN | NaN | NaN | none | none | none | 1 | 2171.911 | 8.075661e-09 | none | none | none | none | none | none | none | none | none | none | none | none | none | none | none | none | none | none | none | none | none | none | none | none | none | none | none | none | none | none | none | none | none | permeability | fig 2 | BERNARDO P et al 2017 | http://dx.doi.org/10.1016/j.polymer.2016.10.040
polymer | EtOH_25 treaded | NaN | flat | PIM-1 | none | 110 | 110 | NaN | NaN | NaN | 0.6635313 | NaN | 759 | 7.004888 | 2.14 | 298 | NaN | NaN | 100000 | NaN | NaN | NaN | NaN | none | none | none | 1 | 3792.69 | 1.153807e-08 | none | none | none | none | none | none | none | none | none | none | none | none | none | none | none | none | none | none | none | none | none | none | none | none | none | none | none | none | none | none | none | none | none | permeability | fig 2 | BERNARDO P et al 2017 | http://dx.doi.org/10.1016/j.polymer.2016.10.040
polymer | EtOH_25 treaded | NaN | flat | PIM-1 | none | 110 | 110 | NaN | NaN | NaN | 0.6635313 | NaN | 759 | 63.15262 | 2.14 | 298 | NaN | NaN | 100000 | NaN | NaN | NaN | NaN | none | none | none | 1 | 3269.442 | 9.946254e-09 | none | none | none | none | none | none | none | none | none | none | none | none | none | none | none | none | none | none | none | none | none | none | none | none | none | none | none | none | none | none | none | none | none | permeability | fig 2 | BERNARDO P et al 2017 | http://dx.doi.org/10.1016/j.polymer.2016.10.040
polymer | EtOH_25 treaded | NaN | flat | PIM-1 | none | 110 | 110 | NaN | NaN | NaN | 0.6635313 | NaN | 759 | 346.8306 | 2.14 | 298 | NaN | NaN | 100000 | NaN | NaN | NaN | NaN | none | none | none | 1 | 2612.795 | 7.948611e-09 | none | none | none | none | none | none | none | none | none | none | none | none | none | none | none | none | none | none | none | none | none | none | none | none | none | none | none | none | none | none | none | none | none | permeability | fig 2 | BERNARDO P et al 2017 | http://dx.doi.org/10.1016/j.polymer.2016.10.040
polymer | EtOH_75 treaded | NaN | flat | PIM-1 | none | 110.9054 | 110.9054 | NaN | NaN | NaN | NaN | NaN | NaN | 2.793727 | 2.14 | 298 | NaN | NaN | 100000 | NaN | NaN | NaN | NaN | none | none | none | 1 | 2967.348 | 8.953532e-09 | none | none | none | none | none | none | none | none | none | none | none | none | none | none | none | none | none | none | none | none | none | none | none | none | none | none | none | none | none | none | none | none | none | permeability | fig 2 | BERNARDO P et al 2017 | http://dx.doi.org/10.1016/j.polymer.2016.10.040
polymer | EtOH_75 treaded | NaN | flat | PIM-1 | none | 110.9054 | 110.9054 | NaN | NaN | NaN | NaN | NaN | NaN | 27.56215 | 2.14 | 298 | NaN | NaN | 100000 | NaN | NaN | NaN | NaN | none | none | none | 1 | 2726.003 | 8.225309e-09 | none | none | none | none | none | none | none | none | none | none | none | none | none | none | none | none | none | none | none | none | none | none | none | none | none | none | none | none | none | none | none | none | none | permeability | fig 2 | BERNARDO P et al 2017 | http://dx.doi.org/10.1016/j.polymer.2016.10.040
polymer | EtOH_75 treaded | NaN | flat | PIM-1 | none | 110.9054 | 110.9054 | NaN | NaN | NaN | NaN | NaN | NaN | 186.2339 | 2.14 | 298 | NaN | NaN | 100000 | NaN | NaN | NaN | NaN | none | none | none | 1 | 2436.925 | 7.353059e-09 | none | none | none | none | none | none | none | none | none | none | none | none | none | none | none | none | none | none | none | none | none | none | none | none | none | none | none | none | none | none | none | none | none | permeability | fig 2 | BERNARDO P et al 2017 | http://dx.doi.org/10.1016/j.polymer.2016.10.040
polymer | EtOH_125 treaded | NaN | flat | PIM-1 | none | 132.508 | 132.508 | NaN | NaN | NaN | NaN | NaN | NaN | 4.006265 | 2.14 | 298 | NaN | NaN | 100000 | NaN | NaN | NaN | NaN | none | none | none | 1 | 2211.754 | 5.585645e-09 | none | none | none | none | none | none | none | none | none | none | none | none | none | none | none | none | none | none | none | none | none | none | none | none | none | none | none | none | none | none | none | none | none | permeability | fig 2 | BERNARDO P et al 2017 | http://dx.doi.org/10.1016/j.polymer.2016.10.040
polymer | EtOH_125 treaded | NaN | flat | PIM-1 | none | 132.508 | 132.508 | NaN | NaN | NaN | NaN | NaN | NaN | 29.09353 | 2.14 | 298 | NaN | NaN | 100000 | NaN | NaN | NaN | NaN | none | none | none | 1 | 2171.911 | 5.485024e-09 | none | none | none | none | none | none | none | none | none | none | none | none | none | none | none | none | none | none | none | none | none | none | none | none | none | none | none | none | none | none | none | none | none | permeability | fig 2 | BERNARDO P et al 2017 | http://dx.doi.org/10.1016/j.polymer.2016.10.040
polymer | EtOH_125 treaded | NaN | flat | PIM-1 | none | 132.508 | 132.508 | NaN | NaN | NaN | NaN | NaN | NaN | 189.621 | 2.14 | 298 | NaN | NaN | 100000 | NaN | NaN | NaN | NaN | none | none | none | 1 | 2038.03 | 5.146916e-09 | none | none | none | none | none | none | none | none | none | none | none | none | none | none | none | none | none | none | none | none | none | none | none | none | none | none | none | none | none | none | none | none | none | permeability | fig 2 | BERNARDO P et al 2017 | http://dx.doi.org/10.1016/j.polymer.2016.10.040
polymer | untreated | NaN | flat | PIM-1 | none | 90 | 90 | NaN | NaN | NaN | 0.6246122 | NaN | 685 | 3.998911 | 2.14 | 298 | NaN | NaN | 100000 | NaN | NaN | NaN | NaN | 1 | 779.8514 | 2.899666e-09 | none | none | none | none | none | none | none | none | none | none | none | none | none | none | none | none | none | none | none | none | none | none | none | none | none | none | none | none | none | none | none | none | none | none | none | none | permeability | fig 2 | BERNARDO P et al 2017 | http://dx.doi.org/10.1016/j.polymer.2016.10.040
polymer | untreated | NaN | flat | PIM-1 | none | 90 | 90 | NaN | NaN | NaN | 0.6246122 | NaN | 685 | 37.73106 | 2.14 | 298 | NaN | NaN | 100000 | NaN | NaN | NaN | NaN | 1 | 826.3419 | 3.072528e-09 | none | none | none | none | none | none | none | none | none | none | none | none | none | none | none | none | none | none | none | none | none | none | none | none | none | none | none | none | none | none | none | none | none | none | none | none | permeability | fig 2 | BERNARDO P et al 2017 | http://dx.doi.org/10.1016/j.polymer.2016.10.040
polymer | untreated | NaN | flat | PIM-1 | none | 90 | 90 | NaN | NaN | NaN | 0.6246122 | NaN | 685 | 248.9525 | 2.14 | 298 | NaN | NaN | 100000 | NaN | NaN | NaN | NaN | 1 | 983.1133 | 3.65544e-09 | none | none | none | none | none | none | none | none | none | none | none | none | none | none | none | none | none | none | none | none | none | none | none | none | none | none | none | none | none | none | none | none | none | none | none | none | permeability | fig 2 | BERNARDO P et al 2017 | http://dx.doi.org/10.1016/j.polymer.2016.10.040
polymer | EtOH_25 treaded | NaN | flat | PIM-1 | none | 110 | 110 | NaN | NaN | NaN | 0.6635313 | NaN | 759 | 7.024282 | 2.14 | 298 | NaN | NaN | 100000 | NaN | NaN | NaN | NaN | 1 | 1494.707 | 4.547178e-09 | none | none | none | none | none | none | none | none | none | none | none | none | none | none | none | none | none | none | none | none | none | none | none | none | none | none | none | none | none | none | none | none | none | none | none | none | permeability | fig 2 | BERNARDO P et al 2017 | http://dx.doi.org/10.1016/j.polymer.2016.10.040
polymer | EtOH_25 treaded | NaN | flat | PIM-1 | none | 110 | 110 | NaN | NaN | NaN | 0.6635313 | NaN | 759 | 62.81426 | 2.14 | 298 | NaN | NaN | 100000 | NaN | NaN | NaN | NaN | 1 | 1377.378 | 4.190241e-09 | none | none | none | none | none | none | none | none | none | none | none | none | none | none | none | none | none | none | none | none | none | none | none | none | none | none | none | none | none | none | none | none | none | none | none | none | permeability | fig 2 | BERNARDO P et al 2017 | http://dx.doi.org/10.1016/j.polymer.2016.10.040
polymer | EtOH_25 treaded | NaN | flat | PIM-1 | none | 110 | 110 | NaN | NaN | NaN | 0.6635313 | NaN | 759 | 571.8492 | 2.14 | 298 | NaN | NaN | 100000 | NaN | NaN | NaN | NaN | 1 | 1218.425 | 3.706677e-09 | none | none | none | none | none | none | none | none | none | none | none | none | none | none | none | none | none | none | none | none | none | none | none | none | none | none | none | none | none | none | none | none | none | none | none | none | permeability | fig 2 | BERNARDO P et al 2017 | http://dx.doi.org/10.1016/j.polymer.2016.10.040
polymer | EtOH_75 treaded | NaN | flat | PIM-1 | none | 110.9054 | 110.9054 | NaN | NaN | NaN | NaN | NaN | NaN | 2.796417 | 2.14 | 298 | NaN | NaN | 100000 | NaN | NaN | NaN | NaN | 1 | 1206.038 | 3.63904e-09 | none | none | none | none | none | none | none | none | none | none | none | none | none | none | none | none | none | none | none | none | none | none | none | none | none | none | none | none | none | none | none | none | none | none | none | none | permeability | fig 2 | BERNARDO P et al 2017 | http://dx.doi.org/10.1016/j.polymer.2016.10.040
polymer | EtOH_75 treaded | NaN | flat | PIM-1 | none | 110.9054 | 110.9054 | NaN | NaN | NaN | NaN | NaN | NaN | 27.59159 | 2.14 | 298 | NaN | NaN | 100000 | NaN | NaN | NaN | NaN | 1 | 1157.736 | 3.493296e-09 | none | none | none | none | none | none | none | none | none | none | none | none | none | none | none | none | none | none | none | none | none | none | none | none | none | none | none | none | none | none | none | none | none | none | none | none | permeability | fig 2 | BERNARDO P et al 2017 | http://dx.doi.org/10.1016/j.polymer.2016.10.040
polymer | EtOH_75 treaded | NaN | flat | PIM-1 | none | 110.9054 | 110.9054 | NaN | NaN | NaN | NaN | NaN | NaN | 185.3366 | 2.14 | 298 | NaN | NaN | 100000 | NaN | NaN | NaN | NaN | 1 | 1096.329 | 3.30801e-09 | none | none | none | none | none | none | none | none | none | none | none | none | none | none | none | none | none | none | none | none | none | none | none | none | none | none | none | none | none | none | none | none | none | none | none | none | permeability | fig 2 | BERNARDO P et al 2017 | http://dx.doi.org/10.1016/j.polymer.2016.10.040
polymer | EtOH_125 treaded | NaN | flat | PIM-1 | none | 132.508 | 132.508 | NaN | NaN | NaN | NaN | NaN | NaN | 3.998911 | 2.14 | 298 | NaN | NaN | 100000 | NaN | NaN | NaN | NaN | 1 | 921.5036 | 2.327199e-09 | none | none | none | none | none | none | none | none | none | none | none | none | none | none | none | none | none | none | none | none | none | none | none | none | none | none | none | none | none | none | none | none | none | none | none | none | permeability | fig 2 | BERNARDO P et al 2017 | http://dx.doi.org/10.1016/j.polymer.2016.10.040
polymer | EtOH_125 treaded | NaN | flat | PIM-1 | none | 132.508 | 132.508 | NaN | NaN | NaN | NaN | NaN | NaN | 28.85321 | 2.14 | 298 | NaN | NaN | 100000 | NaN | NaN | NaN | NaN | 1 | 930.9683 | 2.351101e-09 | none | none | none | none | none | none | none | none | none | none | none | none | none | none | none | none | none | none | none | none | none | none | none | none | none | none | none | none | none | none | none | none | none | none | none | none | permeability | fig 2 | BERNARDO P et al 2017 | http://dx.doi.org/10.1016/j.polymer.2016.10.040
polymer | EtOH_125 treaded | NaN | flat | PIM-1 | none | 132.508 | 132.508 | NaN | NaN | NaN | NaN | NaN | NaN | 187.0013 | 2.14 | 298 | NaN | NaN | 100000 | NaN | NaN | NaN | NaN | 1 | 890.644 | 2.249265e-09 | none | none | none | none | none | none | none | none | none | none | none | none | none | none | none | none | none | none | none | none | none | none | none | none | none | none | none | none | none | none | none | none | none | none | none | none | permeability | fig 2 | BERNARDO P et al 2017 | http://dx.doi.org/10.1016/j.polymer.2016.10.040
polymer | untreated | NaN | flat | PIM-1 | none | 90 | 90 | NaN | NaN | NaN | 0.6246122 | NaN | 685 | 4.015134 | 2.14 | 298 | NaN | NaN | 100000 | NaN | NaN | NaN | NaN | none | none | none | none | none | none | none | none | none | none | none | none | none | none | none | none | none | none | 1 | 198.7099 | 7.388488e-10 | none | none | none | none | none | none | none | none | none | none | none | none | none | none | none | none | none | none | permeability | fig 2 | BERNARDO P et al 2017 | http://dx.doi.org/10.1016/j.polymer.2016.10.040
polymer | untreated | NaN | flat | PIM-1 | none | 90 | 90 | NaN | NaN | NaN | 0.6246122 | NaN | 685 | 37.79288 | 2.14 | 298 | NaN | NaN | 100000 | NaN | NaN | NaN | NaN | none | none | none | none | none | none | none | none | none | none | none | none | none | none | none | none | none | none | 1 | 186.2214 | 6.924137e-10 | none | none | none | none | none | none | none | none | none | none | none | none | none | none | none | none | none | none | permeability | fig 2 | BERNARDO P et al 2017 | http://dx.doi.org/10.1016/j.polymer.2016.10.040
polymer | untreated | NaN | flat | PIM-1 | none | 90 | 90 | NaN | NaN | NaN | 0.6246122 | NaN | 685 | 248.4999 | 2.14 | 298 | NaN | NaN | 100000 | NaN | NaN | NaN | NaN | none | none | none | none | none | none | none | none | none | none | none | none | none | none | none | none | none | none | 1 | 144.623 | 5.377414e-10 | none | none | none | none | none | none | none | none | none | none | none | none | none | none | none | none | none | none | permeability | fig 2 | BERNARDO P et al 2017 | http://dx.doi.org/10.1016/j.polymer.2016.10.040
polymer | EtOH_25 treaded | NaN | flat | PIM-1 | none | 110 | 110 | NaN | NaN | NaN | 0.6635313 | NaN | 759 | 7.001323 | 2.14 | 298 | NaN | NaN | 100000 | NaN | NaN | NaN | NaN | none | none | none | none | none | none | none | none | none | none | none | none | none | none | none | none | none | none | 1 | 506.6963 | 1.541465e-09 | none | none | none | none | none | none | none | none | none | none | none | none | none | none | none | none | none | none | permeability | fig 2 | BERNARDO P et al 2017 | http://dx.doi.org/10.1016/j.polymer.2016.10.040
polymer | EtOH_25 treaded | NaN | flat | PIM-1 | none | 110 | 110 | NaN | NaN | NaN | 0.6635313 | NaN | 759 | 63.01091 | 2.14 | 298 | NaN | NaN | 100000 | NaN | NaN | NaN | NaN | none | none | none | none | none | none | none | none | none | none | none | none | none | none | none | none | none | none | 1 | 285.4234 | 8.683113e-10 | none | none | none | none | none | none | none | none | none | none | none | none | none | none | none | none | none | none | permeability | fig 2 | BERNARDO P et al 2017 | http://dx.doi.org/10.1016/j.polymer.2016.10.040
polymer | EtOH_25 treaded | NaN | flat | PIM-1 | none | 110 | 110 | NaN | NaN | NaN | 0.6635313 | NaN | 759 | 346.2863 | 2.14 | 298 | NaN | NaN | 100000 | NaN | NaN | NaN | NaN | none | none | none | none | none | none | none | none | none | none | none | none | none | none | none | none | none | none | 1 | 162.992 | 4.958521e-10 | none | none | none | none | none | none | none | none | none | none | none | none | none | none | none | none | none | none | permeability | fig 2 | BERNARDO P et al 2017 | http://dx.doi.org/10.1016/j.polymer.2016.10.040
polymer | EtOH_75 treaded | NaN | flat | PIM-1 | none | 110.9054 | 110.9054 | NaN | NaN | NaN | NaN | NaN | NaN | 2.779788 | 2.14 | 298 | NaN | NaN | 100000 | NaN | NaN | NaN | NaN | none | none | none | none | none | none | none | none | none | none | none | none | none | none | none | none | none | none | 1 | 440.4706 | 1.329055e-09 | none | none | none | none | none | none | none | none | none | none | none | none | none | none | none | none | none | none | permeability | fig 2 | BERNARDO P et al 2017 | http://dx.doi.org/10.1016/j.polymer.2016.10.040
polymer | EtOH_75 treaded | NaN | flat | PIM-1 | none | 110.9054 | 110.9054 | NaN | NaN | NaN | NaN | NaN | NaN | 64.1513 | 2.14 | 298 | NaN | NaN | 100000 | NaN | NaN | NaN | NaN | none | none | none | none | none | none | none | none | none | none | none | none | none | none | none | none | none | none | 1 | 215.6889 | 6.508092e-10 | none | none | none | none | none | none | none | none | none | none | none | none | none | none | none | none | none | none | permeability | fig 2 | BERNARDO P et al 2017 | http://dx.doi.org/10.1016/j.polymer.2016.10.040
polymer | EtOH_75 treaded | NaN | flat | PIM-1 | none | 110.9054 | 110.9054 | NaN | NaN | NaN | NaN | NaN | NaN | 186.5054 | 2.14 | 298 | NaN | NaN | 100000 | NaN | NaN | NaN | NaN | none | none | none | none | none | none | none | none | none | none | none | none | none | none | none | none | none | none | 1 | 170.977 | 5.158977e-10 | none | none | none | none | none | none | none | none | none | none | none | none | none | none | none | none | none | none | permeability | fig 2 | BERNARDO P et al 2017 | http://dx.doi.org/10.1016/j.polymer.2016.10.040
polymer | EtOH_125 treaded | NaN | flat | PIM-1 | none | 132.508 | 132.508 | NaN | NaN | NaN | NaN | NaN | NaN | 4.015134 | 2.14 | 298 | NaN | NaN | 100000 | NaN | NaN | NaN | NaN | none | none | none | none | none | none | none | none | none | none | none | none | none | none | none | none | none | none | 1 | 318.3958 | 8.040884e-10 | none | none | none | none | none | none | none | none | none | none | none | none | none | none | none | none | none | none | permeability | fig 2 | BERNARDO P et al 2017 | http://dx.doi.org/10.1016/j.polymer.2016.10.040
polymer | EtOH_125 treaded | NaN | flat | PIM-1 | none | 132.508 | 132.508 | NaN | NaN | NaN | NaN | NaN | NaN | 64.1513 | 2.14 | 298 | NaN | NaN | 100000 | NaN | NaN | NaN | NaN | none | none | none | none | none | none | none | none | none | none | none | none | none | none | none | none | none | none | 1 | 242.2551 | 6.117999e-10 | none | none | none | none | none | none | none | none | none | none | none | none | none | none | none | none | none | none | permeability | fig 2 | BERNARDO P et al 2017 | http://dx.doi.org/10.1016/j.polymer.2016.10.040
polymer | EtOH_125 treaded | NaN | flat | PIM-1 | none | 132.508 | 132.508 | NaN | NaN | NaN | NaN | NaN | NaN | 188.1855 | 2.14 | 298 | NaN | NaN | 100000 | NaN | NaN | NaN | NaN | none | none | none | none | none | none | none | none | none | none | none | none | none | none | none | none | none | none | 1 | 212.0359 | 5.354832e-10 | none | none | none | none | none | none | none | none | none | none | none | none | none | none | none | none | none | none | permeability | fig 2 | BERNARDO P et al 2017 | http://dx.doi.org/10.1016/j.polymer.2016.10.040
polymer | untreated | NaN | flat | PIM-1 | none | 90 | 90 | NaN | NaN | NaN | 0.6246122 | NaN | 685 | 4.03483 | 2.14 | 298 | NaN | NaN | 100000 | NaN | NaN | NaN | NaN | none | none | none | none | none | none | none | none | none | 1 | 684.4334 | 2.54488e-09 | none | none | none | none | none | none | none | none | none | none | none | none | none | none | none | none | none | none | none | none | none | none | none | none | none | none | none | permeability | fig 2 | BERNARDO P et al 2017 | http://dx.doi.org/10.1016/j.polymer.2016.10.040
polymer | untreated | NaN | flat | PIM-1 | none | 90 | 90 | NaN | NaN | NaN | 0.6246122 | NaN | 685 | 37.73106 | 2.14 | 298 | NaN | NaN | 100000 | NaN | NaN | NaN | NaN | none | none | none | none | none | none | none | none | none | 1 | 676.9041 | 2.516884e-09 | none | none | none | none | none | none | none | none | none | none | none | none | none | none | none | none | none | none | none | none | none | none | none | none | none | none | none | permeability | fig 2 | BERNARDO P et al 2017 | http://dx.doi.org/10.1016/j.polymer.2016.10.040
polymer | untreated | NaN | flat | PIM-1 | none | 90 | 90 | NaN | NaN | NaN | 0.6246122 | NaN | 685 | 248.9525 | 2.14 | 298 | NaN | NaN | 100000 | NaN | NaN | NaN | NaN | none | none | none | none | none | none | none | none | none | 1 | 629.6693 | 2.341254e-09 | none | none | none | none | none | none | none | none | none | none | none | none | none | none | none | none | none | none | none | none | none | none | none | none | none | none | none | permeability | fig 2 | BERNARDO P et al 2017 | http://dx.doi.org/10.1016/j.polymer.2016.10.040
polymer | EtOH_25 treaded | NaN | flat | PIM-1 | none | 110 | 110 | NaN | NaN | NaN | 0.6635313 | NaN | 759 | 7.024282 | 2.14 | 298 | NaN | NaN | 100000 | NaN | NaN | NaN | NaN | none | none | none | none | none | none | none | none | none | 1 | 1589.161 | 4.834525e-09 | none | none | none | none | none | none | none | none | none | none | none | none | none | none | none | none | none | none | none | none | none | none | none | none | none | none | none | permeability | fig 2 | BERNARDO P et al 2017 | http://dx.doi.org/10.1016/j.polymer.2016.10.040
polymer | EtOH_25 treaded | NaN | flat | PIM-1 | none | 110 | 110 | NaN | NaN | NaN | 0.6635313 | NaN | 759 | 63.37847 | 2.14 | 298 | NaN | NaN | 100000 | NaN | NaN | NaN | NaN | none | none | none | none | none | none | none | none | none | 1 | 1121.251 | 3.411055e-09 | none | none | none | none | none | none | none | none | none | none | none | none | none | none | none | none | none | none | none | none | none | none | none | none | none | none | none | permeability | fig 2 | BERNARDO P et al 2017 | http://dx.doi.org/10.1016/j.polymer.2016.10.040
polymer | EtOH_25 treaded | NaN | flat | PIM-1 | none | 110 | 110 | NaN | NaN | NaN | 0.6635313 | NaN | 759 | 576.9857 | 2.14 | 298 | NaN | NaN | 100000 | NaN | NaN | NaN | NaN | none | none | none | none | none | none | none | none | none | 1 | 697.3034 | 2.121327e-09 | none | none | none | none | none | none | none | none | none | none | none | none | none | none | none | none | none | none | none | none | none | none | none | none | none | none | none | permeability | fig 2 | BERNARDO P et al 2017 | http://dx.doi.org/10.1016/j.polymer.2016.10.040
polymer | EtOH_75 treaded | NaN | flat | PIM-1 | none | 110.9054 | 110.9054 | NaN | NaN | NaN | NaN | NaN | NaN | 2.796417 | 2.14 | 298 | NaN | NaN | 100000 | NaN | NaN | NaN | NaN | none | none | none | none | none | none | none | none | none | 1 | 1173.449 | 3.540708e-09 | none | none | none | none | none | none | none | none | none | none | none | none | none | none | none | none | none | none | none | none | none | none | none | none | none | none | none | permeability | fig 2 | BERNARDO P et al 2017 | http://dx.doi.org/10.1016/j.polymer.2016.10.040
polymer | EtOH_75 treaded | NaN | flat | PIM-1 | none | 110.9054 | 110.9054 | NaN | NaN | NaN | NaN | NaN | NaN | 27.59159 | 2.14 | 298 | NaN | NaN | 100000 | NaN | NaN | NaN | NaN | none | none | none | none | none | none | none | none | none | 1 | 968.5745 | 2.92253e-09 | none | none | none | none | none | none | none | none | none | none | none | none | none | none | none | none | none | none | none | none | none | none | none | none | none | none | none | permeability | fig 2 | BERNARDO P et al 2017 | http://dx.doi.org/10.1016/j.polymer.2016.10.040
polymer | EtOH_75 treaded | NaN | flat | PIM-1 | none | 110.9054 | 110.9054 | NaN | NaN | NaN | NaN | NaN | NaN | 133.1287 | 2.14 | 298 | NaN | NaN | 100000 | NaN | NaN | NaN | NaN | none | none | none | none | none | none | none | none | none | 1 | 757.2046 | 2.284752e-09 | none | none | none | none | none | none | none | none | none | none | none | none | none | none | none | none | none | none | none | none | none | none | none | none | none | none | none | permeability | fig 2 | BERNARDO P et al 2017 | http://dx.doi.org/10.1016/j.polymer.2016.10.040
polymer | EtOH_125 treaded | NaN | flat | PIM-1 | none | 132.508 | 132.508 | NaN | NaN | NaN | NaN | NaN | NaN | 3.998911 | 2.14 | 298 | NaN | NaN | 100000 | NaN | NaN | NaN | NaN | none | none | none | none | none | none | none | none | none | 1 | 877.9722 | 2.217263e-09 | none | none | none | none | none | none | none | none | none | none | none | none | none | none | none | none | none | none | none | none | none | none | none | none | none | none | none | permeability | fig 2 | BERNARDO P et al 2017 | http://dx.doi.org/10.1016/j.polymer.2016.10.040
polymer | EtOH_125 treaded | NaN | flat | PIM-1 | none | 132.508 | 132.508 | NaN | NaN | NaN | NaN | NaN | NaN | 29.11238 | 2.14 | 298 | NaN | NaN | 100000 | NaN | NaN | NaN | NaN | none | none | none | none | none | none | none | none | none | 1 | 850.8013 | 2.148645e-09 | none | none | none | none | none | none | none | none | none | none | none | none | none | none | none | none | none | none | none | none | none | none | none | none | none | none | none | permeability | fig 2 | BERNARDO P et al 2017 | http://dx.doi.org/10.1016/j.polymer.2016.10.040
polymer | EtOH_125 treaded | NaN | flat | PIM-1 | none | 132.508 | 132.508 | NaN | NaN | NaN | NaN | NaN | NaN | 188.681 | 2.14 | 298 | NaN | NaN | 100000 | NaN | NaN | NaN | NaN | none | none | none | none | none | none | none | none | none | 1 | 741.7683 | 1.873289e-09 | none | none | none | none | none | none | none | none | none | none | none | none | none | none | none | none | none | none | none | none | none | none | none | none | none | none | none | permeability | fig 2 | BERNARDO P et al 2017 | http://dx.doi.org/10.1016/j.polymer.2016.10.040
polymer | 6FDA-DAM | NaN | flat | PI | 0 | 40 | 70 | NaN | NaN | NaN | NaN | NaN | NaN | NaN | NaN | 308 | NaN | NaN | 200000 | NaN | NaN | NaN | 1 | none | none | none | none | none | none | 0.5 | 1466.814 | 8.924644e-09 | none | none | none | none | none | none | none | none | none | none | none | none | 0.5 | 94.44252 | 5.746236e-10 | none | none | none | none | none | none | none | none | none | none | none | none | none | none | none | permeability | fig S16 | BACHMAN et al 2016 | https://doi.org/10.1038/nmat4621
polymer | 6FDA-DAM | NaN | flat | PI | 0 | 40 | 70 | NaN | NaN | NaN | NaN | NaN | NaN | NaN | NaN | 308 | NaN | NaN | 510000 | NaN | NaN | NaN | 1 | none | none | none | none | none | none | 0.5 | 1329.163 | 8.087124e-09 | none | none | none | none | none | none | none | none | none | none | none | none | 0.5 | 98.35138 | 5.984066e-10 | none | none | none | none | none | none | none | none | none | none | none | none | none | none | none | permeability | fig S16 | BACHMAN et al 2016 | https://doi.org/10.1038/nmat4621
polymer | 6FDA-DAM | NaN | flat | PI | 0 | 40 | 70 | NaN | NaN | NaN | NaN | NaN | NaN | NaN | NaN | 308 | NaN | NaN | 1050000 | NaN | NaN | NaN | 1 | none | none | none | none | none | none | 0.5 | 1173.164 | 7.137967e-09 | none | none | none | none | none | none | none | none | none | none | none | none | 0.5 | 90.94641 | 5.53352e-10 | none | none | none | none | none | none | none | none | none | none | none | none | none | none | none | permeability | fig S16 | BACHMAN et al 2016 | https://doi.org/10.1038/nmat4621
polymer | 6FDA-DAM | NaN | flat | PI | 0 | 40 | 70 | NaN | NaN | NaN | NaN | NaN | NaN | NaN | NaN | 308 | NaN | NaN | 2020000 | NaN | NaN | NaN | 1 | none | none | none | none | none | none | 0.5 | 1081.5 | 6.580247e-09 | none | none | none | none | none | none | none | none | none | none | none | none | 0.5 | 99.21031 | 6.036326e-10 | none | none | none | none | none | none | none | none | none | none | none | none | none | none | none | permeability | fig S16 | BACHMAN et al 2016 | https://doi.org/10.1038/nmat4621
polymer | 6FDA-DAM | NaN | flat | PI | 0 | 40 | 70 | NaN | NaN | NaN | NaN | NaN | NaN | NaN | NaN | 308 | NaN | NaN | 2850000 | NaN | NaN | NaN | 1 | none | none | none | none | none | none | 0.5 | 1077.966 | 6.558748e-09 | none | none | none | none | none | none | none | none | none | none | none | none | 0.5 | 108.7553 | 6.617077e-10 | none | none | none | none | none | none | none | none | none | none | none | none | none | none | none | permeability | fig S16 | BACHMAN et al 2016 | https://doi.org/10.1038/nmat4621
polymer | 6FDA-DAM | NaN | flat | PI | 0 | 40 | 70 | NaN | NaN | NaN | NaN | NaN | NaN | NaN | NaN | 308 | NaN | NaN | 3530000 | NaN | NaN | NaN | 1 | none | none | none | none | none | none | 0.5 | 1292.854 | 7.866209e-09 | none | none | none | none | none | none | none | none | none | none | none | none | 0.5 | 137.1989 | 8.347696e-10 | none | none | none | none | none | none | none | none | none | none | none | none | none | none | none | permeability | fig S16 | BACHMAN et al 2016 | https://doi.org/10.1038/nmat4621
polymer | 6FDA-DAM | NaN | flat | PI | 0 | 40 | 70 | NaN | NaN | NaN | NaN | NaN | NaN | NaN | NaN | 308 | NaN | NaN | 4700000 | NaN | NaN | NaN | 1 | none | none | none | none | none | none | 0.5 | 1476.578 | 8.984054e-09 | none | none | none | none | none | none | none | none | none | none | none | none | 0.5 | 166.4298 | 1.012621e-09 | none | none | none | none | none | none | none | none | none | none | none | none | none | none | none | permeability | fig S16 | BACHMAN et al 2016 | https://doi.org/10.1038/nmat4621
MMM | 25wt_Ni2(dobdc) | NaN | flat | MOF/PI | 25 | 40 | 70 | NaN | NaN | NaN | NaN | NaN | NaN | NaN | NaN | 308 | NaN | NaN | 240000 | NaN | NaN | NaN | 1 | none | none | none | none | none | none | 0.5 | 2066.243 | 1.25718e-08 | none | none | none | none | none | none | none | none | none | none | none | none | 0.5 | 127.7945 | 7.775498e-10 | none | none | none | none | none | none | none | none | none | none | none | none | none | none | none | permeability | fig S16 | BACHMAN et al 2016 | https://doi.org/10.1038/nmat4621
MMM | 25wt_Ni2(dobdc) | NaN | flat | MOF/PI | 25 | 40 | 70 | NaN | NaN | NaN | NaN | NaN | NaN | NaN | NaN | 308 | NaN | NaN | 630000 | NaN | NaN | NaN | 1 | none | none | none | none | none | none | 0.5 | 1791.753 | 1.09017e-08 | none | none | none | none | none | none | none | none | none | none | none | none | 0.5 | 109.6581 | 6.672011e-10 | none | none | none | none | none | none | none | none | none | none | none | none | none | none | none | permeability | fig S16 | BACHMAN et al 2016 | https://doi.org/10.1038/nmat4621
MMM | 25wt_Ni2(dobdc) | NaN | flat | MOF/PI | 25 | 40 | 70 | NaN | NaN | NaN | NaN | NaN | NaN | NaN | NaN | 308 | NaN | NaN | 1000000 | NaN | NaN | NaN | 1 | none | none | none | none | none | none | 0.5 | 1669.722 | 1.015921e-08 | none | none | none | none | none | none | none | none | none | none | none | none | 0.5 | 110.8642 | 6.745395e-10 | none | none | none | none | none | none | none | none | none | none | none | none | none | none | none | permeability | fig S16 | BACHMAN et al 2016 | https://doi.org/10.1038/nmat4621
MMM | 25wt_Ni2(dobdc) | NaN | flat | MOF/PI | 25 | 40 | 70 | NaN | NaN | NaN | NaN | NaN | NaN | NaN | NaN | 308 | NaN | NaN | 1660000 | NaN | NaN | NaN | 1 | none | none | none | none | none | none | 0.5 | 1517.469 | 9.23285e-09 | none | none | none | none | none | none | none | none | none | none | none | none | 0.5 | 102.4449 | 6.233128e-10 | none | none | none | none | none | none | none | none | none | none | none | none | none | none | none | permeability | fig S16 | BACHMAN et al 2016 | https://doi.org/10.1038/nmat4621
MMM | 25wt_Ni2(dobdc) | NaN | flat | MOF/PI | 25 | 40 | 70 | NaN | NaN | NaN | NaN | NaN | NaN | NaN | NaN | 308 | NaN | NaN | 2050000 | NaN | NaN | NaN | 1 | none | none | none | none | none | none | 0.5 | 1484.804 | 9.034104e-09 | none | none | none | none | none | none | none | none | none | none | none | none | 0.5 | 102.3358 | 6.226494e-10 | none | none | none | none | none | none | none | none | none | none | none | none | none | none | none | permeability | fig S16 | BACHMAN et al 2016 | https://doi.org/10.1038/nmat4621
MMM | 25wt_Ni2(dobdc) | NaN | flat | MOF/PI | 25 | 40 | 70 | NaN | NaN | NaN | NaN | NaN | NaN | NaN | NaN | 308 | NaN | NaN | 3000000 | NaN | NaN | NaN | 1 | none | none | none | none | none | none | 0.5 | 1371.586 | 8.345243e-09 | none | none | none | none | none | none | none | none | none | none | none | none | 0.5 | 95.40454 | 5.804769e-10 | none | none | none | none | none | none | none | none | none | none | none | none | none | none | none | permeability | fig S16 | BACHMAN et al 2016 | https://doi.org/10.1038/nmat4621
MMM | 25wt_Ni2(dobdc) | NaN | flat | MOF/PI | 25 | 40 | 70 | NaN | NaN | NaN | NaN | NaN | NaN | NaN | NaN | 308 | NaN | NaN | 4030000 | NaN | NaN | NaN | 1 | none | none | none | none | none | none | 0.5 | 1325.502 | 8.06485e-09 | none | none | none | none | none | none | none | none | none | none | none | none | 0.5 | 88.63298 | 5.392762e-10 | none | none | none | none | none | none | none | none | none | none | none | none | none | none | none | permeability | fig S16 | BACHMAN et al 2016 | https://doi.org/10.1038/nmat4621
MMM | 25wt_Ni2(dobdc) | NaN | flat | MOF/PI | 25 | 40 | 70 | NaN | NaN | NaN | NaN | NaN | NaN | NaN | NaN | 308 | NaN | NaN | 5250000 | NaN | NaN | NaN | 1 | none | none | none | none | none | none | 0.5 | 1265.317 | 7.698659e-09 | none | none | none | none | none | none | none | none | none | none | none | none | 0.5 | 87.59594 | 5.329664e-10 | none | none | none | none | none | none | none | none | none | none | none | none | none | none | none | permeability | fig S16 | BACHMAN et al 2016 | https://doi.org/10.1038/nmat4621
polymer | 6FDA-DAM | NaN | flat | PI | 0 | 40 | 70 | NaN | NaN | NaN | NaN | NaN | NaN | NaN | NaN | 308 | NaN | NaN | 480000 | NaN | NaN | NaN | 1 | none | none | none | none | none | none | 1 | 816.3037 | 4.966697e-09 | none | none | none | none | none | none | none | none | none | none | none | none | none | none | none | none | none | none | none | none | none | none | none | none | none | none | none | none | none | none | permeability | fig S5f | BACHMAN et al 2016 | https://doi.org/10.1038/nmat4621
polymer | 6FDA-DAM | NaN | flat | PI | 0 | 40 | 70 | NaN | NaN | NaN | NaN | NaN | NaN | NaN | NaN | 308 | NaN | NaN | 970000 | NaN | NaN | NaN | 1 | none | none | none | none | none | none | 1 | 741.1787 | 4.509608e-09 | none | none | none | none | none | none | none | none | none | none | none | none | none | none | none | none | none | none | none | none | none | none | none | none | none | none | none | none | none | none | permeability | fig S5f | BACHMAN et al 2016 | https://doi.org/10.1038/nmat4621
polymer | 6FDA-DAM | NaN | flat | PI | 0 | 40 | 70 | NaN | NaN | NaN | NaN | NaN | NaN | NaN | NaN | 308 | NaN | NaN | 1460000 | NaN | NaN | NaN | 1 | none | none | none | none | none | none | 1 | 751.9766 | 4.575307e-09 | none | none | none | none | none | none | none | none | none | none | none | none | none | none | none | none | none | none | none | none | none | none | none | none | none | none | none | none | none | none | permeability | fig S5f | BACHMAN et al 2016 | https://doi.org/10.1038/nmat4621
polymer | 6FDA-DAM | NaN | flat | PI | 0 | 40 | 70 | NaN | NaN | NaN | NaN | NaN | NaN | NaN | NaN | 308 | NaN | NaN | 1940000 | NaN | NaN | NaN | 1 | none | none | none | none | none | none | 1 | 814.835 | 4.957761e-09 | none | none | none | none | none | none | none | none | none | none | none | none | none | none | none | none | none | none | none | none | none | none | none | none | none | none | none | none | none | none | permeability | fig S5f | BACHMAN et al 2016 | https://doi.org/10.1038/nmat4621
polymer | 6FDA-DAM | NaN | flat | PI | 0 | 40 | 70 | NaN | NaN | NaN | NaN | NaN | NaN | NaN | NaN | 308 | NaN | NaN | 2430000 | NaN | NaN | NaN | 1 | none | none | none | none | none | none | 1 | 895.3174 | 5.447446e-09 | none | none | none | none | none | none | none | none | none | none | none | none | none | none | none | none | none | none | none | none | none | none | none | none | none | none | none | none | none | none | permeability | fig S5f | BACHMAN et al 2016 | https://doi.org/10.1038/nmat4621
polymer | 6FDA-DAM | NaN | flat | PI | 0 | 40 | 70 | NaN | NaN | NaN | NaN | NaN | NaN | NaN | NaN | 308 | NaN | NaN | 2930000 | NaN | NaN | NaN | 1 | none | none | none | none | none | none | 1 | 999.2603 | 6.079873e-09 | none | none | none | none | none | none | none | none | none | none | none | none | none | none | none | none | none | none | none | none | none | none | none | none | none | none | none | none | none | none | permeability | fig S5f | BACHMAN et al 2016 | https://doi.org/10.1038/nmat4621
polymer | 6FDA-DAM | NaN | flat | PI | 0 | 40 | 70 | NaN | NaN | NaN | NaN | NaN | NaN | NaN | NaN | 308 | NaN | NaN | 3400000 | NaN | NaN | NaN | 1 | none | none | none | none | none | none | 1 | 1104.189 | 6.7183e-09 | none | none | none | none | none | none | none | none | none | none | none | none | none | none | none | none | none | none | none | none | none | none | none | none | none | none | none | none | none | none | permeability | fig S5f | BACHMAN et al 2016 | https://doi.org/10.1038/nmat4621
polymer | 6FDA-DAM | NaN | flat | PI | 0 | 40 | 70 | NaN | NaN | NaN | NaN | NaN | NaN | NaN | NaN | 308 | NaN | NaN | 3900000 | NaN | NaN | NaN | 1 | none | none | none | none | none | none | 1 | 1206.463 | 7.340572e-09 | none | none | none | none | none | none | none | none | none | none | none | none | none | none | none | none | none | none | none | none | none | none | none | none | none | none | none | none | none | none | permeability | fig S5f | BACHMAN et al 2016 | https://doi.org/10.1038/nmat4621
polymer | 6FDA-DAM | NaN | flat | PI | 0 | 40 | 70 | NaN | NaN | NaN | NaN | NaN | NaN | NaN | NaN | 308 | NaN | NaN | 4390000 | NaN | NaN | NaN | 1 | none | none | none | none | none | none | 1 | 1298.184 | 7.898637e-09 | none | none | none | none | none | none | none | none | none | none | none | none | none | none | none | none | none | none | none | none | none | none | none | none | none | none | none | none | none | none | permeability | fig S5f | BACHMAN et al 2016 | https://doi.org/10.1038/nmat4621
polymer | 6FDA-DAM | NaN | flat | PI | 0 | 40 | 70 | NaN | NaN | NaN | NaN | NaN | NaN | NaN | NaN | 308 | NaN | NaN | 4870000 | NaN | NaN | NaN | 1 | none | none | none | none | none | none | 1 | 1380.394 | 8.398834e-09 | none | none | none | none | none | none | none | none | none | none | none | none | none | none | none | none | none | none | none | none | none | none | none | none | none | none | none | none | none | none | permeability | fig S5f | BACHMAN et al 2016 | https://doi.org/10.1038/nmat4621
MMM | 6wt_Ni2(dobdc) | NaN | flat | MOF/PI | 6 | 40 | 70 | NaN | NaN | NaN | NaN | NaN | NaN | NaN | NaN | 308 | NaN | NaN | 480000 | NaN | NaN | NaN | 1 | none | none | none | none | none | none | 1 | 942.91 | 5.737017e-09 | none | none | none | none | none | none | none | none | none | none | none | none | none | none | none | none | none | none | none | none | none | none | none | none | none | none | none | none | none | none | permeability | fig S5f | BACHMAN et al 2016 | https://doi.org/10.1038/nmat4621
MMM | 6wt_Ni2(dobdc) | NaN | flat | MOF/PI | 6 | 40 | 70 | NaN | NaN | NaN | NaN | NaN | NaN | NaN | NaN | 308 | NaN | NaN | 970000 | NaN | NaN | NaN | 1 | none | none | none | none | none | none | 1 | 880.3435 | 5.356339e-09 | none | none | none | none | none | none | none | none | none | none | none | none | none | none | none | none | none | none | none | none | none | none | none | none | none | none | none | none | none | none | permeability | fig S5f | BACHMAN et al 2016 | https://doi.org/10.1038/nmat4621
MMM | 6wt_Ni2(dobdc) | NaN | flat | MOF/PI | 6 | 40 | 70 | NaN | NaN | NaN | NaN | NaN | NaN | NaN | NaN | 308 | NaN | NaN | 1460000 | NaN | NaN | NaN | 1 | none | none | none | none | none | none | 1 | 896.2783 | 5.453292e-09 | none | none | none | none | none | none | none | none | none | none | none | none | none | none | none | none | none | none | none | none | none | none | none | none | none | none | none | none | none | none | permeability | fig S5f | BACHMAN et al 2016 | https://doi.org/10.1038/nmat4621
MMM | 6wt_Ni2(dobdc) | NaN | flat | MOF/PI | 6 | 40 | 70 | NaN | NaN | NaN | NaN | NaN | NaN | NaN | NaN | 308 | NaN | NaN | 1950000 | NaN | NaN | NaN | 1 | none | none | none | none | none | none | 1 | 952.9355 | 5.798016e-09 | none | none | none | none | none | none | none | none | none | none | none | none | none | none | none | none | none | none | none | none | none | none | none | none | none | none | none | none | none | none | permeability | fig S5f | BACHMAN et al 2016 | https://doi.org/10.1038/nmat4621
MMM | 6wt_Ni2(dobdc) | NaN | flat | MOF/PI | 6 | 40 | 70 | NaN | NaN | NaN | NaN | NaN | NaN | NaN | NaN | 308 | NaN | NaN | 2450000 | NaN | NaN | NaN | 1 | none | none | none | none | none | none | 1 | 1023.846 | 6.229461e-09 | none | none | none | none | none | none | none | none | none | none | none | none | none | none | none | none | none | none | none | none | none | none | none | none | none | none | none | none | none | none | permeability | fig S5f | BACHMAN et al 2016 | https://doi.org/10.1038/nmat4621
MMM | 6wt_Ni2(dobdc) | NaN | flat | MOF/PI | 6 | 40 | 70 | NaN | NaN | NaN | NaN | NaN | NaN | NaN | NaN | 308 | NaN | NaN | 2920000 | NaN | NaN | NaN | 1 | none | none | none | none | none | none | 1 | 1108.634 | 6.745346e-09 | none | none | none | none | none | none | none | none | none | none | none | none | none | none | none | none | none | none | none | none | none | none | none | none | none | none | none | none | none | none | permeability | fig S5f | BACHMAN et al 2016 | https://doi.org/10.1038/nmat4621
MMM | 6wt_Ni2(dobdc) | NaN | flat | MOF/PI | 6 | 40 | 70 | NaN | NaN | NaN | NaN | NaN | NaN | NaN | NaN | 308 | NaN | NaN | 3420000 | NaN | NaN | NaN | 1 | none | none | none | none | none | none | 1 | 1191.786 | 7.25127e-09 | none | none | none | none | none | none | none | none | none | none | none | none | none | none | none | none | none | none | none | none | none | none | none | none | none | none | none | none | none | none | permeability | fig S5f | BACHMAN et al 2016 | https://doi.org/10.1038/nmat4621
MMM | 6wt_Ni2(dobdc) | NaN | flat | MOF/PI | 6 | 40 | 70 | NaN | NaN | NaN | NaN | NaN | NaN | NaN | NaN | 308 | NaN | NaN | 3900000 | NaN | NaN | NaN | 1 | none | none | none | none | none | none | 1 | 1272.822 | 7.744323e-09 | none | none | none | none | none | none | none | none | none | none | none | none | none | none | none | none | none | none | none | none | none | none | none | none | none | none | none | none | none | none | permeability | fig S5f | BACHMAN et al 2016 | https://doi.org/10.1038/nmat4621
MMM | 6wt_Ni2(dobdc) | NaN | flat | MOF/PI | 6 | 40 | 70 | NaN | NaN | NaN | NaN | NaN | NaN | NaN | NaN | 308 | NaN | NaN | 4390000 | NaN | NaN | NaN | 1 | none | none | none | none | none | none | 1 | 1349.886 | 8.213212e-09 | none | none | none | none | none | none | none | none | none | none | none | none | none | none | none | none | none | none | none | none | none | none | none | none | none | none | none | none | none | none | permeability | fig S5f | BACHMAN et al 2016 | https://doi.org/10.1038/nmat4621
MMM | 6wt_Ni2(dobdc) | NaN | flat | MOF/PI | 6 | 40 | 70 | NaN | NaN | NaN | NaN | NaN | NaN | NaN | NaN | 308 | NaN | NaN | 4870000 | NaN | NaN | NaN | 1 | none | none | none | none | none | none | 1 | 1419.65 | 8.637679e-09 | none | none | none | none | none | none | none | none | none | none | none | none | none | none | none | none | none | none | none | none | none | none | none | none | none | none | none | none | none | none | permeability | fig S5f | BACHMAN et al 2016 | https://doi.org/10.1038/nmat4621
MMM | 25wt_Ni2(dobdc) | NaN | flat | MOF/PI | 25 | 40 | 70 | NaN | NaN | NaN | NaN | NaN | NaN | NaN | NaN | 308 | NaN | NaN | 530000 | NaN | NaN | NaN | 1 | none | none | none | none | none | none | 1 | 1153.639 | 7.019168e-09 | none | none | none | none | none | none | none | none | none | none | none | none | none | none | none | none | none | none | none | none | none | none | none | none | none | none | none | none | none | none | permeability | fig S5f | BACHMAN et al 2016 | https://doi.org/10.1038/nmat4621
MMM | 25wt_Ni2(dobdc) | NaN | flat | MOF/PI | 25 | 40 | 70 | NaN | NaN | NaN | NaN | NaN | NaN | NaN | NaN | 308 | NaN | NaN | 1050000 | NaN | NaN | NaN | 1 | none | none | none | none | none | none | 1 | 1066.242 | 6.487415e-09 | none | none | none | none | none | none | none | none | none | none | none | none | none | none | none | none | none | none | none | none | none | none | none | none | none | none | none | none | none | none | permeability | fig S5f | BACHMAN et al 2016 | https://doi.org/10.1038/nmat4621
MMM | 25wt_Ni2(dobdc) | NaN | flat | MOF/PI | 25 | 40 | 70 | NaN | NaN | NaN | NaN | NaN | NaN | NaN | NaN | 308 | NaN | NaN | 1510000 | NaN | NaN | NaN | 1 | none | none | none | none | none | none | 1 | 1041.474 | 6.336718e-09 | none | none | none | none | none | none | none | none | none | none | none | none | none | none | none | none | none | none | none | none | none | none | none | none | none | none | none | none | none | none | permeability | fig S5f | BACHMAN et al 2016 | https://doi.org/10.1038/nmat4621
MMM | 25wt_Ni2(dobdc) | NaN | flat | MOF/PI | 25 | 40 | 70 | NaN | NaN | NaN | NaN | NaN | NaN | NaN | NaN | 308 | NaN | NaN | 2020000 | NaN | NaN | NaN | 1 | none | none | none | none | none | none | 1 | 1045.796 | 6.363015e-09 | none | none | none | none | none | none | none | none | none | none | none | none | none | none | none | none | none | none | none | none | none | none | none | none | none | none | none | none | none | none | permeability | fig S5f | BACHMAN et al 2016 | https://doi.org/10.1038/nmat4621
MMM | 25wt_Ni2(dobdc) | NaN | flat | MOF/PI | 25 | 40 | 70 | NaN | NaN | NaN | NaN | NaN | NaN | NaN | NaN | 308 | NaN | NaN | 2470000 | NaN | NaN | NaN | 1 | none | none | none | none | none | none | 1 | 1093.288 | 6.651975e-09 | none | none | none | none | none | none | none | none | none | none | none | none | none | none | none | none | none | none | none | none | none | none | none | none | none | none | none | none | none | none | permeability | fig S5f | BACHMAN et al 2016 | https://doi.org/10.1038/nmat4621
MMM | 25wt_Ni2(dobdc) | NaN | flat | MOF/PI | 25 | 40 | 70 | NaN | NaN | NaN | NaN | NaN | NaN | NaN | NaN | 308 | NaN | NaN | 3000000 | NaN | NaN | NaN | 1 | none | none | none | none | none | none | 1 | 1183.127 | 7.198587e-09 | none | none | none | none | none | none | none | none | none | none | none | none | none | none | none | none | none | none | none | none | none | none | none | none | none | none | none | none | none | none | permeability | fig S5f | BACHMAN et al 2016 | https://doi.org/10.1038/nmat4621
MMM | 25wt_Ni2(dobdc) | NaN | flat | MOF/PI | 25 | 40 | 70 | NaN | NaN | NaN | NaN | NaN | NaN | NaN | NaN | 308 | NaN | NaN | 3500000 | NaN | NaN | NaN | 1 | none | none | none | none | none | none | 1 | 1282.153 | 7.801096e-09 | none | none | none | none | none | none | none | none | none | none | none | none | none | none | none | none | none | none | none | none | none | none | none | none | none | none | none | none | none | none | permeability | fig S5f | BACHMAN et al 2016 | https://doi.org/10.1038/nmat4621
MMM | 25wt_Ni2(dobdc) | NaN | flat | MOF/PI | 25 | 40 | 70 | NaN | NaN | NaN | NaN | NaN | NaN | NaN | NaN | 308 | NaN | NaN | 3970000 | NaN | NaN | NaN | 1 | none | none | none | none | none | none | 1 | 1395.762 | 8.492339e-09 | none | none | none | none | none | none | none | none | none | none | none | none | none | none | none | none | none | none | none | none | none | none | none | none | none | none | none | none | none | none | permeability | fig S5f | BACHMAN et al 2016 | https://doi.org/10.1038/nmat4621
MMM | 25wt_Ni2(dobdc) | NaN | flat | MOF/PI | 25 | 40 | 70 | NaN | NaN | NaN | NaN | NaN | NaN | NaN | NaN | 308 | NaN | NaN | 4460000 | NaN | NaN | NaN | 1 | none | none | none | none | none | none | 1 | 1496.074 | 9.102672e-09 | none | none | none | none | none | none | none | none | none | none | none | none | none | none | none | none | none | none | none | none | none | none | none | none | none | none | none | none | none | none | permeability | fig S5f | BACHMAN et al 2016 | https://doi.org/10.1038/nmat4621
MMM | 25wt_Ni2(dobdc) | NaN | flat | MOF/PI | 25 | 40 | 70 | NaN | NaN | NaN | NaN | NaN | NaN | NaN | NaN | 308 | NaN | NaN | 4950000 | NaN | NaN | NaN | 1 | none | none | none | none | none | none | 1 | 1587.505 | 9.658975e-09 | none | none | none | none | none | none | none | none | none | none | none | none | none | none | none | none | none | none | none | none | none | none | none | none | none | none | none | none | none | none | permeability | fig S5f | BACHMAN et al 2016 | https://doi.org/10.1038/nmat4621
polymer | 6FDA-DAM | NaN | flat | PI | 0 | 40 | 70 | NaN | NaN | NaN | NaN | NaN | NaN | NaN | NaN | 308 | NaN | NaN | 90000 | NaN | NaN | NaN | 1 | none | none | none | none | none | none | none | none | none | none | none | none | none | none | none | none | none | none | 1 | 64.96236 | 3.952553e-10 | none | none | none | none | none | none | none | none | none | none | none | none | none | none | none | none | none | none | permeability | fig S5a | BACHMAN et al 2016 | https://doi.org/10.1038/nmat4621
polymer | 6FDA-DAM | NaN | flat | PI | 0 | 40 | 70 | NaN | NaN | NaN | NaN | NaN | NaN | NaN | NaN | 308 | NaN | NaN | 470000 | NaN | NaN | NaN | 1 | none | none | none | none | none | none | none | none | none | none | none | none | none | none | none | none | none | none | 1 | 62.26074 | 3.788176e-10 | none | none | none | none | none | none | none | none | none | none | none | none | none | none | none | none | none | none | permeability | fig S5a | BACHMAN et al 2016 | https://doi.org/10.1038/nmat4621
polymer | 6FDA-DAM | NaN | flat | PI | 0 | 40 | 70 | NaN | NaN | NaN | NaN | NaN | NaN | NaN | NaN | 308 | NaN | NaN | 960000 | NaN | NaN | NaN | 1 | none | none | none | none | none | none | none | none | none | none | none | none | none | none | none | none | none | none | 1 | 59.17095 | 3.600182e-10 | none | none | none | none | none | none | none | none | none | none | none | none | none | none | none | none | none | none | permeability | fig S5a | BACHMAN et al 2016 | https://doi.org/10.1038/nmat4621
polymer | 6FDA-DAM | NaN | flat | PI | 0 | 40 | 70 | NaN | NaN | NaN | NaN | NaN | NaN | NaN | NaN | 308 | NaN | NaN | 1450000 | NaN | NaN | NaN | 1 | none | none | none | none | none | none | none | none | none | none | none | none | none | none | none | none | none | none | 1 | 57.18106 | 3.479109e-10 | none | none | none | none | none | none | none | none | none | none | none | none | none | none | none | none | none | none | permeability | fig S5a | BACHMAN et al 2016 | https://doi.org/10.1038/nmat4621
polymer | 6FDA-DAM | NaN | flat | PI | 0 | 40 | 70 | NaN | NaN | NaN | NaN | NaN | NaN | NaN | NaN | 308 | NaN | NaN | 1950000 | NaN | NaN | NaN | 1 | none | none | none | none | none | none | none | none | none | none | none | none | none | none | none | none | none | none | 1 | 55.94613 | 3.403972e-10 | none | none | none | none | none | none | none | none | none | none | none | none | none | none | none | none | none | none | permeability | fig S5a | BACHMAN et al 2016 | https://doi.org/10.1038/nmat4621
polymer | 6FDA-DAM | NaN | flat | PI | 0 | 40 | 70 | NaN | NaN | NaN | NaN | NaN | NaN | NaN | NaN | 308 | NaN | NaN | 2430000 | NaN | NaN | NaN | 1 | none | none | none | none | none | none | none | none | none | none | none | none | none | none | none | none | none | none | 1 | 54.44448 | 3.312606e-10 | none | none | none | none | none | none | none | none | none | none | none | none | none | none | none | none | none | none | permeability | fig S5a | BACHMAN et al 2016 | https://doi.org/10.1038/nmat4621
polymer | 6FDA-DAM | NaN | flat | PI | 0 | 40 | 70 | NaN | NaN | NaN | NaN | NaN | NaN | NaN | NaN | 308 | NaN | NaN | 2910000 | NaN | NaN | NaN | 1 | none | none | none | none | none | none | none | none | none | none | none | none | none | none | none | none | none | none | 1 | 53.76575 | 3.271309e-10 | none | none | none | none | none | none | none | none | none | none | none | none | none | none | none | none | none | none | permeability | fig S5a | BACHMAN et al 2016 | https://doi.org/10.1038/nmat4621
polymer | 6FDA-DAM | NaN | flat | PI | 0 | 40 | 70 | NaN | NaN | NaN | NaN | NaN | NaN | NaN | NaN | 308 | NaN | NaN | 3410000 | NaN | NaN | NaN | 1 | none | none | none | none | none | none | none | none | none | none | none | none | none | none | none | none | none | none | 1 | 52.78044 | 3.211359e-10 | none | none | none | none | none | none | none | none | none | none | none | none | none | none | none | none | none | none | permeability | fig S5a | BACHMAN et al 2016 | https://doi.org/10.1038/nmat4621
polymer | 6FDA-DAM | NaN | flat | PI | 0 | 40 | 70 | NaN | NaN | NaN | NaN | NaN | NaN | NaN | NaN | 308 | NaN | NaN | 3890000 | NaN | NaN | NaN | 1 | none | none | none | none | none | none | none | none | none | none | none | none | none | none | none | none | none | none | 1 | 51.92259 | 3.159165e-10 | none | none | none | none | none | none | none | none | none | none | none | none | none | none | none | none | none | none | permeability | fig S5a | BACHMAN et al 2016 | https://doi.org/10.1038/nmat4621
polymer | 6FDA-DAM | NaN | flat | PI | 0 | 40 | 70 | NaN | NaN | NaN | NaN | NaN | NaN | NaN | NaN | 308 | NaN | NaN | 4320000 | NaN | NaN | NaN | 1 | none | none | none | none | none | none | none | none | none | none | none | none | none | none | none | none | none | none | 1 | 51.2724 | 3.119605e-10 | none | none | none | none | none | none | none | none | none | none | none | none | none | none | none | none | none | none | permeability | fig S5a | BACHMAN et al 2016 | https://doi.org/10.1038/nmat4621
polymer | 6FDA-DAM | NaN | flat | PI | 0 | 40 | 70 | NaN | NaN | NaN | NaN | NaN | NaN | NaN | NaN | 308 | NaN | NaN | 4880000 | NaN | NaN | NaN | 1 | none | none | none | none | none | none | none | none | none | none | none | none | none | none | none | none | none | none | 1 | 49.96582 | 3.040107e-10 | none | none | none | none | none | none | none | none | none | none | none | none | none | none | none | none | none | none | permeability | fig S5a | BACHMAN et al 2016 | https://doi.org/10.1038/nmat4621
polymer | 6FDA-DAM | NaN | flat | PI | 0 | 40 | 70 | NaN | NaN | NaN | NaN | NaN | NaN | NaN | NaN | 308 | NaN | NaN | 5360000 | NaN | NaN | NaN | 1 | none | none | none | none | none | none | none | none | none | none | none | none | none | none | none | none | none | none | 1 | 49.34015 | 3.002039e-10 | none | none | none | none | none | none | none | none | none | none | none | none | none | none | none | none | none | none | permeability | fig S5a | BACHMAN et al 2016 | https://doi.org/10.1038/nmat4621
polymer | 6FDA-DAM | NaN | flat | PI | 0 | 40 | 70 | NaN | NaN | NaN | NaN | NaN | NaN | NaN | NaN | 308 | NaN | NaN | 5860000 | NaN | NaN | NaN | 1 | none | none | none | none | none | none | none | none | none | none | none | none | none | none | none | none | none | none | 1 | 48.88853 | 2.974561e-10 | none | none | none | none | none | none | none | none | none | none | none | none | none | none | none | none | none | none | permeability | fig S5a | BACHMAN et al 2016 | https://doi.org/10.1038/nmat4621
polymer | 6FDA-DAM | NaN | flat | PI | 0 | 40 | 70 | NaN | NaN | NaN | NaN | NaN | NaN | NaN | NaN | 308 | NaN | NaN | 6330000 | NaN | NaN | NaN | 1 | none | none | none | none | none | none | none | none | none | none | none | none | none | none | none | none | none | none | 1 | 47.9388 | 2.916776e-10 | none | none | none | none | none | none | none | none | none | none | none | none | none | none | none | none | none | none | permeability | fig S5a | BACHMAN et al 2016 | https://doi.org/10.1038/nmat4621
MMM | 6wt_Ni2(dobdc) | NaN | flat | MOF/PI | 6 | 40 | 70 | NaN | NaN | NaN | NaN | NaN | NaN | NaN | NaN | 308 | NaN | NaN | 100000 | NaN | NaN | NaN | 1 | none | none | none | none | none | none | none | none | none | none | none | none | none | none | none | none | none | none | 1 | 75.61439 | 4.600662e-10 | none | none | none | none | none | none | none | none | none | none | none | none | none | none | none | none | none | none | permeability | fig S5d | BACHMAN et al 2016 | https://doi.org/10.1038/nmat4621
MMM | 6wt_Ni2(dobdc) | NaN | flat | MOF/PI | 6 | 40 | 70 | NaN | NaN | NaN | NaN | NaN | NaN | NaN | NaN | 308 | NaN | NaN | 480000 | NaN | NaN | NaN | 1 | none | none | none | none | none | none | none | none | none | none | none | none | none | none | none | none | none | none | 1 | 70.41049 | 4.284037e-10 | none | none | none | none | none | none | none | none | none | none | none | none | none | none | none | none | none | none | permeability | fig S5d | BACHMAN et al 2016 | https://doi.org/10.1038/nmat4621
MMM | 6wt_Ni2(dobdc) | NaN | flat | MOF/PI | 6 | 40 | 70 | NaN | NaN | NaN | NaN | NaN | NaN | NaN | NaN | 308 | NaN | NaN | 970000 | NaN | NaN | NaN | 1 | none | none | none | none | none | none | none | none | none | none | none | none | none | none | none | none | none | none | 1 | 67.39759 | 4.100721e-10 | none | none | none | none | none | none | none | none | none | none | none | none | none | none | none | none | none | none | permeability | fig S5d | BACHMAN et al 2016 | https://doi.org/10.1038/nmat4621
MMM | 6wt_Ni2(dobdc) | NaN | flat | MOF/PI | 6 | 40 | 70 | NaN | NaN | NaN | NaN | NaN | NaN | NaN | NaN | 308 | NaN | NaN | 1460000 | NaN | NaN | NaN | 1 | none | none | none | none | none | none | none | none | none | none | none | none | none | none | none | none | none | none | 1 | 65.71709 | 3.998474e-10 | none | none | none | none | none | none | none | none | none | none | none | none | none | none | none | none | none | none | permeability | fig S5d | BACHMAN et al 2016 | https://doi.org/10.1038/nmat4621
MMM | 6wt_Ni2(dobdc) | NaN | flat | MOF/PI | 6 | 40 | 70 | NaN | NaN | NaN | NaN | NaN | NaN | NaN | NaN | 308 | NaN | NaN | 1940000 | NaN | NaN | NaN | 1 | none | none | none | none | none | none | none | none | none | none | none | none | none | none | none | none | none | none | 1 | 64.54448 | 3.927128e-10 | none | none | none | none | none | none | none | none | none | none | none | none | none | none | none | none | none | none | permeability | fig S5d | BACHMAN et al 2016 | https://doi.org/10.1038/nmat4621
MMM | 6wt_Ni2(dobdc) | NaN | flat | MOF/PI | 6 | 40 | 70 | NaN | NaN | NaN | NaN | NaN | NaN | NaN | NaN | 308 | NaN | NaN | 2440000 | NaN | NaN | NaN | 1 | none | none | none | none | none | none | none | none | none | none | none | none | none | none | none | none | none | none | 1 | 62.74974 | 3.817929e-10 | none | none | none | none | none | none | none | none | none | none | none | none | none | none | none | none | none | none | permeability | fig S5d | BACHMAN et al 2016 | https://doi.org/10.1038/nmat4621
MMM | 6wt_Ni2(dobdc) | NaN | flat | MOF/PI | 6 | 40 | 70 | NaN | NaN | NaN | NaN | NaN | NaN | NaN | NaN | 308 | NaN | NaN | 2930000 | NaN | NaN | NaN | 1 | none | none | none | none | none | none | none | none | none | none | none | none | none | none | none | none | none | none | 1 | 59.27254 | 3.606363e-10 | none | none | none | none | none | none | none | none | none | none | none | none | none | none | none | none | none | none | permeability | fig S5d | BACHMAN et al 2016 | https://doi.org/10.1038/nmat4621
MMM | 6wt_Ni2(dobdc) | NaN | flat | MOF/PI | 6 | 40 | 70 | NaN | NaN | NaN | NaN | NaN | NaN | NaN | NaN | 308 | NaN | NaN | 3420000 | NaN | NaN | NaN | 1 | none | none | none | none | none | none | none | none | none | none | none | none | none | none | none | none | none | none | 1 | 60.55711 | 3.684521e-10 | none | none | none | none | none | none | none | none | none | none | none | none | none | none | none | none | none | none | permeability | fig S5d | BACHMAN et al 2016 | https://doi.org/10.1038/nmat4621
MMM | 6wt_Ni2(dobdc) | NaN | flat | MOF/PI | 6 | 40 | 70 | NaN | NaN | NaN | NaN | NaN | NaN | NaN | NaN | 308 | NaN | NaN | 3960000 | NaN | NaN | NaN | 1 | none | none | none | none | none | none | none | none | none | none | none | none | none | none | none | none | none | none | 1 | 59.48384 | 3.619219e-10 | none | none | none | none | none | none | none | none | none | none | none | none | none | none | none | none | none | none | permeability | fig S5d | BACHMAN et al 2016 | https://doi.org/10.1038/nmat4621
MMM | 6wt_Ni2(dobdc) | NaN | flat | MOF/PI | 6 | 40 | 70 | NaN | NaN | NaN | NaN | NaN | NaN | NaN | NaN | 308 | NaN | NaN | 4410000 | NaN | NaN | NaN | 1 | none | none | none | none | none | none | none | none | none | none | none | none | none | none | none | none | none | none | 1 | 59.07344 | 3.594249e-10 | none | none | none | none | none | none | none | none | none | none | none | none | none | none | none | none | none | none | permeability | fig S5d | BACHMAN et al 2016 | https://doi.org/10.1038/nmat4621
MMM | 6wt_Ni2(dobdc) | NaN | flat | MOF/PI | 6 | 40 | 70 | NaN | NaN | NaN | NaN | NaN | NaN | NaN | NaN | 308 | NaN | NaN | 4890000 | NaN | NaN | NaN | 1 | none | none | none | none | none | none | none | none | none | none | none | none | none | none | none | none | none | none | 1 | 57.97572 | 3.527459e-10 | none | none | none | none | none | none | none | none | none | none | none | none | none | none | none | none | none | none | permeability | fig S5d | BACHMAN et al 2016 | https://doi.org/10.1038/nmat4621
MMM | 6wt_Ni2(dobdc) | NaN | flat | MOF/PI | 6 | 40 | 70 | NaN | NaN | NaN | NaN | NaN | NaN | NaN | NaN | 308 | NaN | NaN | 5360000 | NaN | NaN | NaN | 1 | none | none | none | none | none | none | none | none | none | none | none | none | none | none | none | none | none | none | 1 | 56.88827 | 3.461295e-10 | none | none | none | none | none | none | none | none | none | none | none | none | none | none | none | none | none | none | permeability | fig S5d | BACHMAN et al 2016 | https://doi.org/10.1038/nmat4621
MMM | 6wt_Ni2(dobdc) | NaN | flat | MOF/PI | 6 | 40 | 70 | NaN | NaN | NaN | NaN | NaN | NaN | NaN | NaN | 308 | NaN | NaN | 5860000 | NaN | NaN | NaN | 1 | none | none | none | none | none | none | none | none | none | none | none | none | none | none | none | none | none | none | 1 | 56.01285 | 3.408031e-10 | none | none | none | none | none | none | none | none | none | none | none | none | none | none | none | none | none | none | permeability | fig S5d | BACHMAN et al 2016 | https://doi.org/10.1038/nmat4621
MMM | 6wt_Ni2(dobdc) | NaN | flat | MOF/PI | 6 | 40 | 70 | NaN | NaN | NaN | NaN | NaN | NaN | NaN | NaN | 308 | NaN | NaN | 6350000 | NaN | NaN | NaN | 1 | none | none | none | none | none | none | none | none | none | none | none | none | none | none | none | none | none | none | 1 | 55.15293 | 3.35571e-10 | none | none | none | none | none | none | none | none | none | none | none | none | none | none | none | none | none | none | permeability | fig S5d | BACHMAN et al 2016 | https://doi.org/10.1038/nmat4621
MMM | 25wt_Ni2(dobdc) | NaN | flat | MOF/PI | 25 | 40 | 70 | NaN | NaN | NaN | NaN | NaN | NaN | NaN | NaN | 308 | NaN | NaN | 540000 | NaN | NaN | NaN | 1 | none | none | none | none | none | none | none | none | none | none | none | none | none | none | none | none | none | none | 1 | 229.7408 | 1.397829e-09 | none | none | none | none | none | none | none | none | none | none | none | none | none | none | none | none | none | none | permeability | fig S5e | BACHMAN et al 2016 | https://doi.org/10.1038/nmat4621
MMM | 25wt_Ni2(dobdc) | NaN | flat | MOF/PI | 25 | 40 | 70 | NaN | NaN | NaN | NaN | NaN | NaN | NaN | NaN | 308 | NaN | NaN | 1070000 | NaN | NaN | NaN | 1 | none | none | none | none | none | none | none | none | none | none | none | none | none | none | none | none | none | none | 1 | 177.3362 | 1.07898e-09 | none | none | none | none | none | none | none | none | none | none | none | none | none | none | none | none | none | none | permeability | fig S5e | BACHMAN et al 2016 | https://doi.org/10.1038/nmat4621
MMM | 25wt_Ni2(dobdc) | NaN | flat | MOF/PI | 25 | 40 | 70 | NaN | NaN | NaN | NaN | NaN | NaN | NaN | NaN | 308 | NaN | NaN | 1540000 | NaN | NaN | NaN | 1 | none | none | none | none | none | none | none | none | none | none | none | none | none | none | none | none | none | none | 1 | 157.5798 | 9.587747e-10 | none | none | none | none | none | none | none | none | none | none | none | none | none | none | none | none | none | none | permeability | fig S5e | BACHMAN et al 2016 | https://doi.org/10.1038/nmat4621
MMM | 25wt_Ni2(dobdc) | NaN | flat | MOF/PI | 25 | 40 | 70 | NaN | NaN | NaN | NaN | NaN | NaN | NaN | NaN | 308 | NaN | NaN | 2040000 | NaN | NaN | NaN | 1 | none | none | none | none | none | none | none | none | none | none | none | none | none | none | none | none | none | none | 1 | 146.4342 | 8.909604e-10 | none | none | none | none | none | none | none | none | none | none | none | none | none | none | none | none | none | none | permeability | fig S5e | BACHMAN et al 2016 | https://doi.org/10.1038/nmat4621
MMM | 25wt_Ni2(dobdc) | NaN | flat | MOF/PI | 25 | 40 | 70 | NaN | NaN | NaN | NaN | NaN | NaN | NaN | NaN | 308 | NaN | NaN | 2540000 | NaN | NaN | NaN | 1 | none | none | none | none | none | none | none | none | none | none | none | none | none | none | none | none | none | none | 1 | 139.4745 | 8.486147e-10 | none | none | none | none | none | none | none | none | none | none | none | none | none | none | none | none | none | none | permeability | fig S5e | BACHMAN et al 2016 | https://doi.org/10.1038/nmat4621
MMM | 25wt_Ni2(dobdc) | NaN | flat | MOF/PI | 25 | 40 | 70 | NaN | NaN | NaN | NaN | NaN | NaN | NaN | NaN | 308 | NaN | NaN | 3000000 | NaN | NaN | NaN | 1 | none | none | none | none | none | none | none | none | none | none | none | none | none | none | none | none | none | none | 1 | 133.4098 | 8.117148e-10 | none | none | none | none | none | none | none | none | none | none | none | none | none | none | none | none | none | none | permeability | fig S5e | BACHMAN et al 2016 | https://doi.org/10.1038/nmat4621
MMM | 25wt_Ni2(dobdc) | NaN | flat | MOF/PI | 25 | 40 | 70 | NaN | NaN | NaN | NaN | NaN | NaN | NaN | NaN | 308 | NaN | NaN | 3500000 | NaN | NaN | NaN | 1 | none | none | none | none | none | none | none | none | none | none | none | none | none | none | none | none | none | none | 1 | 128.8603 | 7.840345e-10 | none | none | none | none | none | none | none | none | none | none | none | none | none | none | none | none | none | none | permeability | fig S5e | BACHMAN et al 2016 | https://doi.org/10.1038/nmat4621
MMM | 25wt_Ni2(dobdc) | NaN | flat | MOF/PI | 25 | 40 | 70 | NaN | NaN | NaN | NaN | NaN | NaN | NaN | NaN | 308 | NaN | NaN | 4040000 | NaN | NaN | NaN | 1 | none | none | none | none | none | none | none | none | none | none | none | none | none | none | none | none | none | none | 1 | 125.1898 | 7.617017e-10 | none | none | none | none | none | none | none | none | none | none | none | none | none | none | none | none | none | none | permeability | fig S5e | BACHMAN et al 2016 | https://doi.org/10.1038/nmat4621
MMM | 25wt_Ni2(dobdc) | NaN | flat | MOF/PI | 25 | 40 | 70 | NaN | NaN | NaN | NaN | NaN | NaN | NaN | NaN | 308 | NaN | NaN | 4520000 | NaN | NaN | NaN | 1 | none | none | none | none | none | none | none | none | none | none | none | none | none | none | none | none | none | none | 1 | 121.6016 | 7.398696e-10 | none | none | none | none | none | none | none | none | none | none | none | none | none | none | none | none | none | none | permeability | fig S5e | BACHMAN et al 2016 | https://doi.org/10.1038/nmat4621
MMM | 25wt_Ni2(dobdc) | NaN | flat | MOF/PI | 25 | 40 | 70 | NaN | NaN | NaN | NaN | NaN | NaN | NaN | NaN | 308 | NaN | NaN | 5030000 | NaN | NaN | NaN | 1 | none | none | none | none | none | none | none | none | none | none | none | none | none | none | none | none | none | none | 1 | 118.8878 | 7.233576e-10 | none | none | none | none | none | none | none | none | none | none | none | none | none | none | none | none | none | none | permeability | fig S5e | BACHMAN et al 2016 | https://doi.org/10.1038/nmat4621
MMM | 25wt_Ni2(dobdc) | NaN | flat | MOF/PI | 25 | 40 | 70 | NaN | NaN | NaN | NaN | NaN | NaN | NaN | NaN | 308 | NaN | NaN | 5490000 | NaN | NaN | NaN | 1 | none | none | none | none | none | none | none | none | none | none | none | none | none | none | none | none | none | none | 1 | 116.2503 | 7.073102e-10 | none | none | none | none | none | none | none | none | none | none | none | none | none | none | none | none | none | none | permeability | fig S5e | BACHMAN et al 2016 | https://doi.org/10.1038/nmat4621
MMM | 25wt_Ni2(dobdc) | NaN | flat | MOF/PI | 25 | 40 | 70 | NaN | NaN | NaN | NaN | NaN | NaN | NaN | NaN | 308 | NaN | NaN | 5970000 | NaN | NaN | NaN | 1 | none | none | none | none | none | none | none | none | none | none | none | none | none | none | none | none | none | none | 1 | 113.0253 | 6.876884e-10 | none | none | none | none | none | none | none | none | none | none | none | none | none | none | none | none | none | none | permeability | fig S5e | BACHMAN et al 2016 | https://doi.org/10.1038/nmat4621
polymer | 6FDA-DAM | NaN | flat | PI | 0 | 40 | 70 | NaN | NaN | NaN | NaN | NaN | NaN | NaN | NaN | 308 | NaN | NaN | 80000 | NaN | NaN | NaN | 1 | none | none | none | none | none | none | none | none | none | none | none | none | none | none | none | none | none | none | none | none | none | 1 | 55.4325 | 3.372721e-10 | none | none | none | none | none | none | none | none | none | none | none | none | none | none | none | permeability | fig S5a | BACHMAN et al 2016 | https://doi.org/10.1038/nmat4621
polymer | 6FDA-DAM | NaN | flat | PI | 0 | 40 | 70 | NaN | NaN | NaN | NaN | NaN | NaN | NaN | NaN | 308 | NaN | NaN | 470000 | NaN | NaN | NaN | 1 | none | none | none | none | none | none | none | none | none | none | none | none | none | none | none | none | none | none | none | none | none | 1 | 47.95264 | 2.917618e-10 | none | none | none | none | none | none | none | none | none | none | none | none | none | none | none | permeability | fig S5a | BACHMAN et al 2016 | https://doi.org/10.1038/nmat4621
polymer | 6FDA-DAM | NaN | flat | PI | 0 | 40 | 70 | NaN | NaN | NaN | NaN | NaN | NaN | NaN | NaN | 308 | NaN | NaN | 960000 | NaN | NaN | NaN | 1 | none | none | none | none | none | none | none | none | none | none | none | none | none | none | none | none | none | none | none | none | none | 1 | 44.80421 | 2.726056e-10 | none | none | none | none | none | none | none | none | none | none | none | none | none | none | none | permeability | fig S5a | BACHMAN et al 2016 | https://doi.org/10.1038/nmat4621
polymer | 6FDA-DAM | NaN | flat | PI | 0 | 40 | 70 | NaN | NaN | NaN | NaN | NaN | NaN | NaN | NaN | 308 | NaN | NaN | 1450000 | NaN | NaN | NaN | 1 | none | none | none | none | none | none | none | none | none | none | none | none | none | none | none | none | none | none | none | none | none | 1 | 42.88011 | 2.608986e-10 | none | none | none | none | none | none | none | none | none | none | none | none | none | none | none | permeability | fig S5a | BACHMAN et al 2016 | https://doi.org/10.1038/nmat4621
polymer | 6FDA-DAM | NaN | flat | PI | 0 | 40 | 70 | NaN | NaN | NaN | NaN | NaN | NaN | NaN | NaN | 308 | NaN | NaN | 1940000 | NaN | NaN | NaN | 1 | none | none | none | none | none | none | none | none | none | none | none | none | none | none | none | none | none | none | none | none | none | 1 | 40.72868 | 2.478085e-10 | none | none | none | none | none | none | none | none | none | none | none | none | none | none | none | permeability | fig S5a | BACHMAN et al 2016 | https://doi.org/10.1038/nmat4621
polymer | 6FDA-DAM | NaN | flat | PI | 0 | 40 | 70 | NaN | NaN | NaN | NaN | NaN | NaN | NaN | NaN | 308 | NaN | NaN | 2430000 | NaN | NaN | NaN | 1 | none | none | none | none | none | none | none | none | none | none | none | none | none | none | none | none | none | none | none | none | none | 1 | 39.90825 | 2.428167e-10 | none | none | none | none | none | none | none | none | none | none | none | none | none | none | none | permeability | fig S5a | BACHMAN et al 2016 | https://doi.org/10.1038/nmat4621
polymer | 6FDA-DAM | NaN | flat | PI | 0 | 40 | 70 | NaN | NaN | NaN | NaN | NaN | NaN | NaN | NaN | 308 | NaN | NaN | 2920000 | NaN | NaN | NaN | 1 | none | none | none | none | none | none | none | none | none | none | none | none | none | none | none | none | none | none | none | none | none | 1 | 38.69792 | 2.354526e-10 | none | none | none | none | none | none | none | none | none | none | none | none | none | none | none | permeability | fig S5a | BACHMAN et al 2016 | https://doi.org/10.1038/nmat4621
polymer | 6FDA-DAM | NaN | flat | PI | 0 | 40 | 70 | NaN | NaN | NaN | NaN | NaN | NaN | NaN | NaN | 308 | NaN | NaN | 3410000 | NaN | NaN | NaN | 1 | none | none | none | none | none | none | none | none | none | none | none | none | none | none | none | none | none | none | none | none | none | 1 | 37.60826 | 2.288227e-10 | none | none | none | none | none | none | none | none | none | none | none | none | none | none | none | permeability | fig S5a | BACHMAN et al 2016 | https://doi.org/10.1038/nmat4621
polymer | 6FDA-DAM | NaN | flat | PI | 0 | 40 | 70 | NaN | NaN | NaN | NaN | NaN | NaN | NaN | NaN | 308 | NaN | NaN | 3900000 | NaN | NaN | NaN | 1 | none | none | none | none | none | none | none | none | none | none | none | none | none | none | none | none | none | none | none | none | none | 1 | 36.64599 | 2.229679e-10 | none | none | none | none | none | none | none | none | none | none | none | none | none | none | none | permeability | fig S5a | BACHMAN et al 2016 | https://doi.org/10.1038/nmat4621
polymer | 6FDA-DAM | NaN | flat | PI | 0 | 40 | 70 | NaN | NaN | NaN | NaN | NaN | NaN | NaN | NaN | 308 | NaN | NaN | 4380000 | NaN | NaN | NaN | 1 | none | none | none | none | none | none | none | none | none | none | none | none | none | none | none | none | none | none | none | none | none | 1 | 35.95778 | 2.187806e-10 | none | none | none | none | none | none | none | none | none | none | none | none | none | none | none | permeability | fig S5a | BACHMAN et al 2016 | https://doi.org/10.1038/nmat4621
polymer | 6FDA-DAM | NaN | flat | PI | 0 | 40 | 70 | NaN | NaN | NaN | NaN | NaN | NaN | NaN | NaN | 308 | NaN | NaN | 4870000 | NaN | NaN | NaN | 1 | none | none | none | none | none | none | none | none | none | none | none | none | none | none | none | none | none | none | none | none | none | 1 | 35.39762 | 2.153723e-10 | none | none | none | none | none | none | none | none | none | none | none | none | none | none | none | permeability | fig S5a | BACHMAN et al 2016 | https://doi.org/10.1038/nmat4621
polymer | 6FDA-DAM | NaN | flat | PI | 0 | 40 | 70 | NaN | NaN | NaN | NaN | NaN | NaN | NaN | NaN | 308 | NaN | NaN | 5350000 | NaN | NaN | NaN | 1 | none | none | none | none | none | none | none | none | none | none | none | none | none | none | none | none | none | none | none | none | none | 1 | 34.72399 | 2.112738e-10 | none | none | none | none | none | none | none | none | none | none | none | none | none | none | none | permeability | fig S5a | BACHMAN et al 2016 | https://doi.org/10.1038/nmat4621
polymer | 6FDA-DAM | NaN | flat | PI | 0 | 40 | 70 | NaN | NaN | NaN | NaN | NaN | NaN | NaN | NaN | 308 | NaN | NaN | 5840000 | NaN | NaN | NaN | 1 | none | none | none | none | none | none | none | none | none | none | none | none | none | none | none | none | none | none | none | none | none | 1 | 34.09836 | 2.074672e-10 | none | none | none | none | none | none | none | none | none | none | none | none | none | none | none | permeability | fig S5a | BACHMAN et al 2016 | https://doi.org/10.1038/nmat4621
polymer | 6FDA-DAM | NaN | flat | PI | 0 | 40 | 70 | NaN | NaN | NaN | NaN | NaN | NaN | NaN | NaN | 308 | NaN | NaN | 6340000 | NaN | NaN | NaN | 1 | none | none | none | none | none | none | none | none | none | none | none | none | none | none | none | none | none | none | none | none | none | 1 | 33.48347 | 2.037259e-10 | none | none | none | none | none | none | none | none | none | none | none | none | none | none | none | permeability | fig S5a | BACHMAN et al 2016 | https://doi.org/10.1038/nmat4621
MMM | 6wt_Ni2(dobdc) | NaN | flat | MOF/PI | 6 | 40 | 70 | NaN | NaN | NaN | NaN | NaN | NaN | NaN | NaN | 308 | NaN | NaN | 100000 | NaN | NaN | NaN | 1 | none | none | none | none | none | none | none | none | none | none | none | none | none | none | none | none | none | none | none | none | none | 1 | 90.59915 | 5.512391e-10 | none | none | none | none | none | none | none | none | none | none | none | none | none | none | none | permeability | fig S5d | BACHMAN et al 2016 | https://doi.org/10.1038/nmat4621
MMM | 6wt_Ni2(dobdc) | NaN | flat | MOF/PI | 6 | 40 | 70 | NaN | NaN | NaN | NaN | NaN | NaN | NaN | NaN | 308 | NaN | NaN | 470000 | NaN | NaN | NaN | 1 | none | none | none | none | none | none | none | none | none | none | none | none | none | none | none | none | none | none | none | none | none | 1 | 78.80802 | 4.794974e-10 | none | none | none | none | none | none | none | none | none | none | none | none | none | none | none | permeability | fig S5d | BACHMAN et al 2016 | https://doi.org/10.1038/nmat4621
MMM | 6wt_Ni2(dobdc) | NaN | flat | MOF/PI | 6 | 40 | 70 | NaN | NaN | NaN | NaN | NaN | NaN | NaN | NaN | 308 | NaN | NaN | 980000 | NaN | NaN | NaN | 1 | none | none | none | none | none | none | none | none | none | none | none | none | none | none | none | none | none | none | none | none | none | 1 | 71.91607 | 4.375642e-10 | none | none | none | none | none | none | none | none | none | none | none | none | none | none | none | permeability | fig S5d | BACHMAN et al 2016 | https://doi.org/10.1038/nmat4621
MMM | 6wt_Ni2(dobdc) | NaN | flat | MOF/PI | 6 | 40 | 70 | NaN | NaN | NaN | NaN | NaN | NaN | NaN | NaN | 308 | NaN | NaN | 1460000 | NaN | NaN | NaN | 1 | none | none | none | none | none | none | none | none | none | none | none | none | none | none | none | none | none | none | none | none | none | 1 | 66.54211 | 4.048671e-10 | none | none | none | none | none | none | none | none | none | none | none | none | none | none | none | permeability | fig S5d | BACHMAN et al 2016 | https://doi.org/10.1038/nmat4621
MMM | 6wt_Ni2(dobdc) | NaN | flat | MOF/PI | 6 | 40 | 70 | NaN | NaN | NaN | NaN | NaN | NaN | NaN | NaN | 308 | NaN | NaN | 1940000 | NaN | NaN | NaN | 1 | none | none | none | none | none | none | none | none | none | none | none | none | none | none | none | none | none | none | none | none | none | 1 | 63.80311 | 3.88202e-10 | none | none | none | none | none | none | none | none | none | none | none | none | none | none | none | permeability | fig S5d | BACHMAN et al 2016 | https://doi.org/10.1038/nmat4621
MMM | 6wt_Ni2(dobdc) | NaN | flat | MOF/PI | 6 | 40 | 70 | NaN | NaN | NaN | NaN | NaN | NaN | NaN | NaN | 308 | NaN | NaN | 2430000 | NaN | NaN | NaN | 1 | none | none | none | none | none | none | none | none | none | none | none | none | none | none | none | none | none | none | none | none | none | 1 | 61.19249 | 3.72318e-10 | none | none | none | none | none | none | none | none | none | none | none | none | none | none | none | permeability | fig S5d | BACHMAN et al 2016 | https://doi.org/10.1038/nmat4621
MMM | 6wt_Ni2(dobdc) | NaN | flat | MOF/PI | 6 | 40 | 70 | NaN | NaN | NaN | NaN | NaN | NaN | NaN | NaN | 308 | NaN | NaN | 2930000 | NaN | NaN | NaN | 1 | none | none | none | none | none | none | none | none | none | none | none | none | none | none | none | none | none | none | none | none | none | 1 | 60.13583 | 3.658889e-10 | none | none | none | none | none | none | none | none | none | none | none | none | none | none | none | permeability | fig S5d | BACHMAN et al 2016 | https://doi.org/10.1038/nmat4621
MMM | 6wt_Ni2(dobdc) | NaN | flat | MOF/PI | 6 | 40 | 70 | NaN | NaN | NaN | NaN | NaN | NaN | NaN | NaN | 308 | NaN | NaN | 3430000 | NaN | NaN | NaN | 1 | none | none | none | none | none | none | none | none | none | none | none | none | none | none | none | none | none | none | none | none | none | 1 | 58.71376 | 3.572365e-10 | none | none | none | none | none | none | none | none | none | none | none | none | none | none | none | permeability | fig S5d | BACHMAN et al 2016 | https://doi.org/10.1038/nmat4621
MMM | 6wt_Ni2(dobdc) | NaN | flat | MOF/PI | 6 | 40 | 70 | NaN | NaN | NaN | NaN | NaN | NaN | NaN | NaN | 308 | NaN | NaN | 3900000 | NaN | NaN | NaN | 1 | none | none | none | none | none | none | none | none | none | none | none | none | none | none | none | none | none | none | none | none | none | 1 | 57.67886 | 3.509397e-10 | none | none | none | none | none | none | none | none | none | none | none | none | none | none | none | permeability | fig S5d | BACHMAN et al 2016 | https://doi.org/10.1038/nmat4621
MMM | 6wt_Ni2(dobdc) | NaN | flat | MOF/PI | 6 | 40 | 70 | NaN | NaN | NaN | NaN | NaN | NaN | NaN | NaN | 308 | NaN | NaN | 4400000 | NaN | NaN | NaN | 1 | none | none | none | none | none | none | none | none | none | none | none | none | none | none | none | none | none | none | none | none | none | 1 | 56.13903 | 3.415709e-10 | none | none | none | none | none | none | none | none | none | none | none | none | none | none | none | permeability | fig S5d | BACHMAN et al 2016 | https://doi.org/10.1038/nmat4621
MMM | 6wt_Ni2(dobdc) | NaN | flat | MOF/PI | 6 | 40 | 70 | NaN | NaN | NaN | NaN | NaN | NaN | NaN | NaN | 308 | NaN | NaN | 4870000 | NaN | NaN | NaN | 1 | none | none | none | none | none | none | none | none | none | none | none | none | none | none | none | none | none | none | none | none | none | 1 | 54.86312 | 3.338077e-10 | none | none | none | none | none | none | none | none | none | none | none | none | none | none | none | permeability | fig S5d | BACHMAN et al 2016 | https://doi.org/10.1038/nmat4621
MMM | 6wt_Ni2(dobdc) | NaN | flat | MOF/PI | 6 | 40 | 70 | NaN | NaN | NaN | NaN | NaN | NaN | NaN | NaN | 308 | NaN | NaN | 5350000 | NaN | NaN | NaN | 1 | none | none | none | none | none | none | none | none | none | none | none | none | none | none | none | none | none | none | none | none | none | 1 | 54.17557 | 3.296244e-10 | none | none | none | none | none | none | none | none | none | none | none | none | none | none | none | permeability | fig S5d | BACHMAN et al 2016 | https://doi.org/10.1038/nmat4621
MMM | 6wt_Ni2(dobdc) | NaN | flat | MOF/PI | 6 | 40 | 70 | NaN | NaN | NaN | NaN | NaN | NaN | NaN | NaN | 308 | NaN | NaN | 5840000 | NaN | NaN | NaN | 1 | none | none | none | none | none | none | none | none | none | none | none | none | none | none | none | none | none | none | none | none | none | 1 | 53.47157 | 3.25341e-10 | none | none | none | none | none | none | none | none | none | none | none | none | none | none | none | permeability | fig S5d | BACHMAN et al 2016 | https://doi.org/10.1038/nmat4621
MMM | 6wt_Ni2(dobdc) | NaN | flat | MOF/PI | 6 | 40 | 70 | NaN | NaN | NaN | NaN | NaN | NaN | NaN | NaN | 308 | NaN | NaN | 6340000 | NaN | NaN | NaN | 1 | none | none | none | none | none | none | none | none | none | none | none | none | none | none | none | none | none | none | none | none | none | 1 | 53.07563 | 3.22932e-10 | none | none | none | none | none | none | none | none | none | none | none | none | none | none | none | permeability | fig S5d | BACHMAN et al 2016 | https://doi.org/10.1038/nmat4621
MMM | 25wt_Ni2(dobdc) | NaN | flat | MOF/PI | 25 | 40 | 70 | NaN | NaN | NaN | NaN | NaN | NaN | NaN | NaN | 308 | NaN | NaN | 70000 | NaN | NaN | NaN | 1 | none | none | none | none | none | none | none | none | none | none | none | none | none | none | none | none | none | none | none | none | none | 1 | 382.1624 | 2.325219e-09 | none | none | none | none | none | none | none | none | none | none | none | none | none | none | none | permeability | fig S5e | BACHMAN et al 2016 | https://doi.org/10.1038/nmat4621
MMM | 25wt_Ni2(dobdc) | NaN | flat | MOF/PI | 25 | 40 | 70 | NaN | NaN | NaN | NaN | NaN | NaN | NaN | NaN | 308 | NaN | NaN | 480000 | NaN | NaN | NaN | 1 | none | none | none | none | none | none | none | none | none | none | none | none | none | none | none | none | none | none | none | none | none | 1 | 330.6611 | 2.011866e-09 | none | none | none | none | none | none | none | none | none | none | none | none | none | none | none | permeability | fig S5e | BACHMAN et al 2016 | https://doi.org/10.1038/nmat4621
MMM | 25wt_Ni2(dobdc) | NaN | flat | MOF/PI | 25 | 40 | 70 | NaN | NaN | NaN | NaN | NaN | NaN | NaN | NaN | 308 | NaN | NaN | 990000 | NaN | NaN | NaN | 1 | none | none | none | none | none | none | none | none | none | none | none | none | none | none | none | none | none | none | none | none | none | 1 | 285.4523 | 1.736798e-09 | none | none | none | none | none | none | none | none | none | none | none | none | none | none | none | permeability | fig S5e | BACHMAN et al 2016 | https://doi.org/10.1038/nmat4621
MMM | 25wt_Ni2(dobdc) | NaN | flat | MOF/PI | 25 | 40 | 70 | NaN | NaN | NaN | NaN | NaN | NaN | NaN | NaN | 308 | NaN | NaN | 1470000 | NaN | NaN | NaN | 1 | none | none | none | none | none | none | none | none | none | none | none | none | none | none | none | none | none | none | none | none | none | 1 | 257.8585 | 1.568908e-09 | none | none | none | none | none | none | none | none | none | none | none | none | none | none | none | permeability | fig S5e | BACHMAN et al 2016 | https://doi.org/10.1038/nmat4621
MMM | 25wt_Ni2(dobdc) | NaN | flat | MOF/PI | 25 | 40 | 70 | NaN | NaN | NaN | NaN | NaN | NaN | NaN | NaN | 308 | NaN | NaN | 1980000 | NaN | NaN | NaN | 1 | none | none | none | none | none | none | none | none | none | none | none | none | none | none | none | none | none | none | none | none | none | 1 | 229.6355 | 1.397189e-09 | none | none | none | none | none | none | none | none | none | none | none | none | none | none | none | permeability | fig S5e | BACHMAN et al 2016 | https://doi.org/10.1038/nmat4621
MMM | 25wt_Ni2(dobdc) | NaN | flat | MOF/PI | 25 | 40 | 70 | NaN | NaN | NaN | NaN | NaN | NaN | NaN | NaN | 308 | NaN | NaN | 2460000 | NaN | NaN | NaN | 1 | none | none | none | none | none | none | none | none | none | none | none | none | none | none | none | none | none | none | none | none | none | 1 | 206.7086 | 1.257692e-09 | none | none | none | none | none | none | none | none | none | none | none | none | none | none | none | permeability | fig S5e | BACHMAN et al 2016 | https://doi.org/10.1038/nmat4621
MMM | 25wt_Ni2(dobdc) | NaN | flat | MOF/PI | 25 | 40 | 70 | NaN | NaN | NaN | NaN | NaN | NaN | NaN | NaN | 308 | NaN | NaN | 2950000 | NaN | NaN | NaN | 1 | none | none | none | none | none | none | none | none | none | none | none | none | none | none | none | none | none | none | none | none | none | 1 | 190.22 | 1.15737e-09 | none | none | none | none | none | none | none | none | none | none | none | none | none | none | none | permeability | fig S5e | BACHMAN et al 2016 | https://doi.org/10.1038/nmat4621
MMM | 25wt_Ni2(dobdc) | NaN | flat | MOF/PI | 25 | 40 | 70 | NaN | NaN | NaN | NaN | NaN | NaN | NaN | NaN | 308 | NaN | NaN | 3470000 | NaN | NaN | NaN | 1 | none | none | none | none | none | none | none | none | none | none | none | none | none | none | none | none | none | none | none | none | none | 1 | 177.8857 | 1.082323e-09 | none | none | none | none | none | none | none | none | none | none | none | none | none | none | none | permeability | fig S5e | BACHMAN et al 2016 | https://doi.org/10.1038/nmat4621
MMM | 25wt_Ni2(dobdc) | NaN | flat | MOF/PI | 25 | 40 | 70 | NaN | NaN | NaN | NaN | NaN | NaN | NaN | NaN | 308 | NaN | NaN | 3950000 | NaN | NaN | NaN | 1 | none | none | none | none | none | none | none | none | none | none | none | none | none | none | none | none | none | none | none | none | none | 1 | 169.5289 | 1.031477e-09 | none | none | none | none | none | none | none | none | none | none | none | none | none | none | none | permeability | fig S5e | BACHMAN et al 2016 | https://doi.org/10.1038/nmat4621
MMM | 25wt_Ni2(dobdc) | NaN | flat | MOF/PI | 25 | 40 | 70 | NaN | NaN | NaN | NaN | NaN | NaN | NaN | NaN | 308 | NaN | NaN | 4440000 | NaN | NaN | NaN | 1 | none | none | none | none | none | none | none | none | none | none | none | none | none | none | none | none | none | none | none | none | none | 1 | 162.1101 | 9.863384e-10 | none | none | none | none | none | none | none | none | none | none | none | none | none | none | none | permeability | fig S5e | BACHMAN et al 2016 | https://doi.org/10.1038/nmat4621
MMM | 25wt_Ni2(dobdc) | NaN | flat | MOF/PI | 25 | 40 | 70 | NaN | NaN | NaN | NaN | NaN | NaN | NaN | NaN | 308 | NaN | NaN | 4930000 | NaN | NaN | NaN | 1 | none | none | none | none | none | none | none | none | none | none | none | none | none | none | none | none | none | none | none | none | none | 1 | 154.6641 | 9.410341e-10 | none | none | none | none | none | none | none | none | none | none | none | none | none | none | none | permeability | fig S5e | BACHMAN et al 2016 | https://doi.org/10.1038/nmat4621
MMM | 25wt_Ni2(dobdc) | NaN | flat | MOF/PI | 25 | 40 | 70 | NaN | NaN | NaN | NaN | NaN | NaN | NaN | NaN | 308 | NaN | NaN | 5430000 | NaN | NaN | NaN | 1 | none | none | none | none | none | none | none | none | none | none | none | none | none | none | none | none | none | none | none | none | none | 1 | 148.3325 | 9.025103e-10 | none | none | none | none | none | none | none | none | none | none | none | none | none | none | none | permeability | fig S5e | BACHMAN et al 2016 | https://doi.org/10.1038/nmat4621
MMM | 25wt_Ni2(dobdc) | NaN | flat | MOF/PI | 25 | 40 | 70 | NaN | NaN | NaN | NaN | NaN | NaN | NaN | NaN | 308 | NaN | NaN | 5920000 | NaN | NaN | NaN | 1 | none | none | none | none | none | none | none | none | none | none | none | none | none | none | none | none | none | none | none | none | none | 1 | 143.1003 | 8.706757e-10 | none | none | none | none | none | none | none | none | none | none | none | none | none | none | none | permeability | fig S5e | BACHMAN et al 2016 | https://doi.org/10.1038/nmat4621
MMM | 25wt_Ni2(dobdc) | NaN | flat | MOF/PI | 25 | 40 | 70 | NaN | NaN | NaN | NaN | NaN | NaN | NaN | NaN | 308 | NaN | NaN | 6120000 | NaN | NaN | NaN | 1 | none | none | none | none | none | none | none | none | none | none | none | none | none | none | none | none | none | none | none | none | none | 1 | 140.2362 | 8.532496e-10 | none | none | none | none | none | none | none | none | none | none | none | none | none | none | none | permeability | fig S5e | BACHMAN et al 2016 | https://doi.org/10.1038/nmat4621
polymer | Pebax-1657 | NaN | NaN | rubbery | 0 | NaN | NaN | NaN | NaN | NaN | NaN | NaN | NaN | NaN | 56.71 | RT | 1000000 | 100000 | 900000 | NaN | NaN | NaN | NaN | none | none | none | none | none | none | 0.048 | 80.13082 | NaN | none | none | none | none | none | none | none | none | none | none | none | none | 0.952 | 1.7231 | NaN | none | none | none | none | none | none | none | none | none | none | none | none | none | none | none | permeability | fig 6 | GAMALI PA et al 2017 | http://dx.doi.org/10.1016/j.cjche.2017.04.002
polymer | Pebax-1657 | NaN | NaN | rubbery | 0 | NaN | NaN | NaN | NaN | NaN | NaN | NaN | NaN | NaN | 56.71 | RT | 1500000 | 100000 | 1400000 | NaN | NaN | NaN | NaN | none | none | none | none | none | none | 0.048 | 93.00774 | NaN | none | none | none | none | none | none | none | none | none | none | none | none | 0.952 | 1.8921 | NaN | none | none | none | none | none | none | none | none | none | none | none | none | none | none | none | permeability | fig 6 | GAMALI PA et al 2017 | http://dx.doi.org/10.1016/j.cjche.2017.04.002
polymer | Pebax-1657 | NaN | NaN | rubbery | 0 | NaN | NaN | NaN | NaN | NaN | NaN | NaN | NaN | NaN | 56.71 | RT | 2000000 | 100000 | 1900000 | NaN | NaN | NaN | NaN | none | none | none | none | none | none | 0.048 | 100.2436 | NaN | none | none | none | none | none | none | none | none | none | none | none | none | 0.952 | 2.0611 | NaN | none | none | none | none | none | none | none | none | none | none | none | none | none | none | none | permeability | fig 6 | GAMALI PA et al 2017 | http://dx.doi.org/10.1016/j.cjche.2017.04.002
polymer | Pebax-1657 | NaN | NaN | rubbery | 0 | NaN | NaN | NaN | NaN | NaN | NaN | NaN | NaN | NaN | 56.71 | RT | 2500000 | 100000 | 2400000 | NaN | NaN | NaN | NaN | none | none | none | none | none | none | 0.048 | 132.323 | NaN | none | none | none | none | none | none | none | none | none | none | none | none | 0.952 | 2.2301 | NaN | none | none | none | none | none | none | none | none | none | none | none | none | none | none | none | permeability | fig 6 | GAMALI PA et al 2017 | http://dx.doi.org/10.1016/j.cjche.2017.04.002
polymer | Pebax-1657 | NaN | NaN | rubbery | 0 | NaN | NaN | NaN | NaN | NaN | NaN | NaN | NaN | NaN | 56.71 | RT | 3000000 | 100000 | 2900000 | NaN | NaN | NaN | NaN | none | none | none | none | none | none | 0.048 | 144.171 | NaN | none | none | none | none | none | none | none | none | none | none | none | none | 0.952 | 2.3991 | NaN | none | none | none | none | none | none | none | none | none | none | none | none | none | none | none | permeability | fig 6 | GAMALI PA et al 2017 | http://dx.doi.org/10.1016/j.cjche.2017.04.002
polymer | Pebax-1657 | NaN | NaN | rubbery | 0 | NaN | NaN | NaN | NaN | NaN | NaN | NaN | NaN | NaN | 56.71 | RT | 3500000 | 100000 | 3400000 | NaN | NaN | NaN | NaN | none | none | none | none | none | none | 0.048 | 162.0208 | NaN | none | none | none | none | none | none | none | none | none | none | none | none | 0.952 | 2.5681 | NaN | none | none | none | none | none | none | none | none | none | none | none | none | none | none | none | permeability | fig 6 | GAMALI PA et al 2017 | http://dx.doi.org/10.1016/j.cjche.2017.04.002
MMM | PEBAX/4.6 wt% FS | NaN | NaN | Silica/PEBAX | 4.6 | NaN | NaN | NaN | NaN | NaN | NaN | NaN | NaN | NaN | 56.71 | RT | 1000000 | 100000 | 900000 | NaN | NaN | NaN | NaN | none | none | none | none | none | none | 0.048 | 131.3188 | NaN | none | none | none | none | none | none | none | none | none | none | none | none | 0.952 | 2.7235 | NaN | none | none | none | none | none | none | none | none | none | none | none | none | none | none | none | permeability | fig 8 | GAMALI PA et al 2017 | http://dx.doi.org/10.1016/j.cjche.2017.04.002
MMM | PEBAX/4.6 wt% FS | NaN | NaN | Silica/PEBAX | 4.6 | NaN | NaN | NaN | NaN | NaN | NaN | NaN | NaN | NaN | 56.71 | RT | 1500000 | 100000 | 1400000 | NaN | NaN | NaN | NaN | none | none | none | none | none | none | 0.048 | 137.6122 | NaN | none | none | none | none | none | none | none | none | none | none | none | none | 0.952 | 2.7685 | NaN | none | none | none | none | none | none | none | none | none | none | none | none | none | none | none | permeability | fig 8 | GAMALI PA et al 2017 | http://dx.doi.org/10.1016/j.cjche.2017.04.002
MMM | PEBAX/4.6 wt% FS | NaN | NaN | Silica/PEBAX | 4.6 | NaN | NaN | NaN | NaN | NaN | NaN | NaN | NaN | NaN | 56.71 | RT | 2000000 | 100000 | 1900000 | NaN | NaN | NaN | NaN | none | none | none | none | none | none | 0.048 | 175.7893 | NaN | none | none | none | none | none | none | none | none | none | none | none | none | 0.952 | 2.8135 | NaN | none | none | none | none | none | none | none | none | none | none | none | none | none | none | none | permeability | fig 8 | GAMALI PA et al 2017 | http://dx.doi.org/10.1016/j.cjche.2017.04.002
MMM | PEBAX/4.6 wt% FS | NaN | NaN | Silica/PEBAX | 4.6 | NaN | NaN | NaN | NaN | NaN | NaN | NaN | NaN | NaN | 56.71 | RT | 2500000 | 100000 | 2400000 | NaN | NaN | NaN | NaN | none | none | none | none | none | none | 0.048 | 180.1664 | NaN | none | none | none | none | none | none | none | none | none | none | none | none | 0.952 | 2.8585 | NaN | none | none | none | none | none | none | none | none | none | none | none | none | none | none | none | permeability | fig 8 | GAMALI PA et al 2017 | http://dx.doi.org/10.1016/j.cjche.2017.04.002
MMM | PEBAX/4.6 wt% FS | NaN | NaN | Silica/PEBAX | 4.6 | NaN | NaN | NaN | NaN | NaN | NaN | NaN | NaN | NaN | 56.71 | RT | 3000000 | 100000 | 2900000 | NaN | NaN | NaN | NaN | none | none | none | none | none | none | 0.048 | 212.3879 | NaN | none | none | none | none | none | none | none | none | none | none | none | none | 0.952 | 2.9035 | NaN | none | none | none | none | none | none | none | none | none | none | none | none | none | none | none | permeability | fig 8 | GAMALI PA et al 2017 | http://dx.doi.org/10.1016/j.cjche.2017.04.002
MMM | PEBAX/4.6 wt% FS | NaN | NaN | Silica/PEBAX | 4.6 | NaN | NaN | NaN | NaN | NaN | NaN | NaN | NaN | NaN | 56.71 | RT | 3500000 | 100000 | 3400000 | NaN | NaN | NaN | NaN | none | none | none | none | none | none | 0.048 | 218.9991 | NaN | none | none | none | none | none | none | none | none | none | none | none | none | 0.952 | 2.9485 | NaN | none | none | none | none | none | none | none | none | none | none | none | none | none | none | none | permeability | fig 8 | GAMALI PA et al 2017 | http://dx.doi.org/10.1016/j.cjche.2017.04.002
polymer | Pebax-1657 | NaN | flat | rubbery | 0 | NaN | NaN | NaN | NaN | NaN | NaN | NaN | NaN | NaN | NaN | RT | 500000 | 100000 | 400000 | NaN | NaN | NaN | NaN | none | none | none | none | none | none | 1 | 57.3 | NaN | none | none | none | none | none | none | none | none | none | none | none | none | none | none | none | none | none | none | none | none | none | none | none | none | none | none | none | none | none | none | permeability | table 3 | EBADI R et al 2021 | https://doi.org/10.1016/j.jngse.2021.103947
MMM | Pebax-1657/Si-CHA 5% | NaN | flat | zeolite/PEBAX | 5 | 54.45 | 54.52 | NaN | NaN | NaN | NaN | NaN | NaN | NaN | NaN | RT | 500000 | 100000 | 400000 | NaN | NaN | NaN | NaN | none | none | none | none | none | none | 1 | 88.09 | 5.410386e-10 | none | none | none | none | none | none | none | none | none | none | none | none | none | none | none | none | none | none | none | none | none | none | none | none | none | none | none | none | none | none | permeability | table 3 | EBADI R et al 2021 | https://doi.org/10.1016/j.jngse.2021.103947
MMM | Pebax-1657/Si-CHA 10% | NaN | flat | zeolite/PEBAX | 10 | 35.93 | 35.93 | NaN | NaN | NaN | NaN | NaN | NaN | NaN | NaN | RT | 500000 | 100000 | 400000 | NaN | NaN | NaN | NaN | none | none | none | none | none | none | 1 | 116.11 | 1.081412e-09 | none | none | none | none | none | none | none | none | none | none | none | none | none | none | none | none | none | none | none | none | none | none | none | none | none | none | none | none | none | none | permeability | table 3 | EBADI R et al 2021 | https://doi.org/10.1016/j.jngse.2021.103947
MMM | Pebax-1657/Si-CHA 15% | NaN | flat | zeolite/PEBAX | 15 | 45.37 | 45.6 | NaN | NaN | NaN | NaN | NaN | NaN | NaN | NaN | RT | 500000 | 100000 | 400000 | NaN | NaN | NaN | NaN | none | none | none | none | none | none | 1 | 124.19 | 9.136861e-10 | none | none | none | none | none | none | none | none | none | none | none | none | none | none | none | none | none | none | none | none | none | none | none | none | none | none | none | none | none | none | permeability | table 3 | EBADI R et al 2021 | https://doi.org/10.1016/j.jngse.2021.103947
polymer | Pebax-1657 | NaN | flat | rubbery | 0 | NaN | NaN | NaN | NaN | NaN | NaN | NaN | NaN | NaN | NaN | RT | 500000 | 100000 | 400000 | NaN | NaN | NaN | NaN | none | none | none | none | none | none | none | none | none | none | none | none | none | none | none | none | none | none | none | none | none | 1 | 4.213235 | NaN | none | none | none | none | none | none | none | none | none | none | none | none | none | none | none | permeability | table 3 | EBADI R et al 2021 | https://doi.org/10.1016/j.jngse.2021.103947
MMM | Pebax-1657/Si-CHA 5% | NaN | flat | zeolite/PEBAX | 5 | 54.45 | 54.52 | NaN | NaN | NaN | NaN | NaN | NaN | NaN | NaN | RT | 500000 | 100000 | 400000 | NaN | NaN | NaN | NaN | none | none | none | none | none | none | none | none | none | none | none | none | none | none | none | none | none | none | none | none | none | 1 | 4.573728 | 2.809131e-11 | none | none | none | none | none | none | none | none | none | none | none | none | none | none | none | permeability | table 3 | EBADI R et al 2021 | https://doi.org/10.1016/j.jngse.2021.103947
MMM | Pebax-1657/Si-CHA 10% | NaN | flat | zeolite/PEBAX | 10 | 35.93 | 35.93 | NaN | NaN | NaN | NaN | NaN | NaN | NaN | NaN | RT | 500000 | 100000 | 400000 | NaN | NaN | NaN | NaN | none | none | none | none | none | none | none | none | none | none | none | none | none | none | none | none | none | none | none | none | none | 1 | 4.987543 | 4.645238e-11 | none | none | none | none | none | none | none | none | none | none | none | none | none | none | none | permeability | table 3 | EBADI R et al 2021 | https://doi.org/10.1016/j.jngse.2021.103947
MMM | Pebax-1657/Si-CHA 15% | NaN | flat | zeolite/PEBAX | 15 | 45.37 | 45.6 | NaN | NaN | NaN | NaN | NaN | NaN | NaN | NaN | RT | 500000 | 100000 | 400000 | NaN | NaN | NaN | NaN | none | none | none | none | none | none | none | none | none | none | none | none | none | none | none | none | none | none | none | none | none | 1 | 9.337594 | 6.86982e-11 | none | none | none | none | none | none | none | none | none | none | none | none | none | none | none | permeability | table 3 | EBADI R et al 2021 | https://doi.org/10.1016/j.jngse.2021.103947
polymer | Pebax-1657 | NaN | flat | rubbery | 0 | NaN | NaN | NaN | NaN | NaN | NaN | NaN | NaN | NaN | NaN | RT | 300000 | 100000 | 200000 | NaN | NaN | NaN | NaN | none | none | none | none | none | none | 1 | 45.82106 | NaN | none | none | none | none | none | none | none | none | none | none | none | none | none | none | none | none | none | none | none | none | none | none | none | none | none | none | none | none | none | none | permeability | fig 13a | EBADI R et al 2021 | https://doi.org/10.1016/j.jngse.2021.103947
MMM | Pebax-1657/Si-CHA 5% | NaN | flat | zeolite/PEBAX | 5 | 54.45 | 54.52 | NaN | NaN | NaN | NaN | NaN | NaN | NaN | NaN | RT | 300000 | 100000 | 200000 | NaN | NaN | NaN | NaN | none | none | none | none | none | none | 1 | 53.11438 | 3.262224e-10 | none | none | none | none | none | none | none | none | none | none | none | none | none | none | none | none | none | none | none | none | none | none | none | none | none | none | none | none | none | none | permeability | fig 13a | EBADI R et al 2021 | https://doi.org/10.1016/j.jngse.2021.103947
MMM | Pebax-1657/Si-CHA 10% | NaN | flat | zeolite/PEBAX | 10 | 35.93 | 35.93 | NaN | NaN | NaN | NaN | NaN | NaN | NaN | NaN | RT | 300000 | 100000 | 200000 | NaN | NaN | NaN | NaN | none | none | none | none | none | none | 1 | 71.66478 | 6.674629e-10 | none | none | none | none | none | none | none | none | none | none | none | none | none | none | none | none | none | none | none | none | none | none | none | none | none | none | none | none | none | none | permeability | fig 13a | EBADI R et al 2021 | https://doi.org/10.1016/j.jngse.2021.103947
MMM | Pebax-1657/Si-CHA 15% | NaN | flat | zeolite/PEBAX | 15 | 45.37 | 45.6 | NaN | NaN | NaN | NaN | NaN | NaN | NaN | NaN | RT | 300000 | 100000 | 200000 | NaN | NaN | NaN | NaN | none | none | none | none | none | none | 1 | 75.94564 | 5.587445e-10 | none | none | none | none | none | none | none | none | none | none | none | none | none | none | none | none | none | none | none | none | none | none | none | none | none | none | none | none | none | none | permeability | fig 13a | EBADI R et al 2021 | https://doi.org/10.1016/j.jngse.2021.103947
polymer | Pebax-1657 | NaN | flat | rubbery | 0 | NaN | NaN | NaN | NaN | NaN | NaN | NaN | NaN | NaN | NaN | RT | 300000 | 100000 | 200000 | NaN | NaN | NaN | NaN | none | none | none | none | none | none | none | none | none | none | none | none | none | none | none | none | none | none | none | none | none | 1 | 3.802469 | NaN | none | none | none | none | none | none | none | none | none | none | none | none | none | none | none | permeability | fig 13a | EBADI R et al 2021 | https://doi.org/10.1016/j.jngse.2021.103947
MMM | Pebax-1657/Si-CHA 5% | NaN | flat | zeolite/PEBAX | 5 | 54.45 | 54.52 | NaN | NaN | NaN | NaN | NaN | NaN | NaN | NaN | RT | 300000 | 100000 | 200000 | NaN | NaN | NaN | NaN | none | none | none | none | none | none | none | none | none | none | none | none | none | none | none | none | none | none | none | none | none | 1 | 4.071829 | 2.50087e-11 | none | none | none | none | none | none | none | none | none | none | none | none | none | none | none | permeability | fig 13a | EBADI R et al 2021 | https://doi.org/10.1016/j.jngse.2021.103947
MMM | Pebax-1657/Si-CHA 10% | NaN | flat | zeolite/PEBAX | 10 | 35.93 | 35.93 | NaN | NaN | NaN | NaN | NaN | NaN | NaN | NaN | RT | 300000 | 100000 | 200000 | NaN | NaN | NaN | NaN | none | none | none | none | none | none | none | none | none | none | none | none | none | none | none | none | none | none | none | none | none | 1 | 6.998878 | 6.518531e-11 | none | none | none | none | none | none | none | none | none | none | none | none | none | none | none | permeability | fig 13a | EBADI R et al 2021 | https://doi.org/10.1016/j.jngse.2021.103947
MMM | Pebax-1657/Si-CHA 15% | NaN | flat | zeolite/PEBAX | 15 | 45.37 | 45.6 | NaN | NaN | NaN | NaN | NaN | NaN | NaN | NaN | RT | 300000 | 100000 | 200000 | NaN | NaN | NaN | NaN | none | none | none | none | none | none | none | none | none | none | none | none | none | none | none | none | none | none | none | none | none | 1 | 8.938272 | 6.576032e-11 | none | none | none | none | none | none | none | none | none | none | none | none | none | none | none | permeability | fig 13a | EBADI R et al 2021 | https://doi.org/10.1016/j.jngse.2021.103947
polymer | Pebax-1657 | NaN | flat | rubbery | 0 | NaN | NaN | NaN | NaN | NaN | NaN | NaN | NaN | NaN | NaN | RT | 700000 | 100000 | 600000 | NaN | NaN | NaN | NaN | none | none | none | none | none | none | 1 | 80.70215 | NaN | none | none | none | none | none | none | none | none | none | none | none | none | none | none | none | none | none | none | none | none | none | none | none | none | none | none | none | none | none | none | permeability | fig 13a | EBADI R et al 2021 | https://doi.org/10.1016/j.jngse.2021.103947
MMM | Pebax-1657/Si-CHA 5% | NaN | flat | zeolite/PEBAX | 5 | 54.45 | 54.52 | NaN | NaN | NaN | NaN | NaN | NaN | NaN | NaN | RT | 700000 | 100000 | 600000 | NaN | NaN | NaN | NaN | none | none | none | none | none | none | 1 | 97.50849 | 5.988859e-10 | none | none | none | none | none | none | none | none | none | none | none | none | none | none | none | none | none | none | none | none | none | none | none | none | none | none | none | none | none | none | permeability | fig 13a | EBADI R et al 2021 | https://doi.org/10.1016/j.jngse.2021.103947
MMM | Pebax-1657/Si-CHA 10% | NaN | flat | zeolite/PEBAX | 10 | 35.93 | 35.93 | NaN | NaN | NaN | NaN | NaN | NaN | NaN | NaN | RT | 700000 | 100000 | 600000 | NaN | NaN | NaN | NaN | none | none | none | none | none | none | 1 | 129.3771 | 1.204977e-09 | none | none | none | none | none | none | none | none | none | none | none | none | none | none | none | none | none | none | none | none | none | none | none | none | none | none | none | none | none | none | permeability | fig 13a | EBADI R et al 2021 | https://doi.org/10.1016/j.jngse.2021.103947
MMM | Pebax-1657/Si-CHA 15% | NaN | flat | zeolite/PEBAX | 15 | 45.37 | 45.6 | NaN | NaN | NaN | NaN | NaN | NaN | NaN | NaN | RT | 700000 | 100000 | 600000 | NaN | NaN | NaN | NaN | none | none | none | none | none | none | 1 | 138.4145 | 1.018338e-09 | none | none | none | none | none | none | none | none | none | none | none | none | none | none | none | none | none | none | none | none | none | none | none | none | none | none | none | none | none | none | permeability | fig 13a | EBADI R et al 2021 | https://doi.org/10.1016/j.jngse.2021.103947
polymer | Pebax-1657 | NaN | flat | rubbery | 0 | NaN | NaN | NaN | NaN | NaN | NaN | NaN | NaN | NaN | NaN | RT | 700000 | 100000 | 600000 | NaN | NaN | NaN | NaN | none | none | none | none | none | none | none | none | none | none | none | none | none | none | none | none | none | none | none | none | none | 1 | 4.26936 | NaN | none | none | none | none | none | none | none | none | none | none | none | none | none | none | none | permeability | fig 13a | EBADI R et al 2021 | https://doi.org/10.1016/j.jngse.2021.103947
MMM | Pebax-1657/Si-CHA 5% | NaN | flat | zeolite/PEBAX | 5 | 54.45 | 54.52 | NaN | NaN | NaN | NaN | NaN | NaN | NaN | NaN | RT | 700000 | 100000 | 600000 | NaN | NaN | NaN | NaN | none | none | none | none | none | none | none | none | none | none | none | none | none | none | none | none | none | none | none | none | none | 1 | 6.262626 | 3.846433e-11 | none | none | none | none | none | none | none | none | none | none | none | none | none | none | none | permeability | fig 13a | EBADI R et al 2021 | https://doi.org/10.1016/j.jngse.2021.103947
MMM | Pebax-1657/Si-CHA 10% | NaN | flat | zeolite/PEBAX | 10 | 35.93 | 35.93 | NaN | NaN | NaN | NaN | NaN | NaN | NaN | NaN | RT | 700000 | 100000 | 600000 | NaN | NaN | NaN | NaN | none | none | none | none | none | none | none | none | none | none | none | none | none | none | none | none | none | none | none | none | none | 1 | 6.244669 | 5.816085e-11 | none | none | none | none | none | none | none | none | none | none | none | none | none | none | none | permeability | fig 13a | EBADI R et al 2021 | https://doi.org/10.1016/j.jngse.2021.103947
MMM | Pebax-1657/Si-CHA 15% | NaN | flat | zeolite/PEBAX | 15 | 45.37 | 45.6 | NaN | NaN | NaN | NaN | NaN | NaN | NaN | NaN | RT | 700000 | 100000 | 600000 | NaN | NaN | NaN | NaN | none | none | none | none | none | none | none | none | none | none | none | none | none | none | none | none | none | none | none | none | none | 1 | 10.01571 | 7.368723e-11 | none | none | none | none | none | none | none | none | none | none | none | none | none | none | none | permeability | fig 13a | EBADI R et al 2021 | https://doi.org/10.1016/j.jngse.2021.103947
MMM | Pebax-1657/Si-CHA 10% | NaN | flat | zeolite/PEBAX | 10 | NaN | NaN | NaN | NaN | NaN | NaN | NaN | NaN | NaN | NaN | RT | 500000 | NaN | NaN | NaN | NaN | NaN | NaN | none | none | none | none | none | none | 0.3 | 73.3 | NaN | none | none | none | none | none | none | none | none | none | none | none | none | 0.7 | 3.639523 | NaN | none | none | none | none | none | none | none | none | none | none | none | none | none | none | none | permeability | table 6 | EBADI R et al 2021 | https://doi.org/10.1016/j.jngse.2021.103947
MMM | Pebax-1657/Si-CHA 10% | NaN | flat | zeolite/PEBAX | 10 | NaN | NaN | NaN | NaN | NaN | NaN | NaN | NaN | NaN | NaN | RT | 500000 | NaN | NaN | NaN | NaN | NaN | NaN | none | none | none | none | none | none | 0.7 | 100.35 | NaN | none | none | none | none | none | none | none | none | none | none | none | none | 0.3 | 7.122072 | NaN | none | none | none | none | none | none | none | none | none | none | none | none | none | none | none | permeability | table 6 | EBADI R et al 2021 | https://doi.org/10.1016/j.jngse.2021.103947
polymer | Pebax-1657 | NaN | flat | rubbery | 0 | NaN | NaN | NaN | NaN | NaN | NaN | NaN | NaN | NaN | NaN | RT | 200000 | NaN | NaN | NaN | NaN | NaN | NaN | none | none | none | none | none | none | 0.1 | 250 | NaN | none | none | none | none | none | none | none | none | none | none | none | none | 0.9 | 8.333333 | NaN | none | none | none | none | none | none | none | none | none | none | none | none | none | none | none | permeability | table 6 | EBADI R et al 2021 / LIU Y et al 2017 | https://doi.org/10.1016/j.jngse.2021.103947
MMM | Pebax-1657/PDA | NaN | flat | polymer/polymer | 5 | NaN | NaN | NaN | NaN | NaN | NaN | NaN | NaN | NaN | NaN | RT | 200000 | NaN | NaN | NaN | NaN | NaN | NaN | none | none | none | none | none | none | 0.1 | 400 | NaN | none | none | none | none | none | none | none | none | none | none | none | none | 0.9 | 8.333333 | NaN | none | none | none | none | none | none | none | none | none | none | none | none | none | none | none | permeability | table 6 | EBADI R et al 2021 / LIU Y et al 2017 | https://doi.org/10.1016/j.jngse.2021.103947
polymer | Pebax-1657 | NaN | flat | rubbery | 0 | NaN | NaN | NaN | NaN | NaN | NaN | NaN | NaN | NaN | NaN | RT | 200000 | NaN | NaN | NaN | NaN | NaN | NaN | none | none | none | none | none | none | 0.2 | 160 | NaN | none | none | none | none | none | none | none | none | none | none | none | none | 0.8 | 40 | NaN | none | none | none | none | none | none | none | none | none | none | none | none | none | none | none | permeability | table 6 | EBADI R et al 2021 / JOMEKIAN A et al 2017 | https://doi.org/10.1016/j.jngse.2021.103947
MMM | Pebax-1657/ZIF-8 | NaN | flat | zeolite/polymer | 8 | NaN | NaN | NaN | NaN | NaN | NaN | NaN | NaN | NaN | NaN | RT | 200000 | NaN | NaN | NaN | NaN | NaN | NaN | none | none | none | none | none | none | 0.2 | 260 | NaN | none | none | none | none | none | none | none | none | none | none | none | none | 0.8 | 21.66667 | NaN | none | none | none | none | none | none | none | none | none | none | none | none | none | none | none | permeability | table 6 | EBADI R et al 2021 / JOMEKIAN A et al 2017 | https://doi.org/10.1016/j.jngse.2021.103947
polymer | Pebax-1657 | NaN | flat | rubbery | 0 | NaN | NaN | NaN | NaN | NaN | NaN | NaN | NaN | NaN | NaN | RT | 600000 | NaN | NaN | NaN | NaN | NaN | NaN | none | none | none | none | none | none | 0.5 | 14 | NaN | none | none | none | none | none | none | none | none | none | none | none | none | 0.5 | 0.7102993 | NaN | none | none | none | none | none | none | none | none | none | none | none | none | none | none | none | permeability | table 6 | EBADI R et al 2021 / MOUSAVINEJAD A et al 2020 | https://doi.org/10.1016/j.jngse.2021.103947
MMM | Pebax-1657/MOF-Ni | NaN | flat | MOF/PEBAX | 5 | NaN | NaN | NaN | NaN | NaN | NaN | NaN | NaN | NaN | NaN | RT | 600000 | NaN | NaN | NaN | NaN | NaN | NaN | none | none | none | none | none | none | 0.5 | 18.69 | NaN | none | none | none | none | none | none | none | none | none | none | none | none | 0.5 | 0.3240291 | NaN | none | none | none | none | none | none | none | none | none | none | none | none | none | none | none | permeability | table 6 | EBADI R et al 2021 / MOUSAVINEJAD A et al 2020 | https://doi.org/10.1016/j.jngse.2021.103947
MMM | RS1 | NaN | flat | CNT/CA | 0.5 | 20 | 20 | NaN | NaN | NaN | NaN | NaN | NaN | NaN | 5.2 | 301 | 233000 | 100000 | 133000 | 100 | He | 30 | NaN | none | none | none | none | none | none | 0.1 | 7.55040907 | 1.263337e-10 | none | none | none | none | none | none | none | none | none | none | none | none | 0.9 | 0.279618997 | 4.678593e-12 | none | none | none | none | none | none | none | none | none | none | none | none | none | none | none | permeability | fig 15 | ESSER T et al 2021 | https://doi.org/10.3390/nano11020280
MMM | RS2 | NaN | flat | CNT/CA | 2 | 20 | 20 | NaN | NaN | NaN | NaN | NaN | NaN | NaN | 5.2 | 301 | 233000 | 100000 | 133000 | 100 | He | 30 | NaN | none | none | none | none | none | none | 0.1 | 5.390147798 | 9.01881e-11 | none | none | none | none | none | none | none | none | none | none | none | none | 0.9 | 0.190971191 | 3.195335e-12 | none | none | none | none | none | none | none | none | none | none | none | none | none | none | none | permeability | fig 15 | ESSER T et al 2021 | https://doi.org/10.3390/nano11020280
MMM | RS3 | NaN | flat | CNT/CA | 0.5 | 20 | 20 | NaN | NaN | NaN | NaN | NaN | NaN | NaN | 5.2 | 301 | 233000 | 100000 | 133000 | 100 | He | 30 | NaN | none | none | none | none | none | none | 0.1 | 10.48622631 | 1.754558e-10 | none | none | none | none | none | none | none | none | none | none | none | none | 0.9 | 0.622477011 | 1.04153e-11 | none | none | none | none | none | none | none | none | none | none | none | none | none | none | none | permeability | fig 15 | ESSER T et al 2021 | https://doi.org/10.3390/nano11020280
MMM | RS4 | NaN | flat | CNT/CA | 2 | 20 | 20 | NaN | NaN | NaN | NaN | NaN | NaN | NaN | 5.2 | 301 | 233000 | 100000 | 133000 | 100 | He | 30 | NaN | none | none | none | none | none | none | 0.1 | 7.896445584 | 1.321235e-10 | none | none | none | none | none | none | none | none | none | none | none | none | 0.9 | 0.667784813 | 1.117339e-11 | none | none | none | none | none | none | none | none | none | none | none | none | none | none | none | permeability | fig 15 | ESSER T et al 2021 | https://doi.org/10.3390/nano11020280
MMM | USS1 | NaN | flat | CNT/CA | 0.5 | 20 | 20 | NaN | NaN | NaN | NaN | NaN | NaN | NaN | 5.2 | 301 | 233000 | 100000 | 133000 | 100 | He | 30 | NaN | none | none | none | none | none | none | 0.1 | 10.17798956 | 1.702984e-10 | none | none | none | none | none | none | none | none | none | none | none | none | 0.9 | 0.39982494 | 6.689882e-12 | none | none | none | none | none | none | none | none | none | none | none | none | none | none | none | permeability | fig 15 | ESSER T et al 2021 | https://doi.org/10.3390/nano11020280
MMM | USS2 | NaN | flat | CNT/CA | 0.5 | 20 | 20 | NaN | NaN | NaN | NaN | NaN | NaN | NaN | 5.2 | 301 | 233000 | 100000 | 133000 | 100 | He | 30 | NaN | none | none | none | none | none | none | 0.1 | 9.067104485 | 1.51711e-10 | none | none | none | none | none | none | none | none | none | none | none | none | 0.9 | 0.295555219 | 4.945238e-12 | none | none | none | none | none | none | none | none | none | none | none | none | none | none | none | permeability | fig 15 | ESSER T et al 2021 | https://doi.org/10.3390/nano11020280
MMM | USS3 | NaN | flat | CNT/CA | 2 | 20 | 20 | NaN | NaN | NaN | NaN | NaN | NaN | NaN | 5.2 | 301 | 233000 | 100000 | 133000 | 100 | He | 30 | NaN | none | none | none | none | none | none | 0.1 | 39.27893151 | 6.572162e-10 | none | none | none | none | none | none | none | none | none | none | none | none | 0.9 | 0.709399866 | 1.18697e-11 | none | none | none | none | none | none | none | none | none | none | none | none | none | none | none | permeability | fig 15 | ESSER T et al 2021 | https://doi.org/10.3390/nano11020280
MMM | USS5 | NaN | flat | CNT/CA | 2 | 20 | 20 | NaN | NaN | NaN | NaN | NaN | NaN | NaN | 5.2 | 301 | 233000 | 100000 | 133000 | 100 | He | 30 | NaN | none | none | none | none | none | none | 0.1 | 9.658654885 | 1.616089e-10 | none | none | none | none | none | none | none | none | none | none | none | none | 0.9 | 0.387688368 | 6.486813e-12 | none | none | none | none | none | none | none | none | none | none | none | none | none | none | none | permeability | fig 15 | ESSER T et al 2021 | https://doi.org/10.3390/nano11020280
MMM | USS6 | NaN | flat | CNT/CA | 0.5 | 20 | 20 | NaN | NaN | NaN | NaN | NaN | NaN | NaN | 5.2 | 301 | 233000 | 100000 | 133000 | 100 | He | 30 | NaN | none | none | none | none | none | none | 0.1 | 8.290548847 | 1.387177e-10 | none | none | none | none | none | none | none | none | none | none | none | none | 0.9 | 1.248599515 | 2.08916e-11 | none | none | none | none | none | none | none | none | none | none | none | none | none | none | none | permeability | fig 15 | ESSER T et al 2021 | https://doi.org/10.3390/nano11020280
polymer | CA | NaN | flat | glassy | 0 | 20 | 20 | NaN | NaN | NaN | NaN | NaN | NaN | NaN | 5.2 | 301 | 233000 | 100000 | 133000 | 100 | He | 30 | NaN | none | none | none | none | none | none | 0.1 | 4.063760491 | 6.799495e-11 | none | none | none | none | none | none | none | none | none | none | none | none | 0.9 | 0.165187348 | 2.763919e-12 | none | none | none | none | none | none | none | none | none | none | none | none | none | none | none | permeability | fig 15 | ESSER T et al 2021 | https://doi.org/10.3390/nano11020280
polymer | Matrimid5218 | NaN | flat | glassy | 0 | NaN | NaN | NaN | NaN | NaN | NaN | NaN | NaN | NaN | NaN | 298 | 1000000 | 0 | 1000000 | 1000 | Ar | NaN | NaN | none | none | none | none | none | none | 1 | 7.225352 | NaN | none | none | none | none | none | none | none | none | none | none | none | none | none | none | none | none | none | none | none | none | none | none | none | none | none | none | none | none | none | none | permeability | fig 9 | TARIQ AR et al 2020 | https://doi.org/10.1016/j.arabjc.2020.10.021
MMM | Matrimid5218/MOF | NaN | flat | MOF/glassy | 10 | NaN | NaN | NaN | NaN | NaN | NaN | NaN | NaN | NaN | NaN | 298 | 1000000 | 0 | 1000000 | 1000 | Ar | NaN | NaN | none | none | none | none | none | none | 1 | 13.1831 | NaN | none | none | none | none | none | none | none | none | none | none | none | none | none | none | none | none | none | none | none | none | none | none | none | none | none | none | none | none | none | none | permeability | fig 9 | TARIQ AR et al 2020 | https://doi.org/10.1016/j.arabjc.2020.10.021
MMM | Matrimid5218/MOF | NaN | flat | MOF/glassy | 20 | NaN | NaN | NaN | NaN | NaN | NaN | NaN | NaN | NaN | NaN | 298 | 1000000 | 0 | 1000000 | 1000 | Ar | NaN | NaN | none | none | none | none | none | none | 1 | 18.33803 | NaN | none | none | none | none | none | none | none | none | none | none | none | none | none | none | none | none | none | none | none | none | none | none | none | none | none | none | none | none | none | none | permeability | fig 9 | TARIQ AR et al 2020 | https://doi.org/10.1016/j.arabjc.2020.10.021
MMM | Matrimid5218/MOF | NaN | flat | MOF/glassy | 30 | NaN | NaN | NaN | NaN | NaN | NaN | NaN | NaN | NaN | NaN | 298 | 1000000 | 0 | 1000000 | 1000 | Ar | NaN | NaN | none | none | none | none | none | none | 1 | 25.85915 | NaN | none | none | none | none | none | none | none | none | none | none | none | none | none | none | none | none | none | none | none | none | none | none | none | none | none | none | none | none | none | none | permeability | fig 9 | TARIQ AR et al 2020 | https://doi.org/10.1016/j.arabjc.2020.10.021
polymer | Matrimid5218 | NaN | flat | glassy | 0 | NaN | NaN | NaN | NaN | NaN | NaN | NaN | NaN | NaN | NaN | 298 | 1000000 | 0 | 1000000 | 1000 | Ar | NaN | NaN | none | none | none | none | none | none | none | none | none | none | none | none | none | none | none | none | none | none | none | none | none | 1 | 0.199301 | NaN | none | none | none | none | none | none | none | none | none | none | none | none | none | none | none | permeability | fig 9 | TARIQ AR et al 2020 | https://doi.org/10.1016/j.arabjc.2020.10.021
MMM | Matrimid5218/MOF | NaN | flat | MOF/glassy | 10 | NaN | NaN | NaN | NaN | NaN | NaN | NaN | NaN | NaN | NaN | 298 | 1000000 | 0 | 1000000 | 1000 | Ar | NaN | NaN | none | none | none | none | none | none | none | none | none | none | none | none | none | none | none | none | none | none | none | none | none | 1 | 0.317073 | NaN | none | none | none | none | none | none | none | none | none | none | none | none | none | none | none | permeability | fig 9 | TARIQ AR et al 2020 | https://doi.org/10.1016/j.arabjc.2020.10.021
MMM | Matrimid5218/MOF | NaN | flat | MOF/glassy | 20 | NaN | NaN | NaN | NaN | NaN | NaN | NaN | NaN | NaN | NaN | 298 | 1000000 | 0 | 1000000 | 1000 | Ar | NaN | NaN | none | none | none | none | none | none | none | none | none | none | none | none | none | none | none | none | none | none | none | none | none | 1 | 0.398165 | NaN | none | none | none | none | none | none | none | none | none | none | none | none | none | none | none | permeability | fig 9 | TARIQ AR et al 2020 | https://doi.org/10.1016/j.arabjc.2020.10.021
MMM | Matrimid5218/MOF | NaN | flat | MOF/glassy | 30 | NaN | NaN | NaN | NaN | NaN | NaN | NaN | NaN | NaN | NaN | 298 | 1000000 | 0 | 1000000 | 1000 | Ar | NaN | NaN | none | none | none | none | none | none | none | none | none | none | none | none | none | none | none | none | none | none | none | none | none | 1 | 0.451994 | NaN | none | none | none | none | none | none | none | none | none | none | none | none | none | none | none | permeability | fig 9 | TARIQ AR et al 2020 | https://doi.org/10.1016/j.arabjc.2020.10.021
polymer | Matrimid5218 | NaN | flat | glassy | 0 | NaN | NaN | NaN | NaN | NaN | NaN | NaN | NaN | NaN | NaN | 308 | 1000000 | 0 | 1000000 | 1000 | Ar | NaN | NaN | none | none | none | none | none | none | 1 | 7.909836066 | NaN | none | none | none | none | none | none | none | none | none | none | none | none | none | none | none | none | none | none | none | none | none | none | none | none | none | none | none | none | none | none | permeability | fig 14 and 15 | TARIQ AR et al 2020 | https://doi.org/10.1016/j.arabjc.2020.10.021
polymer | Matrimid5218 | NaN | flat | glassy | 0 | NaN | NaN | NaN | NaN | NaN | NaN | NaN | NaN | NaN | NaN | 318 | 1000000 | 0 | 1000000 | 1000 | Ar | NaN | NaN | none | none | none | none | none | none | 1 | 9.754098361 | NaN | none | none | none | none | none | none | none | none | none | none | none | none | none | none | none | none | none | none | none | none | none | none | none | none | none | none | none | none | none | none | permeability | fig 14 and 15 | TARIQ AR et al 2020 | https://doi.org/10.1016/j.arabjc.2020.10.021
polymer | Matrimid5218 | NaN | flat | glassy | 0 | NaN | NaN | NaN | NaN | NaN | NaN | NaN | NaN | NaN | NaN | 328 | 1000000 | 0 | 1000000 | 1000 | Ar | NaN | NaN | none | none | none | none | none | none | 1 | 11.2295082 | NaN | none | none | none | none | none | none | none | none | none | none | none | none | none | none | none | none | none | none | none | none | none | none | none | none | none | none | none | none | none | none | permeability | fig 14 and 15 | TARIQ AR et al 2020 | https://doi.org/10.1016/j.arabjc.2020.10.021
polymer | Matrimid5218 | NaN | flat | glassy | 0 | NaN | NaN | NaN | NaN | NaN | NaN | NaN | NaN | NaN | NaN | 338 | 1000000 | 0 | 1000000 | 1000 | Ar | NaN | NaN | none | none | none | none | none | none | 1 | 12.82786885 | NaN | none | none | none | none | none | none | none | none | none | none | none | none | none | none | none | none | none | none | none | none | none | none | none | none | none | none | none | none | none | none | permeability | fig 14 and 15 | TARIQ AR et al 2020 | https://doi.org/10.1016/j.arabjc.2020.10.021
polymer | Matrimid5218 | NaN | flat | glassy | 0 | NaN | NaN | NaN | NaN | NaN | NaN | NaN | NaN | NaN | NaN | 308 | 1000000 | 0 | 1000000 | 1000 | Ar | NaN | NaN | none | none | none | none | none | none | none | none | none | none | none | none | none | none | none | none | none | none | none | none | none | 1 | 0.227748728 | NaN | none | none | none | none | none | none | none | none | none | none | none | none | none | none | none | permeability | fig 14 and 15 | TARIQ AR et al 2020 | https://doi.org/10.1016/j.arabjc.2020.10.021
polymer | Matrimid5218 | NaN | flat | glassy | 0 | NaN | NaN | NaN | NaN | NaN | NaN | NaN | NaN | NaN | NaN | 318 | 1000000 | 0 | 1000000 | 1000 | Ar | NaN | NaN | none | none | none | none | none | none | none | none | none | none | none | none | none | none | none | none | none | none | none | none | none | 1 | 0.306622951 | NaN | none | none | none | none | none | none | none | none | none | none | none | none | none | none | none | permeability | fig 14 and 15 | TARIQ AR et al 2020 | https://doi.org/10.1016/j.arabjc.2020.10.021
polymer | Matrimid5218 | NaN | flat | glassy | 0 | NaN | NaN | NaN | NaN | NaN | NaN | NaN | NaN | NaN | NaN | 328 | 1000000 | 0 | 1000000 | 1000 | Ar | NaN | NaN | none | none | none | none | none | none | none | none | none | none | none | none | none | none | none | none | none | none | none | none | none | 1 | 0.374130248 | NaN | none | none | none | none | none | none | none | none | none | none | none | none | none | none | none | permeability | fig 14 and 15 | TARIQ AR et al 2020 | https://doi.org/10.1016/j.arabjc.2020.10.021
polymer | Matrimid5218 | NaN | flat | glassy | 0 | NaN | NaN | NaN | NaN | NaN | NaN | NaN | NaN | NaN | NaN | 338 | 1000000 | 0 | 1000000 | 1000 | Ar | NaN | NaN | none | none | none | none | none | none | none | none | none | none | none | none | none | none | none | none | none | none | none | none | none | 1 | 0.453387111 | NaN | none | none | none | none | none | none | none | none | none | none | none | none | none | none | none | permeability | fig 14 and 15 | TARIQ AR et al 2020 | https://doi.org/10.1016/j.arabjc.2020.10.021
MMM | Matrimid5218/MOF | NaN | flat | MOF/glassy | 10 | NaN | NaN | NaN | NaN | NaN | NaN | NaN | NaN | NaN | NaN | 308 | 1000000 | 0 | 1000000 | 1000 | Ar | NaN | NaN | none | none | none | none | none | none | 1 | 13.97540984 | NaN | none | none | none | none | none | none | none | none | none | none | none | none | none | none | none | none | none | none | none | none | none | none | none | none | none | none | none | none | none | none | permeability | fig 14 and 15 | TARIQ AR et al 2020 | https://doi.org/10.1016/j.arabjc.2020.10.021
MMM | Matrimid5218/MOF | NaN | flat | MOF/glassy | 10 | NaN | NaN | NaN | NaN | NaN | NaN | NaN | NaN | NaN | NaN | 318 | 1000000 | 0 | 1000000 | 1000 | Ar | NaN | NaN | none | none | none | none | none | none | 1 | 15.94262295 | NaN | none | none | none | none | none | none | none | none | none | none | none | none | none | none | none | none | none | none | none | none | none | none | none | none | none | none | none | none | none | none | permeability | fig 14 and 15 | TARIQ AR et al 2020 | https://doi.org/10.1016/j.arabjc.2020.10.021
MMM | Matrimid5218/MOF | NaN | flat | MOF/glassy | 10 | NaN | NaN | NaN | NaN | NaN | NaN | NaN | NaN | NaN | NaN | 328 | 1000000 | 0 | 1000000 | 1000 | Ar | NaN | NaN | none | none | none | none | none | none | 1 | 18.68852459 | NaN | none | none | none | none | none | none | none | none | none | none | none | none | none | none | none | none | none | none | none | none | none | none | none | none | none | none | none | none | none | none | permeability | fig 14 and 15 | TARIQ AR et al 2020 | https://doi.org/10.1016/j.arabjc.2020.10.021
MMM | Matrimid5218/MOF | NaN | flat | MOF/glassy | 10 | NaN | NaN | NaN | NaN | NaN | NaN | NaN | NaN | NaN | NaN | 338 | 1000000 | 0 | 1000000 | 1000 | Ar | NaN | NaN | none | none | none | none | none | none | 1 | 20.45081967 | NaN | none | none | none | none | none | none | none | none | none | none | none | none | none | none | none | none | none | none | none | none | none | none | none | none | none | none | none | none | none | none | permeability | fig 14 and 15 | TARIQ AR et al 2020 | https://doi.org/10.1016/j.arabjc.2020.10.021
MMM | Matrimid5218/MOF | NaN | flat | MOF/glassy | 10 | NaN | NaN | NaN | NaN | NaN | NaN | NaN | NaN | NaN | NaN | 308 | 1000000 | 0 | 1000000 | 1000 | Ar | NaN | NaN | none | none | none | none | none | none | none | none | none | none | none | none | none | none | none | none | none | none | none | none | none | 1 | 0.344486117 | NaN | none | none | none | none | none | none | none | none | none | none | none | none | none | none | none | permeability | fig 14 and 15 | TARIQ AR et al 2020 | https://doi.org/10.1016/j.arabjc.2020.10.021
MMM | Matrimid5218/MOF | NaN | flat | MOF/glassy | 10 | NaN | NaN | NaN | NaN | NaN | NaN | NaN | NaN | NaN | NaN | 318 | 1000000 | 0 | 1000000 | 1000 | Ar | NaN | NaN | none | none | none | none | none | none | none | none | none | none | none | none | none | none | none | none | none | none | none | none | none | 1 | 0.416816913 | NaN | none | none | none | none | none | none | none | none | none | none | none | none | none | none | none | permeability | fig 14 and 15 | TARIQ AR et al 2020 | https://doi.org/10.1016/j.arabjc.2020.10.021
MMM | Matrimid5218/MOF | NaN | flat | MOF/glassy | 10 | NaN | NaN | NaN | NaN | NaN | NaN | NaN | NaN | NaN | NaN | 328 | 1000000 | 0 | 1000000 | 1000 | Ar | NaN | NaN | none | none | none | none | none | none | none | none | none | none | none | none | none | none | none | none | none | none | none | none | none | 1 | 0.519082513 | NaN | none | none | none | none | none | none | none | none | none | none | none | none | none | none | none | permeability | fig 14 and 15 | TARIQ AR et al 2020 | https://doi.org/10.1016/j.arabjc.2020.10.021
MMM | Matrimid5218/MOF | NaN | flat | MOF/glassy | 10 | NaN | NaN | NaN | NaN | NaN | NaN | NaN | NaN | NaN | NaN | 338 | 1000000 | 0 | 1000000 | 1000 | Ar | NaN | NaN | none | none | none | none | none | none | none | none | none | none | none | none | none | none | none | none | none | none | none | none | none | 1 | 0.596556661 | NaN | none | none | none | none | none | none | none | none | none | none | none | none | none | none | none | permeability | fig 14 and 15 | TARIQ AR et al 2020 | https://doi.org/10.1016/j.arabjc.2020.10.021
polymer | Matrimid5218 | NaN | flat | glassy | 0 | NaN | NaN | NaN | NaN | NaN | NaN | NaN | NaN | NaN | NaN | 298 | 1000000 | 0 | 1000000 | 1000 | Ar | NaN | NaN | none | none | none | none | none | none | 0.5 | 7.122642 | NaN | none | none | none | none | none | none | none | none | none | none | none | none | 0.5 | 0.203504 | NaN | none | none | none | none | none | none | none | none | none | none | none | none | none | none | none | permeability | fig 12 | TARIQ AR et al 2020 | https://doi.org/10.1016/j.arabjc.2020.10.021
MMM | Matrimid5218/MOF | NaN | flat | MOF/glassy | 10 | NaN | NaN | NaN | NaN | NaN | NaN | NaN | NaN | NaN | NaN | 298 | 1000000 | 0 | 1000000 | 1000 | Ar | NaN | NaN | none | none | none | none | none | none | 0.5 | 9.009434 | NaN | none | none | none | none | none | none | none | none | none | none | none | none | 0.5 | 0.235222 | NaN | none | none | none | none | none | none | none | none | none | none | none | none | none | none | none | permeability | fig 12 | TARIQ AR et al 2020 | https://doi.org/10.1016/j.arabjc.2020.10.021
MMM | Matrimid5218/MOF | NaN | flat | MOF/glassy | 20 | NaN | NaN | NaN | NaN | NaN | NaN | NaN | NaN | NaN | NaN | 298 | 1000000 | 0 | 1000000 | 1000 | Ar | NaN | NaN | none | none | none | none | none | none | 0.5 | 14.98428 | NaN | none | none | none | none | none | none | none | none | none | none | none | none | 0.5 | 0.337823 | NaN | none | none | none | none | none | none | none | none | none | none | none | none | none | none | none | permeability | fig 12 | TARIQ AR et al 2020 | https://doi.org/10.1016/j.arabjc.2020.10.021
MMM | Matrimid5218/MOF | NaN | flat | MOF/glassy | 30 | NaN | NaN | NaN | NaN | NaN | NaN | NaN | NaN | NaN | NaN | 298 | 1000000 | 0 | 1000000 | 1000 | Ar | NaN | NaN | none | none | none | none | none | none | 0.5 | 22.2956 | NaN | none | none | none | none | none | none | none | none | none | none | none | none | 0.5 | 0.398763 | NaN | none | none | none | none | none | none | none | none | none | none | none | none | none | none | none | permeability | fig 12 | TARIQ AR et al 2020 | https://doi.org/10.1016/j.arabjc.2020.10.021
polymer | 6FDA-DAM:DABA(3:1) | NaN | flat | glassy | 0 | 20 | 30 | NaN | NaN | NaN | NaN | NaN | NaN | NaN | NaN | 298 | NaN | NaN | 200000 | NaN | He | NaN | NaN | none | none | none | none | none | none | 0.5 | 199 | 2.663739e-09 | none | none | none | none | none | none | none | none | none | none | none | none | 0.5 | 5.6 | 7.495949e-11 | none | none | none | none | none | none | none | none | none | none | none | none | none | none | none | permeability | table 4 | AHMAD MZ et al 2021 | https://doi.org/10.1016/j.seppur.2020.117582
MMM | 6FDA-DAM:DABA(3:1)/SSZ-16 | NaN | flat | zeolite/glassy | 5 | 20 | 30 | NaN | NaN | NaN | NaN | NaN | NaN | NaN | NaN | 298 | NaN | NaN | 200000 | NaN | He | NaN | NaN | none | none | none | none | none | none | 0.5 | 365 | 4.885752e-09 | none | none | none | none | none | none | none | none | none | none | none | none | 0.5 | 10.5 | 1.40549e-10 | none | none | none | none | none | none | none | none | none | none | none | none | none | none | none | permeability | table 4 | AHMAD MZ et al 2021 | https://doi.org/10.1016/j.seppur.2020.117582
MMM | 6FDA-DAM:DABA(3:1)/SSZ-16 | NaN | flat | zeolite/glassy | 10 | 20 | 30 | NaN | NaN | NaN | NaN | NaN | NaN | NaN | NaN | 298 | NaN | NaN | 200000 | NaN | He | NaN | NaN | none | none | none | none | none | none | 0.5 | 340 | 4.551112e-09 | none | none | none | none | none | none | none | none | none | none | none | none | 0.5 | 12 | 1.606275e-10 | none | none | none | none | none | none | none | none | none | none | none | none | none | none | none | permeability | table 4 | AHMAD MZ et al 2021 | https://doi.org/10.1016/j.seppur.2020.117582
MMM | 6FDA-DAM:DABA(3:1)/SSZ-16 | NaN | flat | zeolite/glassy | 15 | 20 | 30 | NaN | NaN | NaN | NaN | NaN | NaN | NaN | NaN | 298 | NaN | NaN | 200000 | NaN | He | NaN | NaN | none | none | none | none | none | none | 0.5 | 315 | 4.216471e-09 | none | none | none | none | none | none | none | none | none | none | none | none | 0.5 | 21.3 | 2.851138e-10 | none | none | none | none | none | none | none | none | none | none | none | none | none | none | none | permeability | table 4 | AHMAD MZ et al 2021 | https://doi.org/10.1016/j.seppur.2020.117582
polymer | 6FDA-DAM:DABA(3:2) | NaN | flat | glassy | 0 | NaN | NaN | NaN | NaN | NaN | NaN | NaN | NaN | NaN | NaN | 303 | NaN | NaN | 690000 | NaN | NaN | NaN | NaN | none | none | none | none | none | none | 0.5 | 158.9 | NaN | none | none | none | none | none | none | none | none | none | none | none | none | 0.5 | 4.2 | NaN | none | none | none | none | none | none | none | none | none | none | none | none | none | none | none | permeability | table 4 | AHMAD MZ et al 2021 / EGUCHI H et al 2015 | https://doi.org/10.1016/j.seppur.2020.117582
polymer | 6FDA-DAM:DABA(3:2) | NaN | flat | glassy | 0 | NaN | NaN | NaN | NaN | NaN | NaN | NaN | NaN | NaN | NaN | 303 | NaN | NaN | 690000 | NaN | NaN | NaN | NaN | none | none | none | none | none | none | 1 | 143.9 | NaN | none | none | none | none | none | none | none | none | none | none | none | none | none | none | none | none | none | none | none | none | none | none | none | none | none | none | none | none | none | none | permeability | table 4 | AHMAD MZ et al 2021 / QIU W et al 2013 | https://doi.org/10.1016/j.seppur.2020.117582
polymer | 6FDA-DAM:DABA(3:2) | NaN | flat | glassy | 0 | NaN | NaN | NaN | NaN | NaN | NaN | NaN | NaN | NaN | NaN | 303 | NaN | NaN | 690000 | NaN | NaN | NaN | NaN | none | none | none | none | none | none | none | none | none | none | none | none | none | none | none | none | none | none | none | none | none | 1 | 4.2 | NaN | none | none | none | none | none | none | none | none | none | none | none | none | none | none | none | permeability | table 4 | AHMAD MZ et al 2021 / QIU W et al 2013 | https://doi.org/10.1016/j.seppur.2020.117582
polymer | 6FDA-DAM:DABA(3:2) | NaN | flat | glassy | 0 | NaN | NaN | NaN | NaN | NaN | NaN | NaN | NaN | NaN | NaN | 303 | NaN | NaN | 100000 | NaN | NaN | NaN | NaN | none | none | none | none | none | none | 1 | 134 | NaN | none | none | none | none | none | none | none | none | none | none | none | none | none | none | none | none | none | none | none | none | none | none | none | none | none | none | none | none | none | none | permeability | table 4 | AHMAD MZ et al 2021 / PARK S et al 2014 | https://doi.org/10.1016/j.seppur.2020.117582
polymer | 6FDA-DAM:DABA(3:2) | NaN | flat | glassy | 0 | NaN | NaN | NaN | NaN | NaN | NaN | NaN | NaN | NaN | NaN | 303 | NaN | NaN | 100000 | NaN | NaN | NaN | NaN | none | none | none | none | none | none | none | none | none | none | none | none | none | none | none | none | none | none | none | none | none | 1 | 3.5 | NaN | none | none | none | none | none | none | none | none | none | none | none | none | none | none | none | permeability | table 4 | AHMAD MZ et al 2021 / PARK S et al 2014 | https://doi.org/10.1016/j.seppur.2020.117582
MMM | 6FDA-DAM:DABA(3:2)/DMS | NaN | flat | DMS/glassy | 10 | NaN | NaN | NaN | NaN | NaN | NaN | NaN | NaN | NaN | NaN | 303 | NaN | NaN | 100000 | NaN | NaN | NaN | NaN | none | none | none | none | none | none | 1 | 202.1 | NaN | none | none | none | none | none | none | none | none | none | none | none | none | none | none | none | none | none | none | none | none | none | none | none | none | none | none | none | none | none | none | permeability | table 4 | AHMAD MZ et al 2021 / PARK S et al 2014 | https://doi.org/10.1016/j.seppur.2020.117582
MMM | 6FDA-DAM:DABA(3:2)/DMS | NaN | flat | DMS/glassy | 10 | NaN | NaN | NaN | NaN | NaN | NaN | NaN | NaN | NaN | NaN | 303 | NaN | NaN | 100000 | NaN | NaN | NaN | NaN | none | none | none | none | none | none | none | none | none | none | none | none | none | none | none | none | none | none | none | none | none | 1 | 5.6 | NaN | none | none | none | none | none | none | none | none | none | none | none | none | none | none | none | permeability | table 4 | AHMAD MZ et al 2021 / PARK S et al 2014 | https://doi.org/10.1016/j.seppur.2020.117582
MMM | 6FDA-DAM:DABA(3:2)/DMS | NaN | flat | DMS/glassy | 20 | NaN | NaN | NaN | NaN | NaN | NaN | NaN | NaN | NaN | NaN | 303 | NaN | NaN | 100000 | NaN | NaN | NaN | NaN | none | none | none | none | none | none | 1 | 365 | NaN | none | none | none | none | none | none | none | none | none | none | none | none | none | none | none | none | none | none | none | none | none | none | none | none | none | none | none | none | none | none | permeability | table 4 | AHMAD MZ et al 2021 / PARK S et al 2014 | https://doi.org/10.1016/j.seppur.2020.117582
MMM | 6FDA-DAM:DABA(3:2)/DMS | NaN | flat | DMS/glassy | 20 | NaN | NaN | NaN | NaN | NaN | NaN | NaN | NaN | NaN | NaN | 303 | NaN | NaN | 100000 | NaN | NaN | NaN | NaN | none | none | none | none | none | none | none | none | none | none | none | none | none | none | none | none | none | none | none | none | none | 1 | 11.1 | NaN | none | none | none | none | none | none | none | none | none | none | none | none | none | none | none | permeability | table 4 | AHMAD MZ et al 2021 / PARK S et al 2014 | https://doi.org/10.1016/j.seppur.2020.117582
polymer | 6FDA-DAM:DABA (4:1) | NaN | flat | glassy | 0 | NaN | NaN | NaN | NaN | NaN | NaN | NaN | NaN | NaN | NaN | 303 | NaN | NaN | 690000 | NaN | NaN | NaN | NaN | none | none | none | none | none | none | 0.5 | NaN | 1.072e-07 | none | none | none | none | none | none | none | none | none | none | none | none | 0.5 | NaN | 5.441624e-09 | none | none | none | none | none | none | none | none | none | none | none | none | none | none | none | permeance | table 4 | AHMAD MZ et al 2021 / LIVELY RP et al 2012 | https://doi.org/10.1016/j.seppur.2020.117582
MMM | 6FDA-DAM:DABA (4:1)/ZIF-8 | NaN | flat | zeolite/glassy | 20 | NaN | NaN | NaN | NaN | NaN | NaN | NaN | NaN | NaN | NaN | 303 | NaN | NaN | 690000 | NaN | NaN | NaN | NaN | none | none | none | none | none | none | 0.5 | NaN | 1.85255e-07 | none | none | none | none | none | none | none | none | none | none | none | none | 0.5 | NaN | 9.598705e-09 | none | none | none | none | none | none | none | none | none | none | none | none | none | none | none | permeance | table 4 | AHMAD MZ et al 2021 / LIVELY RP et al 2012 | https://doi.org/10.1016/j.seppur.2020.117582
polymer | 6FDA-DAM:DABA (2:1) | NaN | flat | glassy | 0 | NaN | NaN | NaN | NaN | NaN | NaN | NaN | NaN | NaN | NaN | 303 | NaN | NaN | 2000000 | NaN | NaN | NaN | NaN | none | none | none | none | none | none | 0.5 | 140 | NaN | none | none | none | none | none | none | none | none | none | none | none | none | 0.5 | 4.7 | NaN | none | none | none | none | none | none | none | none | none | none | none | none | none | none | none | permeability | table 4 | AHMAD MZ et al 2021 / WIND JD et al 2004 | https://doi.org/10.1016/j.seppur.2020.117582
polymer | 6FDA-DAM:DABA(3:1) | NaN | flat | glassy | 0 | 20 | 30 | NaN | NaN | NaN | NaN | NaN | NaN | NaN | NaN | 298 | NaN | NaN | 200000 | NaN | He | NaN | NaN | none | none | none | none | none | none | 0.25 | 191.99536 | 2.569977e-09 | none | none | none | none | none | none | none | none | none | none | none | none | 0.75 | 5.6818182 | 7.605467e-11 | none | none | none | none | none | none | none | none | none | none | none | none | none | none | none | permeability | fig 8 | AHMAD MZ et al 2021 | https://doi.org/10.1016/j.seppur.2020.117582
polymer | 6FDA-DAM:DABA(3:1) | NaN | flat | glassy | 0 | 20 | 30 | NaN | NaN | NaN | NaN | NaN | NaN | NaN | NaN | 298 | NaN | NaN | 200000 | NaN | He | NaN | NaN | none | none | none | none | none | none | 0.75 | 212.29698 | 2.841727e-09 | none | none | none | none | none | none | none | none | none | none | none | none | 0.25 | 5.7386364 | 7.681522e-11 | none | none | none | none | none | none | none | none | none | none | none | none | none | none | none | permeability | fig 8 | AHMAD MZ et al 2021 | https://doi.org/10.1016/j.seppur.2020.117582
MMM | 6FDA-DAM:DABA(3:1)/SSZ-16 | NaN | flat | zeolite/glassy | 5 | 20 | 30 | NaN | NaN | NaN | NaN | NaN | NaN | NaN | NaN | 298 | NaN | NaN | 200000 | NaN | He | NaN | NaN | none | none | none | none | none | none | 0.25 | 378.7703 | 5.070076e-09 | none | none | none | none | none | none | none | none | none | none | none | none | 0.75 | 11.420455 | 1.528699e-10 | none | none | none | none | none | none | none | none | none | none | none | none | none | none | none | permeability | fig 8 | AHMAD MZ et al 2021 | https://doi.org/10.1016/j.seppur.2020.117582
MMM | 6FDA-DAM:DABA(3:1)/SSZ-16 | NaN | flat | zeolite/glassy | 5 | 20 | 30 | NaN | NaN | NaN | NaN | NaN | NaN | NaN | NaN | 298 | NaN | NaN | 200000 | NaN | He | NaN | NaN | none | none | none | none | none | none | 0.75 | 368.32947 | 4.930319e-09 | none | none | none | none | none | none | none | none | none | none | none | none | 0.25 | 9.6590909 | 1.292929e-10 | none | none | none | none | none | none | none | none | none | none | none | none | none | none | none | permeability | fig 8 | AHMAD MZ et al 2021 | https://doi.org/10.1016/j.seppur.2020.117582
MMM | 6FDA-DAM:DABA(3:1)/SSZ-16 | NaN | flat | zeolite/glassy | 10 | 20 | 30 | NaN | NaN | NaN | NaN | NaN | NaN | NaN | NaN | 298 | NaN | NaN | 200000 | NaN | He | NaN | NaN | none | none | none | none | none | none | 0.25 | 392.11137 | 5.248655e-09 | none | none | none | none | none | none | none | none | none | none | none | none | 0.75 | 13.75 | 1.840523e-10 | none | none | none | none | none | none | none | none | none | none | none | none | none | none | none | permeability | fig 8 | AHMAD MZ et al 2021 | https://doi.org/10.1016/j.seppur.2020.117582
MMM | 6FDA-DAM:DABA(3:1)/SSZ-16 | NaN | flat | zeolite/glassy | 10 | 20 | 30 | NaN | NaN | NaN | NaN | NaN | NaN | NaN | NaN | 298 | NaN | NaN | 200000 | NaN | He | NaN | NaN | none | none | none | none | none | none | 0.75 | 371.2297 | 4.969141e-09 | none | none | none | none | none | none | none | none | none | none | none | none | 0.25 | 11.477273 | 1.536304e-10 | none | none | none | none | none | none | none | none | none | none | none | none | none | none | none | permeability | fig 8 | AHMAD MZ et al 2021 | https://doi.org/10.1016/j.seppur.2020.117582
MMM | 6FDA-DAM:DABA(3:1)/SSZ-16 | NaN | flat | zeolite/glassy | 15 | 20 | 30 | NaN | NaN | NaN | NaN | NaN | NaN | NaN | NaN | 298 | NaN | NaN | 200000 | NaN | He | NaN | NaN | none | none | none | none | none | none | 0.25 | 301.62413 | 4.037427e-09 | none | none | none | none | none | none | none | none | none | none | none | none | 0.75 | 25.568182 | 3.42246e-10 | none | none | none | none | none | none | none | none | none | none | none | none | none | none | none | permeability | fig 8 | AHMAD MZ et al 2021 | https://doi.org/10.1016/j.seppur.2020.117582
MMM | 6FDA-DAM:DABA(3:1)/SSZ-16 | NaN | flat | zeolite/glassy | 15 | 20 | 30 | NaN | NaN | NaN | NaN | NaN | NaN | NaN | NaN | 298 | NaN | NaN | 200000 | NaN | He | NaN | NaN | none | none | none | none | none | none | 0.75 | 326.56613 | 4.371291e-09 | none | none | none | none | none | none | none | none | none | none | none | none | 0.25 | 19.659091 | 2.631492e-10 | none | none | none | none | none | none | none | none | none | none | none | none | none | none | none | permeability | fig 8 | AHMAD MZ et al 2021 | https://doi.org/10.1016/j.seppur.2020.117582
polymer | 6FDA-DAM:DABA(3:1) | NaN | flat | glassy | 0 | 20 | 30 | NaN | NaN | NaN | NaN | NaN | NaN | NaN | NaN | 298 | NaN | NaN | 800000 | NaN | He | NaN | NaN | none | none | none | none | none | none | 0.25 | 129.62963 | 1.735173e-09 | none | none | none | none | none | none | none | none | none | none | none | none | 0.75 | 4.5506257 | 6.091296e-11 | none | none | none | none | none | none | none | none | none | none | none | none | none | none | none | permeability | fig 8 | AHMAD MZ et al 2021 | https://doi.org/10.1016/j.seppur.2020.117582
polymer | 6FDA-DAM:DABA(3:1) | NaN | flat | glassy | 0 | 20 | 30 | NaN | NaN | NaN | NaN | NaN | NaN | NaN | NaN | 298 | NaN | NaN | 800000 | NaN | He | NaN | NaN | none | none | none | none | none | none | 0.5 | 129.62963 | 1.735173e-09 | none | none | none | none | none | none | none | none | none | none | none | none | 0.5 | 4.8350398 | 6.472002e-11 | none | none | none | none | none | none | none | none | none | none | none | none | none | none | none | permeability | fig 8 | AHMAD MZ et al 2021 | https://doi.org/10.1016/j.seppur.2020.117582
polymer | 6FDA-DAM:DABA(3:1) | NaN | flat | glassy | 0 | 20 | 30 | NaN | NaN | NaN | NaN | NaN | NaN | NaN | NaN | 298 | NaN | NaN | 800000 | NaN | He | NaN | NaN | none | none | none | none | none | none | 0.75 | 135.41667 | 1.812636e-09 | none | none | none | none | none | none | none | none | none | none | none | none | 0.25 | 5.0625711 | 6.776567e-11 | none | none | none | none | none | none | none | none | none | none | none | none | none | none | none | permeability | fig 8 | AHMAD MZ et al 2021 | https://doi.org/10.1016/j.seppur.2020.117582
MMM | 6FDA-DAM:DABA(3:1)/SSZ-16 | NaN | flat | zeolite/glassy | 5 | 20 | 30 | NaN | NaN | NaN | NaN | NaN | NaN | NaN | NaN | 298 | NaN | NaN | 800000 | NaN | He | NaN | NaN | none | none | none | none | none | none | 0.25 | 249.4213 | 3.338659e-09 | none | none | none | none | none | none | none | none | none | none | none | none | 0.75 | 7.7929465 | 1.043134e-10 | none | none | none | none | none | none | none | none | none | none | none | none | none | none | none | permeability | fig 8 | AHMAD MZ et al 2021 | https://doi.org/10.1016/j.seppur.2020.117582
MMM | 6FDA-DAM:DABA(3:1)/SSZ-16 | NaN | flat | zeolite/glassy | 5 | 20 | 30 | NaN | NaN | NaN | NaN | NaN | NaN | NaN | NaN | 298 | NaN | NaN | 800000 | NaN | He | NaN | NaN | none | none | none | none | none | none | 0.5 | 229.74537 | 3.075285e-09 | none | none | none | none | none | none | none | none | none | none | none | none | 0.5 | 7.1103527 | 9.51765e-11 | none | none | none | none | none | none | none | none | none | none | none | none | none | none | none | permeability | fig 8 | AHMAD MZ et al 2021 | https://doi.org/10.1016/j.seppur.2020.117582
MMM | 6FDA-DAM:DABA(3:1)/SSZ-16 | NaN | flat | zeolite/glassy | 5 | 20 | 30 | NaN | NaN | NaN | NaN | NaN | NaN | NaN | NaN | 298 | NaN | NaN | 800000 | NaN | He | NaN | NaN | none | none | none | none | none | none | 0.75 | 233.7963 | 3.129509e-09 | none | none | none | none | none | none | none | none | none | none | none | none | 0.25 | 6.9397042 | 9.289226e-11 | none | none | none | none | none | none | none | none | none | none | none | none | none | none | none | permeability | fig 8 | AHMAD MZ et al 2021 | https://doi.org/10.1016/j.seppur.2020.117582
MMM | 6FDA-DAM:DABA(3:1)/SSZ-16 | NaN | flat | zeolite/glassy | 10 | 20 | 30 | NaN | NaN | NaN | NaN | NaN | NaN | NaN | NaN | 298 | NaN | NaN | 800000 | NaN | He | NaN | NaN | none | none | none | none | none | none | 0.25 | 230.90278 | 3.090777e-09 | none | none | none | none | none | none | none | none | none | none | none | none | 0.75 | 7.6222981 | 1.020292e-10 | none | none | none | none | none | none | none | none | none | none | none | none | none | none | none | permeability | fig 8 | AHMAD MZ et al 2021 | https://doi.org/10.1016/j.seppur.2020.117582
MMM | 6FDA-DAM:DABA(3:1)/SSZ-16 | NaN | flat | zeolite/glassy | 10 | 20 | 30 | NaN | NaN | NaN | NaN | NaN | NaN | NaN | NaN | 298 | NaN | NaN | 800000 | NaN | He | NaN | NaN | none | none | none | none | none | none | 0.5 | 234.375 | 3.137255e-09 | none | none | none | none | none | none | none | none | none | none | none | none | 0.5 | 7.6222981 | 1.020292e-10 | none | none | none | none | none | none | none | none | none | none | none | none | none | none | none | permeability | fig 8 | AHMAD MZ et al 2021 | https://doi.org/10.1016/j.seppur.2020.117582
MMM | 6FDA-DAM:DABA(3:1)/SSZ-16 | NaN | flat | zeolite/glassy | 10 | 20 | 30 | NaN | NaN | NaN | NaN | NaN | NaN | NaN | NaN | 298 | NaN | NaN | 800000 | NaN | He | NaN | NaN | none | none | none | none | none | none | 0.75 | 247.10648 | 3.307674e-09 | none | none | none | none | none | none | none | none | none | none | none | none | 0.25 | 7.9067122 | 1.058363e-10 | none | none | none | none | none | none | none | none | none | none | none | none | none | none | none | permeability | fig 8 | AHMAD MZ et al 2021 | https://doi.org/10.1016/j.seppur.2020.117582
MMM | 6FDA-DAM:DABA(3:1)/SSZ-16 | NaN | flat | zeolite/glassy | 15 | 20 | 30 | NaN | NaN | NaN | NaN | NaN | NaN | NaN | NaN | 298 | NaN | NaN | 800000 | NaN | He | NaN | NaN | none | none | none | none | none | none | 0.25 | 218.1713 | 2.920359e-09 | none | none | none | none | none | none | none | none | none | none | none | none | 0.75 | 24.175199 | 3.236001e-10 | none | none | none | none | none | none | none | none | none | none | none | none | none | none | none | permeability | fig 8 | AHMAD MZ et al 2021 | https://doi.org/10.1016/j.seppur.2020.117582
MMM | 6FDA-DAM:DABA(3:1)/SSZ-16 | NaN | flat | zeolite/glassy | 15 | 20 | 30 | NaN | NaN | NaN | NaN | NaN | NaN | NaN | NaN | 298 | NaN | NaN | 800000 | NaN | He | NaN | NaN | none | none | none | none | none | none | 0.5 | 210.64815 | 2.819657e-09 | none | none | none | none | none | none | none | none | none | none | none | none | 0.5 | 20.136519 | 2.695398e-10 | none | none | none | none | none | none | none | none | none | none | none | none | none | none | none | permeability | fig 8 | AHMAD MZ et al 2021 | https://doi.org/10.1016/j.seppur.2020.117582
MMM | 6FDA-DAM:DABA(3:1)/SSZ-16 | NaN | flat | zeolite/glassy | 15 | 20 | 30 | NaN | NaN | NaN | NaN | NaN | NaN | NaN | NaN | 298 | NaN | NaN | 800000 | NaN | He | NaN | NaN | none | none | none | none | none | none | 0.75 | 212.38426 | 2.842896e-09 | none | none | none | none | none | none | none | none | none | none | none | none | 0.25 | 18.316268 | 2.451746e-10 | none | none | none | none | none | none | none | none | none | none | none | none | none | none | none | permeability | fig 8 | AHMAD MZ et al 2021 | https://doi.org/10.1016/j.seppur.2020.117582
polymer | 6FDA-DAM:DABA(3:1) | NaN | flat | glassy | 0 | 20 | 30 | NaN | NaN | NaN | NaN | NaN | NaN | NaN | NaN | 298 | NaN | NaN | 400000 | NaN | He | NaN | NaN | none | none | none | none | none | none | 0.25 | 155.4132712 | 2.080303e-09 | none | none | none | none | none | none | none | none | none | none | none | none | 0.75 | 4.33295325 | 5.799928e-11 | none | none | none | none | none | none | none | none | none | none | none | none | none | none | none | permeability | fig 9 | AHMAD MZ et al 2021 | https://doi.org/10.1016/j.seppur.2020.117582
polymer | 6FDA-DAM:DABA(3:1) | NaN | flat | glassy | 0 | 20 | 30 | NaN | NaN | NaN | NaN | NaN | NaN | NaN | NaN | 298 | NaN | NaN | 600000 | NaN | He | NaN | NaN | none | none | none | none | none | none | 0.25 | 139.6973225 | 1.869936e-09 | none | none | none | none | none | none | none | none | none | none | none | none | 0.75 | 4.218928164 | 5.647298e-11 | none | none | none | none | none | none | none | none | none | none | none | none | none | none | none | permeability | fig 9 | AHMAD MZ et al 2021 | https://doi.org/10.1016/j.seppur.2020.117582
MMM | 6FDA-DAM:DABA(3:1)/SSZ-16 | NaN | flat | zeolite/glassy | 5 | 20 | 30 | NaN | NaN | NaN | NaN | NaN | NaN | NaN | NaN | 298 | NaN | NaN | 400000 | NaN | He | NaN | NaN | none | none | none | none | none | none | 0.25 | 302.677532 | 4.051527e-09 | none | none | none | none | none | none | none | none | none | none | none | none | 0.75 | 8.950969213 | 1.198143e-10 | none | none | none | none | none | none | none | none | none | none | none | none | none | none | none | permeability | fig 9 | AHMAD MZ et al 2021 | https://doi.org/10.1016/j.seppur.2020.117582
MMM | 6FDA-DAM:DABA(3:1)/SSZ-16 | NaN | flat | zeolite/glassy | 5 | 20 | 30 | NaN | NaN | NaN | NaN | NaN | NaN | NaN | NaN | 298 | NaN | NaN | 600000 | NaN | He | NaN | NaN | none | none | none | none | none | none | 0.25 | 249.7089639 | 3.34251e-09 | none | none | none | none | none | none | none | none | none | none | none | none | 0.75 | 8.152793615 | 1.091302e-10 | none | none | none | none | none | none | none | none | none | none | none | none | none | none | none | permeability | fig 9 | AHMAD MZ et al 2021 | https://doi.org/10.1016/j.seppur.2020.117582
MMM | 6FDA-DAM:DABA(3:1)/SSZ-16 | NaN | flat | zeolite/glassy | 10 | 20 | 30 | NaN | NaN | NaN | NaN | NaN | NaN | NaN | NaN | 298 | NaN | NaN | 400000 | NaN | He | NaN | NaN | none | none | none | none | none | none | 0.25 | 277.6484284 | 3.716497e-09 | none | none | none | none | none | none | none | none | none | none | none | none | 0.75 | 9.407069555 | 1.259195e-10 | none | none | none | none | none | none | none | none | none | none | none | none | none | none | none | permeability | fig 9 | AHMAD MZ et al 2021 | https://doi.org/10.1016/j.seppur.2020.117582
MMM | 6FDA-DAM:DABA(3:1)/SSZ-16 | NaN | flat | zeolite/glassy | 10 | 20 | 30 | NaN | NaN | NaN | NaN | NaN | NaN | NaN | NaN | 298 | NaN | NaN | 600000 | NaN | He | NaN | NaN | none | none | none | none | none | none | 0.25 | 246.2165308 | 3.295762e-09 | none | none | none | none | none | none | none | none | none | none | none | none | 0.75 | 8.095781072 | 1.083671e-10 | none | none | none | none | none | none | none | none | none | none | none | none | none | none | none | permeability | fig 9 | AHMAD MZ et al 2021 | https://doi.org/10.1016/j.seppur.2020.117582
MMM | 6FDA-DAM:DABA(3:1)/SSZ-16 | NaN | flat | zeolite/glassy | 15 | 20 | 30 | NaN | NaN | NaN | NaN | NaN | NaN | NaN | NaN | 298 | NaN | NaN | 400000 | NaN | He | NaN | NaN | none | none | none | none | none | none | 0.25 | 253.7834692 | 3.39705e-09 | none | none | none | none | none | none | none | none | none | none | none | none | 0.75 | 25.71265678 | 3.441799e-10 | none | none | none | none | none | none | none | none | none | none | none | none | none | none | none | permeability | fig 9 | AHMAD MZ et al 2021 | https://doi.org/10.1016/j.seppur.2020.117582
MMM | 6FDA-DAM:DABA(3:1)/SSZ-16 | NaN | flat | zeolite/glassy | 15 | 20 | 30 | NaN | NaN | NaN | NaN | NaN | NaN | NaN | NaN | 298 | NaN | NaN | 600000 | NaN | He | NaN | NaN | none | none | none | none | none | none | 0.25 | 232.8288708 | 3.116559e-09 | none | none | none | none | none | none | none | none | none | none | none | none | 0.75 | 25.37058153 | 3.39601e-10 | none | none | none | none | none | none | none | none | none | none | none | none | none | none | none | permeability | fig 9 | AHMAD MZ et al 2021 | https://doi.org/10.1016/j.seppur.2020.117582
polymer | 6FDA-DAM:DABA(3:1) | NaN | flat | glassy | 0 | 20 | 30 | NaN | NaN | NaN | NaN | NaN | NaN | NaN | NaN | 298 | NaN | NaN | 400000 | NaN | He | NaN | NaN | none | none | none | none | none | none | 0.5 | 152.1493213 | 2.036613e-09 | none | none | none | none | none | none | none | none | none | none | none | none | 0.5 | 4.488636364 | 6.008319e-11 | none | none | none | none | none | none | none | none | none | none | none | none | none | none | none | permeability | fig 9 | AHMAD MZ et al 2021 | https://doi.org/10.1016/j.seppur.2020.117582
polymer | 6FDA-DAM:DABA(3:1) | NaN | flat | glassy | 0 | 20 | 30 | NaN | NaN | NaN | NaN | NaN | NaN | NaN | NaN | 298 | NaN | NaN | 600000 | NaN | He | NaN | NaN | none | none | none | none | none | none | 0.5 | 136.3122172 | 1.824624e-09 | none | none | none | none | none | none | none | none | none | none | none | none | 0.5 | 4.375 | 5.85621e-11 | none | none | none | none | none | none | none | none | none | none | none | none | none | none | none | permeability | fig 9 | AHMAD MZ et al 2021 | https://doi.org/10.1016/j.seppur.2020.117582
MMM | 6FDA-DAM:DABA(3:1)/SSZ-16 | NaN | flat | zeolite/glassy | 5 | 20 | 30 | NaN | NaN | NaN | NaN | NaN | NaN | NaN | NaN | 298 | NaN | NaN | 400000 | NaN | He | NaN | NaN | none | none | none | none | none | none | 0.5 | 282.8054299 | 3.785527e-09 | none | none | none | none | none | none | none | none | none | none | none | none | 0.5 | 8.011363636 | 1.072371e-10 | none | none | none | none | none | none | none | none | none | none | none | none | none | none | none | permeability | fig 9 | AHMAD MZ et al 2021 | https://doi.org/10.1016/j.seppur.2020.117582
MMM | 6FDA-DAM:DABA(3:1)/SSZ-16 | NaN | flat | zeolite/glassy | 5 | 20 | 30 | NaN | NaN | NaN | NaN | NaN | NaN | NaN | NaN | 298 | NaN | NaN | 600000 | NaN | He | NaN | NaN | none | none | none | none | none | none | 0.5 | 247.7375566 | 3.316121e-09 | none | none | none | none | none | none | none | none | none | none | none | none | 0.5 | 7.443181818 | 9.963162e-11 | none | none | none | none | none | none | none | none | none | none | none | none | none | none | none | permeability | fig 9 | AHMAD MZ et al 2021 | https://doi.org/10.1016/j.seppur.2020.117582
MMM | 6FDA-DAM:DABA(3:1)/SSZ-16 | NaN | flat | zeolite/glassy | 10 | 20 | 30 | NaN | NaN | NaN | NaN | NaN | NaN | NaN | NaN | 298 | NaN | NaN | 400000 | NaN | He | NaN | NaN | none | none | none | none | none | none | 0.5 | 270.9276018 | 3.626535e-09 | none | none | none | none | none | none | none | none | none | none | none | none | 0.5 | 8.977272727 | 1.201664e-10 | none | none | none | none | none | none | none | none | none | none | none | none | none | none | none | permeability | fig 9 | AHMAD MZ et al 2021 | https://doi.org/10.1016/j.seppur.2020.117582
MMM | 6FDA-DAM:DABA(3:1)/SSZ-16 | NaN | flat | zeolite/glassy | 10 | 20 | 30 | NaN | NaN | NaN | NaN | NaN | NaN | NaN | NaN | 298 | NaN | NaN | 600000 | NaN | He | NaN | NaN | none | none | none | none | none | none | 0.5 | 247.1719457 | 3.30855e-09 | none | none | none | none | none | none | none | none | none | none | none | none | 0.5 | 8.125 | 1.087582e-10 | none | none | none | none | none | none | none | none | none | none | none | none | none | none | none | permeability | fig 9 | AHMAD MZ et al 2021 | https://doi.org/10.1016/j.seppur.2020.117582
MMM | 6FDA-DAM:DABA(3:1)/SSZ-16 | NaN | flat | zeolite/glassy | 15 | 20 | 30 | NaN | NaN | NaN | NaN | NaN | NaN | NaN | NaN | 298 | NaN | NaN | 400000 | NaN | He | NaN | NaN | none | none | none | none | none | none | 0.5 | 243.2126697 | 3.255553e-09 | none | none | none | none | none | none | none | none | none | none | none | none | 0.5 | 21.875 | 2.928105e-10 | none | none | none | none | none | none | none | none | none | none | none | none | none | none | none | permeability | fig 9 | AHMAD MZ et al 2021 | https://doi.org/10.1016/j.seppur.2020.117582
MMM | 6FDA-DAM:DABA(3:1)/SSZ-16 | NaN | flat | zeolite/glassy | 15 | 20 | 30 | NaN | NaN | NaN | NaN | NaN | NaN | NaN | NaN | 298 | NaN | NaN | 600000 | NaN | He | NaN | NaN | none | none | none | none | none | none | 0.5 | 224.5475113 | 3.005708e-09 | none | none | none | none | none | none | none | none | none | none | none | none | 0.5 | 21.02272727 | 2.814023e-10 | none | none | none | none | none | none | none | none | none | none | none | none | none | none | none | permeability | fig 9 | AHMAD MZ et al 2021 | https://doi.org/10.1016/j.seppur.2020.117582
polymer | 6FDA-DAM:DABA(3:1) | NaN | flat | glassy | 0 | 20 | 30 | NaN | NaN | NaN | NaN | NaN | NaN | NaN | NaN | 298 | NaN | NaN | 400000 | NaN | He | NaN | NaN | none | none | none | none | none | none | 0.75 | 162.2093023 | 2.171272e-09 | none | none | none | none | none | none | none | none | none | none | none | none | 0.25 | 4.524627721 | 6.056496e-11 | none | none | none | none | none | none | none | none | none | none | none | none | none | none | none | permeability | fig 9 | AHMAD MZ et al 2021 | https://doi.org/10.1016/j.seppur.2020.117582
polymer | 6FDA-DAM:DABA(3:1) | NaN | flat | glassy | 0 | 20 | 30 | NaN | NaN | NaN | NaN | NaN | NaN | NaN | NaN | 298 | NaN | NaN | 600000 | NaN | He | NaN | NaN | none | none | none | none | none | none | 0.75 | 144.1860465 | 1.93002e-09 | none | none | none | none | none | none | none | none | none | none | none | none | 0.25 | 4.696449026 | 6.286489e-11 | none | none | none | none | none | none | none | none | none | none | none | none | none | none | none | permeability | fig 9 | AHMAD MZ et al 2021 | https://doi.org/10.1016/j.seppur.2020.117582
MMM | 6FDA-DAM:DABA(3:1)/SSZ-16 | NaN | flat | zeolite/glassy | 5 | 20 | 30 | NaN | NaN | NaN | NaN | NaN | NaN | NaN | NaN | 298 | NaN | NaN | 400000 | NaN | He | NaN | NaN | none | none | none | none | none | none | 0.75 | 280.8139535 | 3.75887e-09 | none | none | none | none | none | none | none | none | none | none | none | none | 0.25 | 7.674684994 | 1.027304e-10 | none | none | none | none | none | none | none | none | none | none | none | none | none | none | none | permeability | fig 9 | AHMAD MZ et al 2021 | https://doi.org/10.1016/j.seppur.2020.117582
MMM | 6FDA-DAM:DABA(3:1)/SSZ-16 | NaN | flat | zeolite/glassy | 5 | 20 | 30 | NaN | NaN | NaN | NaN | NaN | NaN | NaN | NaN | 298 | NaN | NaN | 600000 | NaN | He | NaN | NaN | none | none | none | none | none | none | 0.75 | 247.6744186 | 3.315276e-09 | none | none | none | none | none | none | none | none | none | none | none | none | 0.25 | 7.216494845 | 9.659728e-11 | none | none | none | none | none | none | none | none | none | none | none | none | none | none | none | permeability | fig 9 | AHMAD MZ et al 2021 | https://doi.org/10.1016/j.seppur.2020.117582
MMM | 6FDA-DAM:DABA(3:1)/SSZ-16 | NaN | flat | zeolite/glassy | 10 | 20 | 30 | NaN | NaN | NaN | NaN | NaN | NaN | NaN | NaN | 298 | NaN | NaN | 400000 | NaN | He | NaN | NaN | none | none | none | none | none | none | 0.75 | 286.627907 | 3.836693e-09 | none | none | none | none | none | none | none | none | none | none | none | none | 0.25 | 8.591065292 | 1.149968e-10 | none | none | none | none | none | none | none | none | none | none | none | none | none | none | none | permeability | fig 9 | AHMAD MZ et al 2021 | https://doi.org/10.1016/j.seppur.2020.117582
MMM | 6FDA-DAM:DABA(3:1)/SSZ-16 | NaN | flat | zeolite/glassy | 10 | 20 | 30 | NaN | NaN | NaN | NaN | NaN | NaN | NaN | NaN | 298 | NaN | NaN | 600000 | NaN | He | NaN | NaN | none | none | none | none | none | none | 0.75 | 256.9767442 | 3.439794e-09 | none | none | none | none | none | none | none | none | none | none | none | none | 0.25 | 8.24742268 | 1.103969e-10 | none | none | none | none | none | none | none | none | none | none | none | none | none | none | none | permeability | fig 9 | AHMAD MZ et al 2021 | https://doi.org/10.1016/j.seppur.2020.117582
MMM | 6FDA-DAM:DABA(3:1)/SSZ-16 | NaN | flat | zeolite/glassy | 15 | 20 | 30 | NaN | NaN | NaN | NaN | NaN | NaN | NaN | NaN | 298 | NaN | NaN | 400000 | NaN | He | NaN | NaN | none | none | none | none | none | none | 0.75 | 253.4883721 | 3.3931e-09 | none | none | none | none | none | none | none | none | none | none | none | none | 0.25 | 18.72852234 | 2.506929e-10 | none | none | none | none | none | none | none | none | none | none | none | none | none | none | none | permeability | fig 9 | AHMAD MZ et al 2021 | https://doi.org/10.1016/j.seppur.2020.117582
MMM | 6FDA-DAM:DABA(3:1)/SSZ-16 | NaN | flat | zeolite/glassy | 15 | 20 | 30 | NaN | NaN | NaN | NaN | NaN | NaN | NaN | NaN | 298 | NaN | NaN | 600000 | NaN | He | NaN | NaN | none | none | none | none | none | none | 0.75 | 226.744186 | 3.035112e-09 | none | none | none | none | none | none | none | none | none | none | none | none | 0.25 | 18.27033219 | 2.445598e-10 | none | none | none | none | none | none | none | none | none | none | none | none | none | none | none | permeability | fig 9 | AHMAD MZ et al 2021 | https://doi.org/10.1016/j.seppur.2020.117582
polymer | Matrimid5218 | NaN | flat | glassy | 0 | NaN | NaN | NaN | NaN | NaN | NaN | NaN | NaN | NaN | NaN | 308 | NaN | NaN | 1000000 | NaN | NaN | NaN | NaN | none | none | none | none | none | none | 0.5 | 11.31936 | NaN | none | none | none | none | none | none | none | none | none | none | none | none | 0.5 | 0.3025615 | NaN | none | none | none | none | none | none | none | none | none | none | none | none | none | none | none | permeability | fig 10 and 11 | ESSEN M et al 2021 | https://doi.org/10.1016/j.seppur.2020.118103
MMM | Matrimid5218/ZIF-68 | NaN | flat | zeolite/glassy | 10 | NaN | NaN | NaN | NaN | NaN | NaN | NaN | NaN | NaN | NaN | 308 | NaN | NaN | 1000000 | NaN | NaN | NaN | NaN | none | none | none | none | none | none | 0.5 | 15.79531 | NaN | none | none | none | none | none | none | none | none | none | none | none | none | 0.5 | 0.40379 | NaN | none | none | none | none | none | none | none | none | none | none | none | none | none | none | none | permeability | fig 10 and 11 | ESSEN M et al 2021 | https://doi.org/10.1016/j.seppur.2020.118103
MMM | Matrimid5218/ZIF-69 | NaN | flat | zeolite/glassy | 10 | NaN | NaN | NaN | NaN | NaN | NaN | NaN | NaN | NaN | NaN | 308 | NaN | NaN | 1000000 | NaN | NaN | NaN | NaN | none | none | none | none | none | none | 0.5 | 15.27744 | NaN | none | none | none | none | none | none | none | none | none | none | none | none | 0.5 | 0.4083591 | NaN | none | none | none | none | none | none | none | none | none | none | none | none | none | none | none | permeability | fig 10 and 11 | ESSEN M et al 2021 | https://doi.org/10.1016/j.seppur.2020.118103
MMM | Matrimid5218/ZIF-78 | NaN | flat | zeolite/glassy | 10 | NaN | NaN | NaN | NaN | NaN | NaN | NaN | NaN | NaN | NaN | 308 | NaN | NaN | 1000000 | NaN | NaN | NaN | NaN | none | none | none | none | none | none | 0.5 | 12.54007 | NaN | none | none | none | none | none | none | none | none | none | none | none | none | 0.5 | 0.3239837 | NaN | none | none | none | none | none | none | none | none | none | none | none | none | none | none | none | permeability | fig 10 and 11 | ESSEN M et al 2021 | https://doi.org/10.1016/j.seppur.2020.118103
MMM | Matrimid5218/ZIF-68 | NaN | flat | zeolite/glassy | 20 | NaN | NaN | NaN | NaN | NaN | NaN | NaN | NaN | NaN | NaN | 308 | NaN | NaN | 1000000 | NaN | NaN | NaN | NaN | none | none | none | none | none | none | 0.5 | 25.15413 | NaN | none | none | none | none | none | none | none | none | none | none | none | none | 0.5 | 0.6874923 | NaN | none | none | none | none | none | none | none | none | none | none | none | none | none | none | none | permeability | fig 10 and 11 | ESSEN M et al 2021 | https://doi.org/10.1016/j.seppur.2020.118103
MMM | Matrimid5218/ZIF-69 | NaN | flat | zeolite/glassy | 20 | NaN | NaN | NaN | NaN | NaN | NaN | NaN | NaN | NaN | NaN | 308 | NaN | NaN | 1000000 | NaN | NaN | NaN | NaN | none | none | none | none | none | none | 0.5 | 20.27127 | NaN | none | none | none | none | none | none | none | none | none | none | none | none | 0.5 | 0.5558251 | NaN | none | none | none | none | none | none | none | none | none | none | none | none | none | none | none | permeability | fig 10 and 11 | ESSEN M et al 2021 | https://doi.org/10.1016/j.seppur.2020.118103
MMM | Matrimid5218/ZIF-78 | NaN | flat | zeolite/glassy | 20 | NaN | NaN | NaN | NaN | NaN | NaN | NaN | NaN | NaN | NaN | 308 | NaN | NaN | 1000000 | NaN | NaN | NaN | NaN | none | none | none | none | none | none | 0.5 | 12.98397 | NaN | none | none | none | none | none | none | none | none | none | none | none | none | 0.5 | 0.3554388 | NaN | none | none | none | none | none | none | none | none | none | none | none | none | none | none | none | permeability | fig 10 and 11 | ESSEN M et al 2021 | https://doi.org/10.1016/j.seppur.2020.118103
polymer | Matrimid5218 | NaN | flat | glassy | 0 | NaN | NaN | NaN | NaN | NaN | NaN | NaN | NaN | NaN | NaN | 308 | NaN | NaN | 500000 | NaN | NaN | NaN | NaN | 1 | 23.1 | NaN | none | none | none | none | none | none | none | none | none | none | none | none | none | none | none | none | none | none | none | none | none | none | none | none | none | none | none | none | none | none | none | none | none | none | none | none | permeability | table 3 | AKBARI A et al 2020 | https://doi.org/10.1016/j.cep.2020.107804
MMM | Cu-BTC/Matrimid5218 | NaN | flat | MOF/glassy | 5 | NaN | NaN | NaN | NaN | NaN | NaN | NaN | NaN | NaN | NaN | 308 | NaN | NaN | 500000 | NaN | NaN | NaN | NaN | 1 | 27.7 | NaN | none | none | none | none | none | none | none | none | none | none | none | none | none | none | none | none | none | none | none | none | none | none | none | none | none | none | none | none | none | none | none | none | none | none | none | none | permeability | table 3 | AKBARI A et al 2020 | https://doi.org/10.1016/j.cep.2020.107804
MMM | Cu-BTC/Matrimid5218 | NaN | flat | MOF/glassy | 10 | NaN | NaN | NaN | NaN | NaN | NaN | NaN | NaN | NaN | NaN | 308 | NaN | NaN | 500000 | NaN | NaN | NaN | NaN | 1 | 35.2 | NaN | none | none | none | none | none | none | none | none | none | none | none | none | none | none | none | none | none | none | none | none | none | none | none | none | none | none | none | none | none | none | none | none | none | none | none | none | permeability | table 3 | AKBARI A et al 2020 | https://doi.org/10.1016/j.cep.2020.107804
MMM | Cu-BTC/Matrimid5218 | NaN | flat | MOF/glassy | 20 | NaN | NaN | NaN | NaN | NaN | NaN | NaN | NaN | NaN | NaN | 308 | NaN | NaN | 500000 | NaN | NaN | NaN | NaN | 1 | 49.7 | NaN | none | none | none | none | none | none | none | none | none | none | none | none | none | none | none | none | none | none | none | none | none | none | none | none | none | none | none | none | none | none | none | none | none | none | none | none | permeability | table 3 | AKBARI A et al 2020 | https://doi.org/10.1016/j.cep.2020.107804
MMM | Cu-BTC/Matrimid5218 | NaN | flat | MOF/glassy | 30 | NaN | NaN | NaN | NaN | NaN | NaN | NaN | NaN | NaN | NaN | 308 | NaN | NaN | 500000 | NaN | NaN | NaN | NaN | 1 | 55.9 | NaN | none | none | none | none | none | none | none | none | none | none | none | none | none | none | none | none | none | none | none | none | none | none | none | none | none | none | none | none | none | none | none | none | none | none | none | none | permeability | table 3 | AKBARI A et al 2020 | https://doi.org/10.1016/j.cep.2020.107804
MMM | Cu-BDC/Matrimid5218 | NaN | flat | MOF/glassy | 5 | NaN | NaN | NaN | NaN | NaN | NaN | NaN | NaN | NaN | NaN | 308 | NaN | NaN | 500000 | NaN | NaN | NaN | NaN | 1 | 28.1 | NaN | none | none | none | none | none | none | none | none | none | none | none | none | none | none | none | none | none | none | none | none | none | none | none | none | none | none | none | none | none | none | none | none | none | none | none | none | permeability | table 3 | AKBARI A et al 2020 | https://doi.org/10.1016/j.cep.2020.107804
MMM | Cu-BDC/Matrimid5218 | NaN | flat | MOF/glassy | 10 | NaN | NaN | NaN | NaN | NaN | NaN | NaN | NaN | NaN | NaN | 308 | NaN | NaN | 500000 | NaN | NaN | NaN | NaN | 1 | 38.4 | NaN | none | none | none | none | none | none | none | none | none | none | none | none | none | none | none | none | none | none | none | none | none | none | none | none | none | none | none | none | none | none | none | none | none | none | none | none | permeability | table 3 | AKBARI A et al 2020 | https://doi.org/10.1016/j.cep.2020.107804
MMM | Cu-BDC/Matrimid5218 | NaN | flat | MOF/glassy | 20 | NaN | NaN | NaN | NaN | NaN | NaN | NaN | NaN | NaN | NaN | 308 | NaN | NaN | 500000 | NaN | NaN | NaN | NaN | 1 | 47.3 | NaN | none | none | none | none | none | none | none | none | none | none | none | none | none | none | none | none | none | none | none | none | none | none | none | none | none | none | none | none | none | none | none | none | none | none | none | none | permeability | table 3 | AKBARI A et al 2020 | https://doi.org/10.1016/j.cep.2020.107804
MMM | Cu-BDC/Matrimid5218 | NaN | flat | MOF/glassy | 30 | NaN | NaN | NaN | NaN | NaN | NaN | NaN | NaN | NaN | NaN | 308 | NaN | NaN | 500000 | NaN | NaN | NaN | NaN | 1 | 51.8 | NaN | none | none | none | none | none | none | none | none | none | none | none | none | none | none | none | none | none | none | none | none | none | none | none | none | none | none | none | none | none | none | none | none | none | none | none | none | permeability | table 3 | AKBARI A et al 2020 | https://doi.org/10.1016/j.cep.2020.107804
MMM | Cu-BDC/Matrimid5218 | NaN | flat | MOF/glassy | 35 | NaN | NaN | NaN | NaN | NaN | NaN | NaN | NaN | NaN | NaN | 308 | NaN | NaN | 500000 | NaN | NaN | NaN | NaN | 1 | 55.1 | NaN | none | none | none | none | none | none | none | none | none | none | none | none | none | none | none | none | none | none | none | none | none | none | none | none | none | none | none | none | none | none | none | none | none | none | none | none | permeability | table 3 | AKBARI A et al 2020 | https://doi.org/10.1016/j.cep.2020.107804
polymer | Matrimid5218 | NaN | flat | glassy | 0 | NaN | NaN | NaN | NaN | NaN | NaN | NaN | NaN | NaN | NaN | 308 | NaN | NaN | 500000 | NaN | NaN | NaN | NaN | none | none | none | none | none | none | none | none | none | none | none | none | none | none | none | none | none | none | none | none | none | 1 | 0.18 | NaN | none | none | none | none | none | none | none | none | none | none | none | none | none | none | none | permeability | table 3 | AKBARI A et al 2020 | https://doi.org/10.1016/j.cep.2020.107804
MMM | Cu-BTC/Matrimid5218 | NaN | flat | MOF/glassy | 5 | NaN | NaN | NaN | NaN | NaN | NaN | NaN | NaN | NaN | NaN | 308 | NaN | NaN | 500000 | NaN | NaN | NaN | NaN | none | none | none | none | none | none | none | none | none | none | none | none | none | none | none | none | none | none | none | none | none | 1 | 0.18 | NaN | none | none | none | none | none | none | none | none | none | none | none | none | none | none | none | permeability | table 3 | AKBARI A et al 2020 | https://doi.org/10.1016/j.cep.2020.107804
MMM | Cu-BTC/Matrimid5218 | NaN | flat | MOF/glassy | 10 | NaN | NaN | NaN | NaN | NaN | NaN | NaN | NaN | NaN | NaN | 308 | NaN | NaN | 500000 | NaN | NaN | NaN | NaN | none | none | none | none | none | none | none | none | none | none | none | none | none | none | none | none | none | none | none | none | none | 1 | 0.19 | NaN | none | none | none | none | none | none | none | none | none | none | none | none | none | none | none | permeability | table 3 | AKBARI A et al 2020 | https://doi.org/10.1016/j.cep.2020.107804
MMM | Cu-BTC/Matrimid5218 | NaN | flat | MOF/glassy | 20 | NaN | NaN | NaN | NaN | NaN | NaN | NaN | NaN | NaN | NaN | 308 | NaN | NaN | 500000 | NaN | NaN | NaN | NaN | none | none | none | none | none | none | none | none | none | none | none | none | none | none | none | none | none | none | none | none | none | 1 | 0.22 | NaN | none | none | none | none | none | none | none | none | none | none | none | none | none | none | none | permeability | table 3 | AKBARI A et al 2020 | https://doi.org/10.1016/j.cep.2020.107804
MMM | Cu-BTC/Matrimid5218 | NaN | flat | MOF/glassy | 30 | NaN | NaN | NaN | NaN | NaN | NaN | NaN | NaN | NaN | NaN | 308 | NaN | NaN | 500000 | NaN | NaN | NaN | NaN | none | none | none | none | none | none | none | none | none | none | none | none | none | none | none | none | none | none | none | none | none | 1 | 0.27 | NaN | none | none | none | none | none | none | none | none | none | none | none | none | none | none | none | permeability | table 3 | AKBARI A et al 2020 | https://doi.org/10.1016/j.cep.2020.107804
MMM | Cu-BDC/Matrimid5218 | NaN | flat | MOF/glassy | 5 | NaN | NaN | NaN | NaN | NaN | NaN | NaN | NaN | NaN | NaN | 308 | NaN | NaN | 500000 | NaN | NaN | NaN | NaN | none | none | none | none | none | none | none | none | none | none | none | none | none | none | none | none | none | none | none | none | none | 1 | 0.18 | NaN | none | none | none | none | none | none | none | none | none | none | none | none | none | none | none | permeability | table 3 | AKBARI A et al 2020 | https://doi.org/10.1016/j.cep.2020.107804
MMM | Cu-BDC/Matrimid5218 | NaN | flat | MOF/glassy | 10 | NaN | NaN | NaN | NaN | NaN | NaN | NaN | NaN | NaN | NaN | 308 | NaN | NaN | 500000 | NaN | NaN | NaN | NaN | none | none | none | none | none | none | none | none | none | none | none | none | none | none | none | none | none | none | none | none | none | 1 | 0.21 | NaN | none | none | none | none | none | none | none | none | none | none | none | none | none | none | none | permeability | table 3 | AKBARI A et al 2020 | https://doi.org/10.1016/j.cep.2020.107804
MMM | Cu-BDC/Matrimid5218 | NaN | flat | MOF/glassy | 20 | NaN | NaN | NaN | NaN | NaN | NaN | NaN | NaN | NaN | NaN | 308 | NaN | NaN | 500000 | NaN | NaN | NaN | NaN | none | none | none | none | none | none | none | none | none | none | none | none | none | none | none | none | none | none | none | none | none | 1 | 0.21 | NaN | none | none | none | none | none | none | none | none | none | none | none | none | none | none | none | permeability | table 3 | AKBARI A et al 2020 | https://doi.org/10.1016/j.cep.2020.107804
MMM | Cu-BDC/Matrimid5218 | NaN | flat | MOF/glassy | 30 | NaN | NaN | NaN | NaN | NaN | NaN | NaN | NaN | NaN | NaN | 308 | NaN | NaN | 500000 | NaN | NaN | NaN | NaN | none | none | none | none | none | none | none | none | none | none | none | none | none | none | none | none | none | none | none | none | none | 1 | 0.21 | NaN | none | none | none | none | none | none | none | none | none | none | none | none | none | none | none | permeability | table 3 | AKBARI A et al 2020 | https://doi.org/10.1016/j.cep.2020.107804
MMM | Cu-BDC/Matrimid5218 | NaN | flat | MOF/glassy | 35 | NaN | NaN | NaN | NaN | NaN | NaN | NaN | NaN | NaN | NaN | 308 | NaN | NaN | 500000 | NaN | NaN | NaN | NaN | none | none | none | none | none | none | none | none | none | none | none | none | none | none | none | none | none | none | none | none | none | 1 | 0.25 | NaN | none | none | none | none | none | none | none | none | none | none | none | none | none | none | none | permeability | table 3 | AKBARI A et al 2020 | https://doi.org/10.1016/j.cep.2020.107804
MMM | Cu-BDC/Matrimid5218 | NaN | flat | MOF/glassy | 30 | NaN | NaN | NaN | NaN | NaN | NaN | NaN | NaN | NaN | NaN | 318 | NaN | NaN | 500000 | NaN | NaN | NaN | NaN | 1 | 54.22741 | NaN | none | none | none | none | none | none | none | none | none | none | none | none | none | none | none | none | none | none | none | none | none | none | none | none | none | none | none | none | none | none | none | none | none | none | none | none | permeability | fig 6a | AKBARI A et al 2020 | https://doi.org/10.1016/j.cep.2020.107804
MMM | Cu-BDC/Matrimid5218 | NaN | flat | MOF/glassy | 30 | NaN | NaN | NaN | NaN | NaN | NaN | NaN | NaN | NaN | NaN | 328 | NaN | NaN | 500000 | NaN | NaN | NaN | NaN | 1 | 58.16327 | NaN | none | none | none | none | none | none | none | none | none | none | none | none | none | none | none | none | none | none | none | none | none | none | none | none | none | none | none | none | none | none | none | none | none | none | none | none | permeability | fig 6a | AKBARI A et al 2020 | https://doi.org/10.1016/j.cep.2020.107804
MMM | Cu-BDC/Matrimid5218 | NaN | flat | MOF/glassy | 30 | NaN | NaN | NaN | NaN | NaN | NaN | NaN | NaN | NaN | NaN | 338 | NaN | NaN | 500000 | NaN | NaN | NaN | NaN | 1 | 66.03499 | NaN | none | none | none | none | none | none | none | none | none | none | none | none | none | none | none | none | none | none | none | none | none | none | none | none | none | none | none | none | none | none | none | none | none | none | none | none | permeability | fig 6a | AKBARI A et al 2020 | https://doi.org/10.1016/j.cep.2020.107804
MMM | Cu-BDC/Matrimid5218 | NaN | flat | MOF/glassy | 30 | NaN | NaN | NaN | NaN | NaN | NaN | NaN | NaN | NaN | NaN | 318 | NaN | NaN | 500000 | NaN | NaN | NaN | NaN | none | none | none | none | none | none | none | none | none | none | none | none | none | none | none | none | none | none | none | none | none | 1 | 0.2149047 | NaN | none | none | none | none | none | none | none | none | none | none | none | none | none | none | none | permeability | fig 6a | AKBARI A et al 2020 | https://doi.org/10.1016/j.cep.2020.107804
MMM | Cu-BDC/Matrimid5218 | NaN | flat | MOF/glassy | 30 | NaN | NaN | NaN | NaN | NaN | NaN | NaN | NaN | NaN | NaN | 328 | NaN | NaN | 500000 | NaN | NaN | NaN | NaN | none | none | none | none | none | none | none | none | none | none | none | none | none | none | none | none | none | none | none | none | none | 1 | 0.2337434 | NaN | none | none | none | none | none | none | none | none | none | none | none | none | none | none | none | permeability | fig 6a | AKBARI A et al 2020 | https://doi.org/10.1016/j.cep.2020.107804
MMM | Cu-BDC/Matrimid5218 | NaN | flat | MOF/glassy | 30 | NaN | NaN | NaN | NaN | NaN | NaN | NaN | NaN | NaN | NaN | 338 | NaN | NaN | 500000 | NaN | NaN | NaN | NaN | none | none | none | none | none | none | none | none | none | none | none | none | none | none | none | none | none | none | none | none | none | 1 | 0.2710952 | NaN | none | none | none | none | none | none | none | none | none | none | none | none | none | none | none | permeability | fig 6a | AKBARI A et al 2020 | https://doi.org/10.1016/j.cep.2020.107804
MMM | Cu-BTC/Matrimid5218 | NaN | flat | MOF/glassy | 20 | NaN | NaN | NaN | NaN | NaN | NaN | NaN | NaN | NaN | NaN | 318 | NaN | NaN | 500000 | NaN | NaN | NaN | NaN | 1 | 52.45536 | NaN | none | none | none | none | none | none | none | none | none | none | none | none | none | none | none | none | none | none | none | none | none | none | none | none | none | none | none | none | none | none | none | none | none | none | none | none | permeability | fig 6b | AKBARI A et al 2020 | https://doi.org/10.1016/j.cep.2020.107804
MMM | Cu-BTC/Matrimid5218 | NaN | flat | MOF/glassy | 20 | NaN | NaN | NaN | NaN | NaN | NaN | NaN | NaN | NaN | NaN | 328 | NaN | NaN | 500000 | NaN | NaN | NaN | NaN | 1 | 55.05952 | NaN | none | none | none | none | none | none | none | none | none | none | none | none | none | none | none | none | none | none | none | none | none | none | none | none | none | none | none | none | none | none | none | none | none | none | none | none | permeability | fig 6b | AKBARI A et al 2020 | https://doi.org/10.1016/j.cep.2020.107804
MMM | Cu-BTC/Matrimid5218 | NaN | flat | MOF/glassy | 20 | NaN | NaN | NaN | NaN | NaN | NaN | NaN | NaN | NaN | NaN | 338 | NaN | NaN | 500000 | NaN | NaN | NaN | NaN | 1 | 58.03571 | NaN | none | none | none | none | none | none | none | none | none | none | none | none | none | none | none | none | none | none | none | none | none | none | none | none | none | none | none | none | none | none | none | none | none | none | none | none | permeability | fig 6b | AKBARI A et al 2020 | https://doi.org/10.1016/j.cep.2020.107804
MMM | Cu-BTC/Matrimid5218 | NaN | flat | MOF/glassy | 20 | NaN | NaN | NaN | NaN | NaN | NaN | NaN | NaN | NaN | NaN | 318 | NaN | NaN | 500000 | NaN | NaN | NaN | NaN | none | none | none | none | none | none | none | none | none | none | none | none | none | none | none | none | none | none | none | none | none | 1 | 0.2482394 | NaN | none | none | none | none | none | none | none | none | none | none | none | none | none | none | none | permeability | fig 6b | AKBARI A et al 2020 | https://doi.org/10.1016/j.cep.2020.107804
MMM | Cu-BTC/Matrimid5218 | NaN | flat | MOF/glassy | 20 | NaN | NaN | NaN | NaN | NaN | NaN | NaN | NaN | NaN | NaN | 328 | NaN | NaN | 500000 | NaN | NaN | NaN | NaN | none | none | none | none | none | none | none | none | none | none | none | none | none | none | none | none | none | none | none | none | none | 1 | 0.267148 | NaN | none | none | none | none | none | none | none | none | none | none | none | none | none | none | none | permeability | fig 6b | AKBARI A et al 2020 | https://doi.org/10.1016/j.cep.2020.107804
MMM | Cu-BTC/Matrimid5218 | NaN | flat | MOF/glassy | 20 | NaN | NaN | NaN | NaN | NaN | NaN | NaN | NaN | NaN | NaN | 338 | NaN | NaN | 500000 | NaN | NaN | NaN | NaN | none | none | none | none | none | none | none | none | none | none | none | none | none | none | none | none | none | none | none | none | none | 1 | 0.2888889 | NaN | none | none | none | none | none | none | none | none | none | none | none | none | none | none | none | permeability | fig 6b | AKBARI A et al 2020 | https://doi.org/10.1016/j.cep.2020.107804
MMM | Cu-BDC/Matrimid5218 | NaN | flat | MOF/glassy | 30 | NaN | NaN | NaN | NaN | NaN | NaN | NaN | NaN | NaN | NaN | 308 | NaN | NaN | 100000 | NaN | NaN | NaN | NaN | 1 | 59.82405 | NaN | none | none | none | none | none | none | none | none | none | none | none | none | none | none | none | none | none | none | none | none | none | none | none | none | none | none | none | none | none | none | none | none | none | none | none | none | permeability | fig 8a | AKBARI A et al 2020 | https://doi.org/10.1016/j.cep.2020.107804
MMM | Cu-BDC/Matrimid5218 | NaN | flat | MOF/glassy | 30 | NaN | NaN | NaN | NaN | NaN | NaN | NaN | NaN | NaN | NaN | 308 | NaN | NaN | 200000 | NaN | NaN | NaN | NaN | 1 | 58.94428 | NaN | none | none | none | none | none | none | none | none | none | none | none | none | none | none | none | none | none | none | none | none | none | none | none | none | none | none | none | none | none | none | none | none | none | none | none | none | permeability | fig 8a | AKBARI A et al 2020 | https://doi.org/10.1016/j.cep.2020.107804
MMM | Cu-BDC/Matrimid5218 | NaN | flat | MOF/glassy | 30 | NaN | NaN | NaN | NaN | NaN | NaN | NaN | NaN | NaN | NaN | 308 | NaN | NaN | 300000 | NaN | NaN | NaN | NaN | 1 | 58.06452 | NaN | none | none | none | none | none | none | none | none | none | none | none | none | none | none | none | none | none | none | none | none | none | none | none | none | none | none | none | none | none | none | none | none | none | none | none | none | permeability | fig 8a | AKBARI A et al 2020 | https://doi.org/10.1016/j.cep.2020.107804
MMM | Cu-BDC/Matrimid5218 | NaN | flat | MOF/glassy | 30 | NaN | NaN | NaN | NaN | NaN | NaN | NaN | NaN | NaN | NaN | 308 | NaN | NaN | 400000 | NaN | NaN | NaN | NaN | 1 | 52.78592 | NaN | none | none | none | none | none | none | none | none | none | none | none | none | none | none | none | none | none | none | none | none | none | none | none | none | none | none | none | none | none | none | none | none | none | none | none | none | permeability | fig 8a | AKBARI A et al 2020 | https://doi.org/10.1016/j.cep.2020.107804
MMM | Cu-BDC/Matrimid5218 | NaN | flat | MOF/glassy | 30 | NaN | NaN | NaN | NaN | NaN | NaN | NaN | NaN | NaN | NaN | 308 | NaN | NaN | 100000 | NaN | NaN | NaN | NaN | none | none | none | none | none | none | none | none | none | none | none | none | none | none | none | none | none | none | none | none | none | 1 | 0.2590476 | NaN | none | none | none | none | none | none | none | none | none | none | none | none | none | none | none | permeability | fig 8a | AKBARI A et al 2020 | https://doi.org/10.1016/j.cep.2020.107804
MMM | Cu-BDC/Matrimid5218 | NaN | flat | MOF/glassy | 30 | NaN | NaN | NaN | NaN | NaN | NaN | NaN | NaN | NaN | NaN | 308 | NaN | NaN | 200000 | NaN | NaN | NaN | NaN | none | none | none | none | none | none | none | none | none | none | none | none | none | none | none | none | none | none | none | none | none | 1 | 0.2454212 | NaN | none | none | none | none | none | none | none | none | none | none | none | none | none | none | none | permeability | fig 8a | AKBARI A et al 2020 | https://doi.org/10.1016/j.cep.2020.107804
MMM | Cu-BDC/Matrimid5218 | NaN | flat | MOF/glassy | 30 | NaN | NaN | NaN | NaN | NaN | NaN | NaN | NaN | NaN | NaN | 308 | NaN | NaN | 300000 | NaN | NaN | NaN | NaN | none | none | none | none | none | none | none | none | none | none | none | none | none | none | none | none | none | none | none | none | none | 1 | 0.2357143 | NaN | none | none | none | none | none | none | none | none | none | none | none | none | none | none | none | permeability | fig 8a | AKBARI A et al 2020 | https://doi.org/10.1016/j.cep.2020.107804
MMM | Cu-BDC/Matrimid5218 | NaN | flat | MOF/glassy | 30 | NaN | NaN | NaN | NaN | NaN | NaN | NaN | NaN | NaN | NaN | 308 | NaN | NaN | 400000 | NaN | NaN | NaN | NaN | none | none | none | none | none | none | none | none | none | none | none | none | none | none | none | none | none | none | none | none | none | 1 | 0.2094241 | NaN | none | none | none | none | none | none | none | none | none | none | none | none | none | none | none | permeability | fig 8a | AKBARI A et al 2020 | https://doi.org/10.1016/j.cep.2020.107804
MMM | Cu-BTC/Matrimid5218 | NaN | flat | MOF/glassy | 20 | NaN | NaN | NaN | NaN | NaN | NaN | NaN | NaN | NaN | NaN | 308 | NaN | NaN | 100000 | NaN | NaN | NaN | NaN | 1 | 59.9851 | NaN | none | none | none | none | none | none | none | none | none | none | none | none | none | none | none | none | none | none | none | none | none | none | none | none | none | none | none | none | none | none | none | none | none | none | none | none | permeability | fig 8b | AKBARI A et al 2020 | https://doi.org/10.1016/j.cep.2020.107804
MMM | Cu-BTC/Matrimid5218 | NaN | flat | MOF/glassy | 20 | NaN | NaN | NaN | NaN | NaN | NaN | NaN | NaN | NaN | NaN | 308 | NaN | NaN | 200000 | NaN | NaN | NaN | NaN | 1 | 60.73025 | NaN | none | none | none | none | none | none | none | none | none | none | none | none | none | none | none | none | none | none | none | none | none | none | none | none | none | none | none | none | none | none | none | none | none | none | none | none | permeability | fig 8b | AKBARI A et al 2020 | https://doi.org/10.1016/j.cep.2020.107804
MMM | Cu-BTC/Matrimid5218 | NaN | flat | MOF/glassy | 20 | NaN | NaN | NaN | NaN | NaN | NaN | NaN | NaN | NaN | NaN | 308 | NaN | NaN | 300000 | NaN | NaN | NaN | NaN | 1 | 57.37705 | NaN | none | none | none | none | none | none | none | none | none | none | none | none | none | none | none | none | none | none | none | none | none | none | none | none | none | none | none | none | none | none | none | none | none | none | none | none | permeability | fig 8b | AKBARI A et al 2020 | https://doi.org/10.1016/j.cep.2020.107804
MMM | Cu-BTC/Matrimid5218 | NaN | flat | MOF/glassy | 20 | NaN | NaN | NaN | NaN | NaN | NaN | NaN | NaN | NaN | NaN | 308 | NaN | NaN | 400000 | NaN | NaN | NaN | NaN | 1 | 52.90611 | NaN | none | none | none | none | none | none | none | none | none | none | none | none | none | none | none | none | none | none | none | none | none | none | none | none | none | none | none | none | none | none | none | none | none | none | none | none | permeability | fig 8b | AKBARI A et al 2020 | https://doi.org/10.1016/j.cep.2020.107804
MMM | Cu-BTC/Matrimid5218 | NaN | flat | MOF/glassy | 20 | NaN | NaN | NaN | NaN | NaN | NaN | NaN | NaN | NaN | NaN | 308 | NaN | NaN | 100000 | NaN | NaN | NaN | NaN | none | none | none | none | none | none | none | none | none | none | none | none | none | none | none | none | none | none | none | none | none | 1 | 0.3163065 | NaN | none | none | none | none | none | none | none | none | none | none | none | none | none | none | none | permeability | fig 8b | AKBARI A et al 2020 | https://doi.org/10.1016/j.cep.2020.107804
MMM | Cu-BTC/Matrimid5218 | NaN | flat | MOF/glassy | 20 | NaN | NaN | NaN | NaN | NaN | NaN | NaN | NaN | NaN | NaN | 308 | NaN | NaN | 200000 | NaN | NaN | NaN | NaN | none | none | none | none | none | none | none | none | none | none | none | none | none | none | none | none | none | none | none | none | none | 1 | 0.3092979 | NaN | none | none | none | none | none | none | none | none | none | none | none | none | none | none | none | permeability | fig 8b | AKBARI A et al 2020 | https://doi.org/10.1016/j.cep.2020.107804
MMM | Cu-BTC/Matrimid5218 | NaN | flat | MOF/glassy | 20 | NaN | NaN | NaN | NaN | NaN | NaN | NaN | NaN | NaN | NaN | 308 | NaN | NaN | 300000 | NaN | NaN | NaN | NaN | none | none | none | none | none | none | none | none | none | none | none | none | none | none | none | none | none | none | none | none | none | 1 | 0.28051 | NaN | none | none | none | none | none | none | none | none | none | none | none | none | none | none | none | permeability | fig 8b | AKBARI A et al 2020 | https://doi.org/10.1016/j.cep.2020.107804
MMM | Cu-BTC/Matrimid5218 | NaN | flat | MOF/glassy | 20 | NaN | NaN | NaN | NaN | NaN | NaN | NaN | NaN | NaN | NaN | 308 | NaN | NaN | 400000 | NaN | NaN | NaN | NaN | none | none | none | none | none | none | none | none | none | none | none | none | none | none | none | none | none | none | none | none | none | 1 | 0.2508834 | NaN | none | none | none | none | none | none | none | none | none | none | none | none | none | none | none | permeability | fig 8b | AKBARI A et al 2020 | https://doi.org/10.1016/j.cep.2020.107804
polymer | Matrimid5218 | NaN | flat | glassy | 0 | NaN | NaN | NaN | NaN | NaN | NaN | NaN | NaN | NaN | NaN | 308 | NaN | NaN | 500000 | NaN | NaN | NaN | NaN | 0.1 | 22.3 | NaN | none | none | none | none | none | none | none | none | none | none | none | none | none | none | none | none | none | none | 0.9 | 0.18 | NaN | none | none | none | none | none | none | none | none | none | none | none | none | none | none | none | permeability | table 7 | AKBARI A et al 2020 | https://doi.org/10.1016/j.cep.2020.107804
MMM | Cu-BTC/Matrimid5218 | NaN | flat | MOF/glassy | 20 | NaN | NaN | NaN | NaN | NaN | NaN | NaN | NaN | NaN | NaN | 308 | NaN | NaN | 500000 | NaN | NaN | NaN | NaN | 0.1 | 46.9 | NaN | none | none | none | none | none | none | none | none | none | none | none | none | none | none | none | none | none | none | 0.9 | 0.24 | NaN | none | none | none | none | none | none | none | none | none | none | none | none | none | none | none | permeability | table 7 | AKBARI A et al 2020 | https://doi.org/10.1016/j.cep.2020.107804
MMM | Cu-BTC/Matrimid5218 | NaN | flat | MOF/glassy | 30 | NaN | NaN | NaN | NaN | NaN | NaN | NaN | NaN | NaN | NaN | 308 | NaN | NaN | 500000 | NaN | NaN | NaN | NaN | 0.1 | 53.7 | NaN | none | none | none | none | none | none | none | none | none | none | none | none | none | none | none | none | none | none | 0.9 | 0.29 | NaN | none | none | none | none | none | none | none | none | none | none | none | none | none | none | none | permeability | table 7 | AKBARI A et al 2020 | https://doi.org/10.1016/j.cep.2020.107804
MMM | Cu-BDC/Matrimid5218 | NaN | flat | MOF/glassy | 20 | NaN | NaN | NaN | NaN | NaN | NaN | NaN | NaN | NaN | NaN | 308 | NaN | NaN | 500000 | NaN | NaN | NaN | NaN | 0.1 | 44.2 | NaN | none | none | none | none | none | none | none | none | none | none | none | none | none | none | none | none | none | none | 0.9 | 0.21 | NaN | none | none | none | none | none | none | none | none | none | none | none | none | none | none | none | permeability | table 7 | AKBARI A et al 2020 | https://doi.org/10.1016/j.cep.2020.107804
MMM | Cu-BDC/Matrimid5218 | NaN | flat | MOF/glassy | 30 | NaN | NaN | NaN | NaN | NaN | NaN | NaN | NaN | NaN | NaN | 308 | NaN | NaN | 500000 | NaN | NaN | NaN | NaN | 0.1 | 50.7 | NaN | none | none | none | none | none | none | none | none | none | none | none | none | none | none | none | none | none | none | 0.9 | 0.22 | NaN | none | none | none | none | none | none | none | none | none | none | none | none | none | none | none | permeability | table 7 | AKBARI A et al 2020 | https://doi.org/10.1016/j.cep.2020.107804
polymer | PEI | alumina | tubular | glassy | 0 | NaN | NaN | NaN | NaN | NaN | NaN | NaN | NaN | NaN | NaN | 303 | NaN | NaN | 100000 | NaN | Ar | NaN | NaN | none | none | none | 1 | NaN | 2.793048e-09 | none | none | none | none | none | none | none | none | none | none | none | none | none | none | none | none | none | none | none | none | none | none | none | none | none | none | none | none | none | none | none | none | none | permeance | fig 7 | MESSAOUD AB et al 2015 | http://dx.doi.org/10.1016/j.seppur.2015.04.017
polymer | PEI | alumina | tubular | glassy | 0 | NaN | NaN | NaN | NaN | NaN | NaN | NaN | NaN | NaN | NaN | 303 | NaN | NaN | 100000 | NaN | Ar | NaN | NaN | none | none | none | none | none | none | 1 | NaN | 6.890255e-10 | none | none | none | none | none | none | none | none | none | none | none | none | none | none | none | none | none | none | none | none | none | none | none | none | none | none | none | none | none | none | permeance | fig 7 | MESSAOUD AB et al 2015 | http://dx.doi.org/10.1016/j.seppur.2015.04.017
polymer | PEI | alumina | tubular | glassy | 0 | NaN | NaN | NaN | NaN | NaN | NaN | NaN | NaN | NaN | NaN | 303 | NaN | NaN | 100000 | NaN | Ar | NaN | NaN | none | none | none | none | none | none | none | none | none | none | none | none | none | none | none | none | none | none | 1 | NaN | 3.918657e-10 | none | none | none | none | none | none | none | none | none | none | none | none | none | none | none | none | none | none | permeance | fig 7 | MESSAOUD AB et al 2015 | http://dx.doi.org/10.1016/j.seppur.2015.04.017
polymer | PEI | alumina | tubular | glassy | 0 | NaN | NaN | NaN | NaN | NaN | NaN | NaN | NaN | NaN | NaN | 303 | NaN | NaN | 100000 | NaN | Ar | NaN | NaN | none | none | none | none | none | none | none | none | none | none | none | none | none | none | none | none | none | none | none | none | none | 1 | NaN | 5.436184e-10 | none | none | none | none | none | none | none | none | none | none | none | none | none | none | none | permeance | fig 7 | MESSAOUD AB et al 2015 | http://dx.doi.org/10.1016/j.seppur.2015.04.017
MMM | SAPO-34/PEI | alumina | tubular | zeolite/glassy | 5 | 1 | 1 | NaN | NaN | NaN | NaN | NaN | NaN | NaN | NaN | 303 | NaN | NaN | 100000 | NaN | Ar | NaN | NaN | none | none | none | 1 | 3.270673 | 1.0945e-09 | none | none | none | none | none | none | none | none | none | none | none | none | none | none | none | none | none | none | none | none | none | none | none | none | none | none | none | none | none | none | none | none | none | permeance | fig 7 | MESSAOUD AB et al 2015 | http://dx.doi.org/10.1016/j.seppur.2015.04.017
MMM | SAPO-34/PEI | alumina | tubular | zeolite/glassy | 5 | 1 | 1 | NaN | NaN | NaN | NaN | NaN | NaN | NaN | NaN | 303 | NaN | NaN | 100000 | NaN | Ar | NaN | NaN | none | none | none | none | none | none | 1 | 1.253056 | 4.193233e-10 | none | none | none | none | none | none | none | none | none | none | none | none | none | none | none | none | none | none | none | none | none | none | none | none | none | none | none | none | none | none | permeance | fig 7 | MESSAOUD AB et al 2015 | http://dx.doi.org/10.1016/j.seppur.2015.04.017
MMM | SAPO-34/PEI | alumina | tubular | zeolite/glassy | 5 | 1 | 1 | NaN | NaN | NaN | NaN | NaN | NaN | NaN | NaN | 303 | NaN | NaN | 100000 | NaN | Ar | NaN | NaN | none | none | none | none | none | none | none | none | none | none | none | none | none | none | none | none | none | none | 1 | 0.029882809 | 1e-11 | none | none | none | none | none | none | none | none | none | none | none | none | none | none | none | none | none | none | permeance | fig 7 | MESSAOUD AB et al 2015 | http://dx.doi.org/10.1016/j.seppur.2015.04.017
MMM | SAPO-34/PEI | alumina | tubular | zeolite/glassy | 5 | 1 | 1 | NaN | NaN | NaN | NaN | NaN | NaN | NaN | NaN | 303 | NaN | NaN | 100000 | NaN | Ar | NaN | NaN | none | none | none | none | none | none | none | none | none | none | none | none | none | none | none | none | none | none | none | none | none | 1 | 0.02154094 | 7.208471e-12 | none | none | none | none | none | none | none | none | none | none | none | none | none | none | none | permeance | fig 7 | MESSAOUD AB et al 2015 | http://dx.doi.org/10.1016/j.seppur.2015.04.017
MMM | SAPO-34/PEI | alumina | tubular | zeolite/glassy | 10 | NaN | NaN | NaN | NaN | NaN | NaN | NaN | NaN | NaN | NaN | 303 | NaN | NaN | 100000 | NaN | Ar | NaN | NaN | none | none | none | 1 | NaN | 2.988754e-09 | none | none | none | none | none | none | none | none | none | none | none | none | none | none | none | none | none | none | none | none | none | none | none | none | none | none | none | none | none | none | none | none | none | permeance | fig 7 | MESSAOUD AB et al 2015 | http://dx.doi.org/10.1016/j.seppur.2015.04.017
MMM | SAPO-34/PEI | alumina | tubular | zeolite/glassy | 10 | NaN | NaN | NaN | NaN | NaN | NaN | NaN | NaN | NaN | NaN | 303 | NaN | NaN | 100000 | NaN | Ar | NaN | NaN | none | none | none | none | none | none | 1 | NaN | 6.812921e-10 | none | none | none | none | none | none | none | none | none | none | none | none | none | none | none | none | none | none | none | none | none | none | none | none | none | none | none | none | none | none | permeance | fig 7 | MESSAOUD AB et al 2015 | http://dx.doi.org/10.1016/j.seppur.2015.04.017
MMM | SAPO-34/PEI | alumina | tubular | zeolite/glassy | 10 | NaN | NaN | NaN | NaN | NaN | NaN | NaN | NaN | NaN | NaN | 303 | NaN | NaN | 100000 | NaN | Ar | NaN | NaN | none | none | none | none | none | none | none | none | none | none | none | none | none | none | none | none | none | none | 1 | NaN | 7.45674e-11 | none | none | none | none | none | none | none | none | none | none | none | none | none | none | none | none | none | none | permeance | fig 7 | MESSAOUD AB et al 2015 | http://dx.doi.org/10.1016/j.seppur.2015.04.017
MMM | SAPO-34/PEI | alumina | tubular | zeolite/glassy | 10 | NaN | NaN | NaN | NaN | NaN | NaN | NaN | NaN | NaN | NaN | 303 | NaN | NaN | 100000 | NaN | Ar | NaN | NaN | none | none | none | none | none | none | none | none | none | none | none | none | none | none | none | none | none | none | none | none | none | 1 | NaN | 9.451271e-11 | none | none | none | none | none | none | none | none | none | none | none | none | none | none | none | permeance | fig 7 | MESSAOUD AB et al 2015 | http://dx.doi.org/10.1016/j.seppur.2015.04.017
polymer | PEI | alumina | tubular | glassy | 0 | NaN | NaN | NaN | NaN | NaN | NaN | NaN | NaN | NaN | NaN | 303 | NaN | NaN | 100000 | NaN | Ar | NaN | NaN | none | none | none | none | none | none | 0.5 | NaN | 6.946957e-10 | none | none | none | none | none | none | none | none | none | none | none | none | 0.5 | NaN | 4.872974e-10 | none | none | none | none | none | none | none | none | none | none | none | none | none | none | none | permeance | fig 11a | MESSAOUD AB et al 2015 | http://dx.doi.org/10.1016/j.seppur.2015.04.017
polymer | PEI | alumina | tubular | glassy | 0 | NaN | NaN | NaN | NaN | NaN | NaN | NaN | NaN | NaN | NaN | 323 | NaN | NaN | 100000 | NaN | Ar | NaN | NaN | none | none | none | none | none | none | 0.5 | NaN | 6.796133e-10 | none | none | none | none | none | none | none | none | none | none | none | none | 0.5 | NaN | 4.806809e-10 | none | none | none | none | none | none | none | none | none | none | none | none | none | none | none | permeance | fig 11a | MESSAOUD AB et al 2015 | http://dx.doi.org/10.1016/j.seppur.2015.04.017
polymer | PEI | alumina | tubular | glassy | 0 | NaN | NaN | NaN | NaN | NaN | NaN | NaN | NaN | NaN | NaN | 353 | NaN | NaN | 100000 | NaN | Ar | NaN | NaN | none | none | none | none | none | none | 0.5 | NaN | 7.401833e-10 | none | none | none | none | none | none | none | none | none | none | none | none | 0.5 | NaN | 4.86651e-10 | none | none | none | none | none | none | none | none | none | none | none | none | none | none | none | permeance | fig 11a | MESSAOUD AB et al 2015 | http://dx.doi.org/10.1016/j.seppur.2015.04.017
polymer | PEI | alumina | tubular | glassy | 0 | NaN | NaN | NaN | NaN | NaN | NaN | NaN | NaN | NaN | NaN | 393 | NaN | NaN | 100000 | NaN | Ar | NaN | NaN | none | none | none | none | none | none | 0.5 | NaN | 7.55146e-10 | none | none | none | none | none | none | none | none | none | none | none | none | 0.5 | NaN | 5.142003e-10 | none | none | none | none | none | none | none | none | none | none | none | none | none | none | none | permeance | fig 11a | MESSAOUD AB et al 2015 | http://dx.doi.org/10.1016/j.seppur.2015.04.017
MMM | SAPO-34/PEI | alumina | tubular | zeolite/glassy | 5 | 1 | 1 | NaN | NaN | NaN | NaN | NaN | NaN | NaN | NaN | 303 | NaN | NaN | 100000 | NaN | Ar | NaN | NaN | none | none | none | none | none | none | 0.5 | 1.310124 | 4.384207e-10 | none | none | none | none | none | none | none | none | none | none | none | none | 0.5 | 0.02148349 | 7.189248e-12 | none | none | none | none | none | none | none | none | none | none | none | none | none | none | none | permeance | fig 11b | MESSAOUD AB et al 2015 | http://dx.doi.org/10.1016/j.seppur.2015.04.017
MMM | SAPO-34/PEI | alumina | tubular | zeolite/glassy | 5 | 1 | 1 | NaN | NaN | NaN | NaN | NaN | NaN | NaN | NaN | 323 | NaN | NaN | 100000 | NaN | Ar | NaN | NaN | none | none | none | none | none | none | 0.5 | 0.9274557 | 3.103643e-10 | none | none | none | none | none | none | none | none | none | none | none | none | 0.5 | 0.02284755 | 7.645716e-12 | none | none | none | none | none | none | none | none | none | none | none | none | none | none | none | permeance | fig 11b | MESSAOUD AB et al 2015 | http://dx.doi.org/10.1016/j.seppur.2015.04.017
MMM | SAPO-34/PEI | alumina | tubular | zeolite/glassy | 5 | 1 | 1 | NaN | NaN | NaN | NaN | NaN | NaN | NaN | NaN | 353 | NaN | NaN | 100000 | NaN | Ar | NaN | NaN | none | none | none | none | none | none | 0.5 | 1.303567 | 4.362263e-10 | none | none | none | none | none | none | none | none | none | none | none | none | 0.5 | 0.04574833 | 1.530925e-11 | none | none | none | none | none | none | none | none | none | none | none | none | none | none | none | permeance | fig 11b | MESSAOUD AB et al 2015 | http://dx.doi.org/10.1016/j.seppur.2015.04.017
MMM | SAPO-34/PEI | alumina | tubular | zeolite/glassy | 5 | 1 | 1 | NaN | NaN | NaN | NaN | NaN | NaN | NaN | NaN | 393 | NaN | NaN | 100000 | NaN | Ar | NaN | NaN | none | none | none | none | none | none | 0.5 | 1.338406 | 4.478848e-10 | none | none | none | none | none | none | none | none | none | none | none | none | 0.5 | 0.0717878 | 2.402311e-11 | none | none | none | none | none | none | none | none | none | none | none | none | none | none | none | permeance | fig 11b | MESSAOUD AB et al 2015 | http://dx.doi.org/10.1016/j.seppur.2015.04.017
MMM | SAPO-34/PEI | alumina | tubular | zeolite/glassy | 10 | NaN | NaN | NaN | NaN | NaN | NaN | NaN | NaN | NaN | NaN | 303 | NaN | NaN | 100000 | NaN | Ar | NaN | NaN | none | none | none | none | none | none | 0.5 | NaN | 9.041283e-10 | none | none | none | none | none | none | none | none | none | none | none | none | 0.5 | NaN | 7.46725e-11 | none | none | none | none | none | none | none | none | none | none | none | none | none | none | none | permeance | fig 11c | MESSAOUD AB et al 2015 | http://dx.doi.org/10.1016/j.seppur.2015.04.017
MMM | SAPO-34/PEI | alumina | tubular | zeolite/glassy | 10 | NaN | NaN | NaN | NaN | NaN | NaN | NaN | NaN | NaN | NaN | 323 | NaN | NaN | 100000 | NaN | Ar | NaN | NaN | none | none | none | none | none | none | 0.5 | NaN | 8.355809e-10 | none | none | none | none | none | none | none | none | none | none | none | none | 0.5 | NaN | 7.472806e-11 | none | none | none | none | none | none | none | none | none | none | none | none | none | none | none | permeance | fig 11c | MESSAOUD AB et al 2015 | http://dx.doi.org/10.1016/j.seppur.2015.04.017
MMM | SAPO-34/PEI | alumina | tubular | zeolite/glassy | 10 | NaN | NaN | NaN | NaN | NaN | NaN | NaN | NaN | NaN | NaN | 353 | NaN | NaN | 100000 | NaN | Ar | NaN | NaN | none | none | none | none | none | none | 0.5 | NaN | 1.019202e-09 | none | none | none | none | none | none | none | none | none | none | none | none | 0.5 | NaN | 8.474519e-11 | none | none | none | none | none | none | none | none | none | none | none | none | none | none | none | permeance | fig 11c | MESSAOUD AB et al 2015 | http://dx.doi.org/10.1016/j.seppur.2015.04.017
MMM | SAPO-34/PEI | alumina | tubular | zeolite/glassy | 10 | NaN | NaN | NaN | NaN | NaN | NaN | NaN | NaN | NaN | NaN | 393 | NaN | NaN | 100000 | NaN | Ar | NaN | NaN | none | none | none | none | none | none | 0.5 | NaN | 1.085298e-09 | none | none | none | none | none | none | none | none | none | none | none | none | 0.5 | NaN | 2.255254e-10 | none | none | none | none | none | none | none | none | none | none | none | none | none | none | none | permeance | fig 11c | MESSAOUD AB et al 2015 | http://dx.doi.org/10.1016/j.seppur.2015.04.017
polymer | PEI | alumina | tubular | glassy | 0 | NaN | NaN | NaN | NaN | NaN | NaN | NaN | NaN | NaN | NaN | 303 | NaN | NaN | 50000 | NaN | Ar | NaN | NaN | none | none | none | none | none | none | 0.5 | NaN | 5.566893e-10 | none | none | none | none | none | none | none | none | none | none | none | none | 0.5 | NaN | 4.333674e-10 | none | none | none | none | none | none | none | none | none | none | none | none | none | none | none | permeance | fig 12a | MESSAOUD AB et al 2015 | http://dx.doi.org/10.1016/j.seppur.2015.04.017
polymer | PEI | alumina | tubular | glassy | 0 | NaN | NaN | NaN | NaN | NaN | NaN | NaN | NaN | NaN | NaN | 303 | NaN | NaN | 150000 | NaN | Ar | NaN | NaN | none | none | none | none | none | none | 0.5 | NaN | 7.597922e-10 | none | none | none | none | none | none | none | none | none | none | none | none | 0.5 | NaN | 5.183504e-10 | none | none | none | none | none | none | none | none | none | none | none | none | none | none | none | permeance | fig 12a | MESSAOUD AB et al 2015 | http://dx.doi.org/10.1016/j.seppur.2015.04.017
polymer | PEI | alumina | tubular | glassy | 0 | NaN | NaN | NaN | NaN | NaN | NaN | NaN | NaN | NaN | NaN | 303 | NaN | NaN | 200000 | NaN | Ar | NaN | NaN | none | none | none | none | none | none | 0.5 | NaN | 8.006038e-10 | none | none | none | none | none | none | none | none | none | none | none | none | 0.5 | NaN | 5.621853e-10 | none | none | none | none | none | none | none | none | none | none | none | none | none | none | none | permeance | fig 12a | MESSAOUD AB et al 2015 | http://dx.doi.org/10.1016/j.seppur.2015.04.017
MMM | SAPO-34/PEI | alumina | tubular | zeolite/glassy | 5 | 1 | 1 | NaN | NaN | NaN | NaN | NaN | NaN | NaN | NaN | 303 | NaN | NaN | 50000 | NaN | Ar | NaN | NaN | none | none | none | none | none | none | 0.5 | 1.531821 | 5.126095e-10 | none | none | none | none | none | none | none | none | none | none | none | none | 0.5 | 0.03464693 | 1.159427e-11 | none | none | none | none | none | none | none | none | none | none | none | none | none | none | none | permeance | fig 12b | MESSAOUD AB et al 2015 | http://dx.doi.org/10.1016/j.seppur.2015.04.017
MMM | SAPO-34/PEI | alumina | tubular | zeolite/glassy | 5 | 1 | 1 | NaN | NaN | NaN | NaN | NaN | NaN | NaN | NaN | 303 | NaN | NaN | 150000 | NaN | Ar | NaN | NaN | none | none | none | none | none | none | 0.5 | 1.452445 | 4.86047e-10 | none | none | none | none | none | none | none | none | none | none | none | none | 0.5 | 0.02470565 | 8.267511e-12 | none | none | none | none | none | none | none | none | none | none | none | none | none | none | none | permeance | fig 12b | MESSAOUD AB et al 2015 | http://dx.doi.org/10.1016/j.seppur.2015.04.017
MMM | SAPO-34/PEI | alumina | tubular | zeolite/glassy | 5 | 1 | 1 | NaN | NaN | NaN | NaN | NaN | NaN | NaN | NaN | 303 | NaN | NaN | 200000 | NaN | Ar | NaN | NaN | none | none | none | none | none | none | 0.5 | 1.335103 | 4.467795e-10 | none | none | none | none | none | none | none | none | none | none | none | none | 0.5 | 0.01700337 | 5.690016e-12 | none | none | none | none | none | none | none | none | none | none | none | none | none | none | none | permeance | fig 12b | MESSAOUD AB et al 2015 | http://dx.doi.org/10.1016/j.seppur.2015.04.017
MMM | SAPO-34/PEI | alumina | tubular | zeolite/glassy | 10 | NaN | NaN | NaN | NaN | NaN | NaN | NaN | NaN | NaN | NaN | 303 | NaN | NaN | 50000 | NaN | Ar | NaN | NaN | none | none | none | none | none | none | 0.5 | NaN | 9.249435e-10 | none | none | none | none | none | none | none | none | none | none | none | none | 0.5 | NaN | 5.898972e-11 | none | none | none | none | none | none | none | none | none | none | none | none | none | none | none | permeance | fig 12c | MESSAOUD AB et al 2015 | http://dx.doi.org/10.1016/j.seppur.2015.04.017
MMM | SAPO-34/PEI | alumina | tubular | zeolite/glassy | 10 | NaN | NaN | NaN | NaN | NaN | NaN | NaN | NaN | NaN | NaN | 303 | NaN | NaN | 150000 | NaN | Ar | NaN | NaN | none | none | none | none | none | none | 0.5 | NaN | 7.000623e-10 | none | none | none | none | none | none | none | none | none | none | none | none | 0.5 | NaN | 8.697321e-11 | none | none | none | none | none | none | none | none | none | none | none | none | none | none | none | permeance | fig 12c | MESSAOUD AB et al 2015 | http://dx.doi.org/10.1016/j.seppur.2015.04.017
MMM | SAPO-34/PEI | alumina | tubular | zeolite/glassy | 10 | NaN | NaN | NaN | NaN | NaN | NaN | NaN | NaN | NaN | NaN | 303 | NaN | NaN | 200000 | NaN | Ar | NaN | NaN | none | none | none | none | none | none | 0.5 | NaN | 7.653873e-10 | none | none | none | none | none | none | none | none | none | none | none | none | 0.5 | NaN | 9.83645e-11 | none | none | none | none | none | none | none | none | none | none | none | none | none | none | none | permeance | fig 12c | MESSAOUD AB et al 2015 | http://dx.doi.org/10.1016/j.seppur.2015.04.017
MMM | HOF-30/matrimid5218 | NaN | flat | HOF/glassy | 10 | 15 | 15 | NaN | NaN | NaN | NaN | NaN | NaN | NaN | 2.01 | 298 | NaN | NaN | 100000 | 100 | N2 | 50 | NaN | none | none | none | 0.5 | 428.1 | 9.550642e-09 | none | none | none | none | none | none | none | none | none | none | none | none | none | none | none | 0.5 | 6.9 | 1.539347e-10 | none | none | none | none | none | none | none | none | none | none | none | none | none | none | none | permeability | table S3 | LI W et al 2022 | https://doi.org/10.1016/j.memsci.2021.120021
MMM | HOF-30/matrimid5218 | NaN | flat | HOF/glassy | 10 | 15 | 15 | NaN | NaN | NaN | NaN | NaN | NaN | NaN | 2.01 | 298 | NaN | NaN | 100000 | 50 | N2 | 50 | NaN | none | none | none | 1 | 432.8 | 9.655496e-09 | none | none | none | none | none | none | none | none | none | none | none | none | none | none | none | none | none | none | none | none | none | none | none | none | none | none | none | none | none | none | none | none | none | permeability | table S3 | LI W et al 2022 | https://doi.org/10.1016/j.memsci.2021.120021
MMM | HOF-30/matrimid5218 | NaN | flat | HOF/glassy | 10 | 15 | 15 | NaN | NaN | NaN | NaN | NaN | NaN | NaN | 2.01 | 298 | NaN | NaN | 100000 | 50 | N2 | 50 | NaN | none | none | none | none | none | none | none | none | none | none | none | none | none | none | none | none | none | none | none | none | none | 1 | 4.6 | 1.026231e-10 | none | none | none | none | none | none | none | none | none | none | none | none | none | none | none | permeability | table S3 | LI W et al 2022 | https://doi.org/10.1016/j.memsci.2021.120021
MMM | HOF-30/matrimid5218 | NaN | flat | HOF/glassy | 10 | 15 | 15 | NaN | NaN | NaN | NaN | NaN | NaN | NaN | 2.01 | 298 | NaN | NaN | 100000 | 50 | N2 | 50 | NaN | none | none | none | none | none | none | 1 | 10.47841 | 2.337667e-10 | none | none | none | none | none | none | none | none | none | none | none | none | none | none | none | none | none | none | none | none | none | none | none | none | none | none | none | none | none | none | permeability | fig 8 | LI W et al 2022 | https://doi.org/10.1016/j.memsci.2021.120021
polymer | matrimid5218 | NaN | flat | glassy | 0 | 15 | 15 | NaN | NaN | NaN | NaN | NaN | NaN | NaN | 2.01 | 298 | NaN | NaN | 100000 | 100 | N2 | 50 | NaN | none | none | none | 0.5 | 55.77422 | 1.244288e-09 | none | none | none | none | none | none | none | none | none | none | none | none | none | none | none | 0.5 | 2.423665 | 5.407044e-11 | none | none | none | none | none | none | none | none | none | none | none | none | none | none | none | permeability | fig 7 | LI W et al 2022 | https://doi.org/10.1016/j.memsci.2021.120021
MMM | HOF-30/matrimid5218 | NaN | flat | HOF/glassy | 5 | 15 | 15 | NaN | NaN | NaN | NaN | NaN | NaN | NaN | 2.01 | 298 | NaN | NaN | 100000 | 100 | N2 | 50 | NaN | none | none | none | 0.5 | 225.385 | 5.028198e-09 | none | none | none | none | none | none | none | none | none | none | none | none | none | none | none | 0.5 | 5.485633 | 1.22381e-10 | none | none | none | none | none | none | none | none | none | none | none | none | none | none | none | permeability | fig 7 | LI W et al 2022 | https://doi.org/10.1016/j.memsci.2021.120021
MMM | HOF-30/matrimid5218 | NaN | flat | HOF/glassy | 20 | 15 | 15 | NaN | NaN | NaN | NaN | NaN | NaN | NaN | 2.01 | 298 | NaN | NaN | 100000 | 100 | N2 | 50 | NaN | none | none | none | 0.5 | 728.2952 | 1.624781e-08 | none | none | none | none | none | none | none | none | none | none | none | none | none | none | none | 0.5 | 12.86909 | 2.871013e-10 | none | none | none | none | none | none | none | none | none | none | none | none | none | none | none | permeability | fig 7 | LI W et al 2022 | https://doi.org/10.1016/j.memsci.2021.120021
MMM | HOF-30/matrimid5218 | NaN | flat | HOF/glassy | 30 | 15 | 15 | NaN | NaN | NaN | NaN | NaN | NaN | NaN | 2.01 | 298 | NaN | NaN | 100000 | 100 | N2 | 50 | NaN | none | none | none | 0.5 | 1230.613 | 2.745421e-08 | none | none | none | none | none | none | none | none | none | none | none | none | none | none | none | 0.5 | 31.86691 | 7.109306e-10 | none | none | none | none | none | none | none | none | none | none | none | none | none | none | none | permeability | fig 7 | LI W et al 2022 | https://doi.org/10.1016/j.memsci.2021.120021
MMM | HOF-30/matrimid5218 | NaN | flat | HOF/glassy | 10 | 15 | 15 | NaN | NaN | NaN | NaN | NaN | NaN | NaN | 2.01 | 298 | NaN | NaN | 200000 | 100 | N2 | 50 | NaN | none | none | none | 0.5 | 479.843 | 1.070499e-08 | none | none | none | none | none | none | none | none | none | none | none | none | none | none | none | 0.5 | 7.441836 | 1.660227e-10 | none | none | none | none | none | none | none | none | none | none | none | none | none | none | none | permeability | fig 9 | LI W et al 2022 | https://doi.org/10.1016/j.memsci.2021.120021
MMM | HOF-30/matrimid5218 | NaN | flat | HOF/glassy | 10 | 15 | 15 | NaN | NaN | NaN | NaN | NaN | NaN | NaN | 2.01 | 298 | NaN | NaN | 300000 | 100 | N2 | 50 | NaN | none | none | none | 0.5 | 580.3895 | 1.294813e-08 | none | none | none | none | none | none | none | none | none | none | none | none | none | none | none | 0.5 | 8.038345 | 1.793304e-10 | none | none | none | none | none | none | none | none | none | none | none | none | none | none | none | permeability | fig 9 | LI W et al 2022 | https://doi.org/10.1016/j.memsci.2021.120021
MMM | HOF-30/matrimid5218 | NaN | flat | HOF/glassy | 10 | 15 | 15 | NaN | NaN | NaN | NaN | NaN | NaN | NaN | 2.01 | 323 | NaN | NaN | 100000 | 100 | N2 | 50 | NaN | none | none | none | 0.5 | 443.9943 | 9.905232e-09 | none | none | none | none | none | none | none | none | none | none | none | none | none | none | none | 0.5 | 7.497578 | 1.672662e-10 | none | none | none | none | none | none | none | none | none | none | none | none | none | none | none | permeability | fig S8 | LI W et al 2022 | https://doi.org/10.1016/j.memsci.2021.120021
MMM | HOF-30/matrimid5218 | NaN | flat | HOF/glassy | 10 | 15 | 15 | NaN | NaN | NaN | NaN | NaN | NaN | NaN | 2.01 | 348 | NaN | NaN | 100000 | 100 | N2 | 50 | NaN | none | none | none | 0.5 | 449.869 | 1.00363e-08 | none | none | none | none | none | none | none | none | none | none | none | none | none | none | none | 0.5 | 8.102848 | 1.807694e-10 | none | none | none | none | none | none | none | none | none | none | none | none | none | none | none | permeability | fig S8 | LI W et al 2022 | https://doi.org/10.1016/j.memsci.2021.120021
MMM | HOF-30/matrimid5218 | NaN | flat | HOF/glassy | 10 | 15 | 15 | NaN | NaN | NaN | NaN | NaN | NaN | NaN | 2.01 | 373 | NaN | NaN | 100000 | 100 | N2 | 50 | NaN | none | none | none | 0.5 | 458.3673 | 1.022588e-08 | none | none | none | none | none | none | none | none | none | none | none | none | none | none | none | 0.5 | 8.980838 | 2.003568e-10 | none | none | none | none | none | none | none | none | none | none | none | none | none | none | none | permeability | fig S8 | LI W et al 2022 | https://doi.org/10.1016/j.memsci.2021.120021
MMM | HOF-30/matrimid5218 | NaN | flat | HOF/glassy | 10 | 15 | 15 | NaN | NaN | NaN | NaN | NaN | NaN | NaN | 2.01 | 398 | NaN | NaN | 100000 | 100 | N2 | 50 | NaN | none | none | none | 0.5 | 499.0612 | 1.113374e-08 | none | none | none | none | none | none | none | none | none | none | none | none | none | none | none | 0.5 | 10.30387 | 2.298729e-10 | none | none | none | none | none | none | none | none | none | none | none | none | none | none | none | permeability | fig S8 | LI W et al 2022 | https://doi.org/10.1016/j.memsci.2021.120021
CMS | CMS at 973 K | NaN | flat | PEK-C | none | 55 | 65 | 0.567682 | 0.567682 | PSD | NaN | NaN | NaN | 0 | NaN | 303 | NaN | NaN | 10000 | 10 | Ar | 2 | NaN | none | none | none | 1 | 5262 | 2.934798e-08 | none | none | none | none | none | none | none | none | none | none | none | none | none | none | none | none | none | none | none | none | none | none | none | none | none | none | none | none | none | none | none | none | none | permeability | table 3 | XU R et al 2020 | https://doi.org/10.1016/j.jechem.2020.03.008
CMS | CMS at 973 K | NaN | flat | PEK-C | none | 55 | 65 | 0.567682 | 0.567682 | PSD | NaN | NaN | NaN | 0 | NaN | 303 | NaN | NaN | 10000 | 10 | Ar | 2 | NaN | none | none | none | none | none | none | none | none | none | none | none | none | none | none | none | 1 | 70.5 | 3.932027e-10 | none | none | none | none | none | none | none | none | none | none | none | none | none | none | none | none | none | none | none | none | none | permeability | table 3 | XU R et al 2020 | https://doi.org/10.1016/j.jechem.2020.03.008
CMS | CMS at 973 K | NaN | flat | PEK-C | none | 55 | 65 | 0.567682 | 0.567682 | PSD | NaN | NaN | NaN | 0 | NaN | 303 | NaN | NaN | 10000 | 10 | Ar | 2 | NaN | none | none | none | none | none | none | none | none | none | none | none | none | none | none | none | none | none | none | 1 | 37.1 | 2.069194e-10 | none | none | none | none | none | none | none | none | none | none | none | none | none | none | none | none | none | none | permeability | table 3 | XU R et al 2020 | https://doi.org/10.1016/j.jechem.2020.03.008
CMS | CMS at 973 K | NaN | flat | PEK-C | none | 55 | 65 | 0.567682 | 0.567682 | PSD | NaN | NaN | NaN | 0 | NaN | 303 | NaN | NaN | 10000 | 10 | Ar | 2 | NaN | none | none | none | none | none | none | none | none | none | none | none | none | none | none | none | none | none | none | none | none | none | 1 | 16.9 | 9.425709e-11 | none | none | none | none | none | none | none | none | none | none | none | none | none | none | none | permeability | table 3 | XU R et al 2020 | https://doi.org/10.1016/j.jechem.2020.03.008
CMS | CMS at 1073 K | NaN | flat | PEK-C | none | 55 | 65 | 0.566728 | 0.566728 | PSD | NaN | NaN | NaN | 0 | NaN | 303 | NaN | NaN | 10000 | 10 | Ar | 2 | NaN | none | none | none | 1 | 3701 | 2.064175e-08 | none | none | none | none | none | none | none | none | none | none | none | none | none | none | none | none | none | none | none | none | none | none | none | none | none | none | none | none | none | none | none | none | none | permeability | table 3 | XU R et al 2020 | https://doi.org/10.1016/j.jechem.2020.03.008
CMS | CMS at 1073 K | NaN | flat | PEK-C | none | 55 | 65 | 0.566728 | 0.566728 | PSD | NaN | NaN | NaN | 0 | NaN | 303 | NaN | NaN | 10000 | 10 | Ar | 2 | NaN | none | none | none | none | none | none | none | none | none | none | none | none | none | none | none | 1 | 38.7 | 2.158432e-10 | none | none | none | none | none | none | none | none | none | none | none | none | none | none | none | none | none | none | none | none | none | permeability | table 3 | XU R et al 2020 | https://doi.org/10.1016/j.jechem.2020.03.008
CMS | CMS at 1073 K | NaN | flat | PEK-C | none | 55 | 65 | 0.566728 | 0.566728 | PSD | NaN | NaN | NaN | 0 | NaN | 303 | NaN | NaN | 10000 | 10 | Ar | 2 | NaN | none | none | none | none | none | none | none | none | none | none | none | none | none | none | none | none | none | none | 1 | 21.2 | 1.182397e-10 | none | none | none | none | none | none | none | none | none | none | none | none | none | none | none | none | none | none | permeability | table 3 | XU R et al 2020 | https://doi.org/10.1016/j.jechem.2020.03.008
CMS | CMS at 1073 K | NaN | flat | PEK-C | none | 55 | 65 | 0.566728 | 0.566728 | PSD | NaN | NaN | NaN | 0 | NaN | 303 | NaN | NaN | 10000 | 10 | Ar | 2 | NaN | none | none | none | none | none | none | none | none | none | none | none | none | none | none | none | none | none | none | none | none | none | 1 | 7.7 | 4.294554e-11 | none | none | none | none | none | none | none | none | none | none | none | none | none | none | none | permeability | table 3 | XU R et al 2020 | https://doi.org/10.1016/j.jechem.2020.03.008
CMS | CMS at 1173 K | NaN | flat | PEK-C | none | 55 | 65 | 0.577239 | 0.577239 | PSD | NaN | NaN | NaN | 0 | NaN | 303 | NaN | NaN | 10000 | 10 | Ar | 2 | NaN | none | none | none | 1 | 2919 | 1.628026e-08 | none | none | none | none | none | none | none | none | none | none | none | none | none | none | none | none | none | none | none | none | none | none | none | none | none | none | none | none | none | none | none | none | none | permeability | table 3 | XU R et al 2020 | https://doi.org/10.1016/j.jechem.2020.03.008
CMS | CMS at 1173 K | NaN | flat | PEK-C | none | 55 | 65 | 0.577239 | 0.577239 | PSD | NaN | NaN | NaN | 0 | NaN | 303 | NaN | NaN | 10000 | 10 | Ar | 2 | NaN | none | none | none | none | none | none | none | none | none | none | none | none | none | none | none | 1 | 26.3 | 1.466841e-10 | none | none | none | none | none | none | none | none | none | none | none | none | none | none | none | none | none | none | none | none | none | permeability | table 3 | XU R et al 2020 | https://doi.org/10.1016/j.jechem.2020.03.008
CMS | CMS at 1173 K | NaN | flat | PEK-C | none | 55 | 65 | 0.577239 | 0.577239 | PSD | NaN | NaN | NaN | 0 | NaN | 303 | NaN | NaN | 10000 | 10 | Ar | 2 | NaN | none | none | none | none | none | none | none | none | none | none | none | none | none | none | none | none | none | none | 1 | 12.3 | 6.860132e-11 | none | none | none | none | none | none | none | none | none | none | none | none | none | none | none | none | none | none | permeability | table 3 | XU R et al 2020 | https://doi.org/10.1016/j.jechem.2020.03.008
CMS | CMS at 1173 K | NaN | flat | PEK-C | none | 55 | 65 | 0.577239 | 0.577239 | PSD | NaN | NaN | NaN | 0 | NaN | 303 | NaN | NaN | 10000 | 10 | Ar | 2 | NaN | none | none | none | none | none | none | none | none | none | none | none | none | none | none | none | none | none | none | none | none | none | 1 | 1.57 | 8.756428e-12 | none | none | none | none | none | none | none | none | none | none | none | none | none | none | none | permeability | table 3 | XU R et al 2020 | https://doi.org/10.1016/j.jechem.2020.03.008
CMS | CMS at 973 K | NaN | flat | PEK-C | none | 55 | 65 | 0.567682 | 0.567682 | PSD | NaN | NaN | NaN | 0 | NaN | 303 | NaN | NaN | 10000 | 10 | Ar | 2 | NaN | none | none | none | 0.5 | 4697 | 2.619678e-08 | none | none | none | none | none | none | none | none | none | 0.5 | 70.4 | 3.926449e-10 | none | none | none | none | none | none | none | none | none | none | none | none | none | none | none | none | none | none | none | none | none | permeability | table 3 | XU R et al 2020 | https://doi.org/10.1016/j.jechem.2020.03.008
CMS | CMS at 1073 K | NaN | flat | PEK-C | none | 55 | 65 | 0.566728 | 0.566728 | PSD | NaN | NaN | NaN | 0 | NaN | 303 | NaN | NaN | 10000 | 10 | Ar | 2 | NaN | none | none | none | 0.5 | 3340 | 1.862832e-08 | none | none | none | none | none | none | none | none | none | 0.5 | 37 | 2.063617e-10 | none | none | none | none | none | none | none | none | none | none | none | none | none | none | none | none | none | none | none | none | none | permeability | table 3 | XU R et al 2020 | https://doi.org/10.1016/j.jechem.2020.03.008
CMS | CMS at 1173 K | NaN | flat | PEK-C | none | 55 | 65 | 0.577239 | 0.577239 | PSD | NaN | NaN | NaN | 0 | NaN | 303 | NaN | NaN | 10000 | 10 | Ar | 2 | NaN | none | none | none | 0.5 | 2809 | 1.566676e-08 | none | none | none | none | none | none | none | none | none | 0.5 | 27 | 1.505883e-10 | none | none | none | none | none | none | none | none | none | none | none | none | none | none | none | none | none | none | none | none | none | permeability | table 3 | XU R et al 2020 | https://doi.org/10.1016/j.jechem.2020.03.008
CMS | CMS at 973 K | NaN | flat | PEK-C | none | 55 | 65 | 0.567682 | 0.567682 | PSD | NaN | NaN | NaN | 0 | NaN | 303 | NaN | NaN | 10000 | 10 | Ar | 2 | NaN | none | none | none | 0.5 | 4768 | 2.659277e-08 | none | none | none | none | none | none | none | none | none | none | none | none | 0.5 | 35.6 | 1.985534e-10 | none | none | none | none | none | none | none | none | none | none | none | none | none | none | none | none | none | none | permeability | table 3 | XU R et al 2020 | https://doi.org/10.1016/j.jechem.2020.03.008
CMS | CMS at 1073 K | NaN | flat | PEK-C | none | 55 | 65 | 0.566728 | 0.566728 | PSD | NaN | NaN | NaN | 0 | NaN | 303 | NaN | NaN | 10000 | 10 | Ar | 2 | NaN | none | none | none | 0.5 | 3430 | 1.913029e-08 | none | none | none | none | none | none | none | none | none | none | none | none | 0.5 | 20.2 | 1.126623e-10 | none | none | none | none | none | none | none | none | none | none | none | none | none | none | none | none | none | none | permeability | table 3 | XU R et al 2020 | https://doi.org/10.1016/j.jechem.2020.03.008
CMS | CMS at 1173 K | NaN | flat | PEK-C | none | 55 | 65 | 0.577239 | 0.577239 | PSD | NaN | NaN | NaN | 0 | NaN | 303 | NaN | NaN | 10000 | 10 | Ar | 2 | NaN | none | none | none | 0.5 | 2838 | 1.58285e-08 | none | none | none | none | none | none | none | none | none | none | none | none | 0.5 | 13.4 | 7.473639e-11 | none | none | none | none | none | none | none | none | none | none | none | none | none | none | none | none | none | none | permeability | table 3 | XU R et al 2020 | https://doi.org/10.1016/j.jechem.2020.03.008
CMS | CMS at 973 K | NaN | flat | PEK-C | none | 55 | 65 | 0.567682 | 0.567682 | PSD | NaN | NaN | NaN | 0 | NaN | 303 | NaN | NaN | 10000 | 10 | Ar | 2 | NaN | none | none | none | 0.5 | 4549 | 2.537133e-08 | none | none | none | none | none | none | none | none | none | none | none | none | none | none | none | 0.5 | 17.3 | 9.648803e-11 | none | none | none | none | none | none | none | none | none | none | none | none | none | none | none | permeability | table 3 | XU R et al 2020 | https://doi.org/10.1016/j.jechem.2020.03.008
CMS | CMS at 1073 K | NaN | flat | PEK-C | none | 55 | 65 | 0.566728 | 0.566728 | PSD | NaN | NaN | NaN | 0 | NaN | 303 | NaN | NaN | 10000 | 10 | Ar | 2 | NaN | none | none | none | 0.5 | 2756 | 1.537116e-08 | none | none | none | none | none | none | none | none | none | none | none | none | none | none | none | 0.5 | 10.4 | 5.800436e-11 | none | none | none | none | none | none | none | none | none | none | none | none | none | none | none | permeability | table 3 | XU R et al 2020 | https://doi.org/10.1016/j.jechem.2020.03.008
CMS | CMS at 1173 K | NaN | flat | PEK-C | none | 55 | 65 | 0.577239 | 0.577239 | PSD | NaN | NaN | NaN | 0 | NaN | 303 | NaN | NaN | 10000 | 10 | Ar | 2 | NaN | none | none | none | 0.5 | 1993 | 1.111564e-08 | none | none | none | none | none | none | none | none | none | none | none | none | none | none | none | 0.5 | 1.73 | 9.648803e-12 | none | none | none | none | none | none | none | none | none | none | none | none | none | none | none | permeability | table 3 | XU R et al 2020 | https://doi.org/10.1016/j.jechem.2020.03.008
zeolite | SSZ-13 | alfa-alumina | tubular | SSZ-13 | none | 3 | 3 | 0.372 | 0.372 | theoretical | NaN | NaN | NaN | NaN | 5.7 | 303 | 200000 | 100000 | 100000 | 600 | none | none | NaN | none | none | none | none | none | none | 1 | 6576.487 | 7.3358646e-07 | none | none | none | none | none | none | none | none | none | none | none | none | none | none | none | none | none | none | none | none | none | none | none | none | none | none | none | none | none | none | permeability | fig 4 | AYDANI A et al 2021 | https://doi.org/10.1016/j.seppur.2020.117796
zeolite | SSZ-13 | alfa-alumina | tubular | SSZ-13 | none | 3 | 3 | 0.372 | 0.372 | theoretical | NaN | NaN | NaN | NaN | 5.7 | 323 | 200000 | 100000 | 100000 | 600 | none | none | NaN | none | none | none | none | none | none | 1 | 6724.407 | 7.5008645e-07 | none | none | none | none | none | none | none | none | none | none | none | none | none | none | none | none | none | none | none | none | none | none | none | none | none | none | none | none | none | none | permeability | fig 4 | AYDANI A et al 2021 | https://doi.org/10.1016/j.seppur.2020.117796
zeolite | SSZ-13 | alfa-alumina | tubular | SSZ-13 | none | 3 | 3 | 0.372 | 0.372 | theoretical | NaN | NaN | NaN | NaN | 5.7 | 353 | 200000 | 100000 | 100000 | 600 | none | none | NaN | none | none | none | none | none | none | 1 | 5383.365 | 6.0049747e-07 | none | none | none | none | none | none | none | none | none | none | none | none | none | none | none | none | none | none | none | none | none | none | none | none | none | none | none | none | none | none | permeability | fig 4 | AYDANI A et al 2021 | https://doi.org/10.1016/j.seppur.2020.117796
zeolite | SSZ-13 | alfa-alumina | tubular | SSZ-13 | none | 3 | 3 | 0.372 | 0.372 | theoretical | NaN | NaN | NaN | NaN | 5.7 | 303 | 200000 | 100000 | 100000 | 600 | none | none | NaN | none | none | none | none | none | none | none | none | none | none | none | none | none | none | none | none | none | none | 1 | 468.6701 | 5.227868e-08 | none | none | none | none | none | none | none | none | none | none | none | none | none | none | none | none | none | none | permeability | fig 4 | AYDANI A et al 2021 | https://doi.org/10.1016/j.seppur.2020.117796
zeolite | SSZ-13 | alfa-alumina | tubular | SSZ-13 | none | 3 | 3 | 0.372 | 0.372 | theoretical | NaN | NaN | NaN | NaN | 5.7 | 323 | 200000 | 100000 | 100000 | 600 | none | none | NaN | none | none | none | none | none | none | none | none | none | none | none | none | none | none | none | none | none | none | 1 | 487.273 | 5.435377e-08 | none | none | none | none | none | none | none | none | none | none | none | none | none | none | none | none | none | none | permeability | fig 4 | AYDANI A et al 2021 | https://doi.org/10.1016/j.seppur.2020.117796
zeolite | SSZ-13 | alfa-alumina | tubular | SSZ-13 | none | 3 | 3 | 0.372 | 0.372 | theoretical | NaN | NaN | NaN | NaN | 5.7 | 353 | 200000 | 100000 | 100000 | 600 | none | none | NaN | none | none | none | none | none | none | none | none | none | none | none | none | none | none | none | none | none | none | 1 | 503.8049 | 5.619785e-08 | none | none | none | none | none | none | none | none | none | none | none | none | none | none | none | none | none | none | permeability | fig 4 | AYDANI A et al 2021 | https://doi.org/10.1016/j.seppur.2020.117796
zeolite | SSZ-13 | alfa-alumina | tubular | SSZ-13 | none | 3 | 3 | 0.372 | 0.372 | theoretical | NaN | NaN | NaN | NaN | 5.7 | 303 | 200000 | 100000 | 100000 | 600 | none | none | NaN | none | none | none | none | none | none | none | none | none | none | none | none | none | none | none | none | none | none | none | none | none | 1 | 107.3721 | 1.197702e-08 | none | none | none | none | none | none | none | none | none | none | none | none | none | none | none | permeability | fig 4 | AYDANI A et al 2021 | https://doi.org/10.1016/j.seppur.2020.117796
zeolite | SSZ-13 | alfa-alumina | tubular | SSZ-13 | none | 3 | 3 | 0.372 | 0.372 | theoretical | NaN | NaN | NaN | NaN | 5.7 | 323 | 200000 | 100000 | 100000 | 600 | none | none | NaN | none | none | none | none | none | none | none | none | none | none | none | none | none | none | none | none | none | none | none | none | none | 1 | 120.0028 | 1.338593e-08 | none | none | none | none | none | none | none | none | none | none | none | none | none | none | none | permeability | fig 4 | AYDANI A et al 2021 | https://doi.org/10.1016/j.seppur.2020.117796
zeolite | SSZ-13 | alfa-alumina | tubular | SSZ-13 | none | 3 | 3 | 0.372 | 0.372 | theoretical | NaN | NaN | NaN | NaN | 5.7 | 353 | 200000 | 100000 | 100000 | 600 | none | none | NaN | none | none | none | none | none | none | none | none | none | none | none | none | none | none | none | none | none | none | none | none | none | 1 | 134.1193 | 1.496059e-08 | none | none | none | none | none | none | none | none | none | none | none | none | none | none | none | permeability | fig 4 | AYDANI A et al 2021 | https://doi.org/10.1016/j.seppur.2020.117796
zeolite | SSZ-13 | alfa-alumina | tubular | SSZ-13 | none | 3 | 3 | 0.372 | 0.372 | theoretical | NaN | NaN | NaN | NaN | 5.7 | 303 | 200000 | 100000 | 100000 | 600 | none | none | NaN | none | none | none | 1 | 3508.315 | 3.9134152e-07 | none | none | none | none | none | none | none | none | none | none | none | none | none | none | none | none | none | none | none | none | none | none | none | none | none | none | none | none | none | none | none | none | none | permeability | fig 4 | AYDANI A et al 2021 | https://doi.org/10.1016/j.seppur.2020.117796
zeolite | SSZ-13 | alfa-alumina | tubular | SSZ-13 | none | 3 | 3 | 0.372 | 0.372 | theoretical | NaN | NaN | NaN | NaN | 5.7 | 323 | 200000 | 100000 | 100000 | 600 | none | none | NaN | none | none | none | 1 | 3527.878 | 3.9352373e-07 | none | none | none | none | none | none | none | none | none | none | none | none | none | none | none | none | none | none | none | none | none | none | none | none | none | none | none | none | none | none | none | none | none | permeability | fig 4 | AYDANI A et al 2021 | https://doi.org/10.1016/j.seppur.2020.117796
zeolite | SSZ-13 | alfa-alumina | tubular | SSZ-13 | none | 3 | 3 | 0.372 | 0.372 | theoretical | NaN | NaN | NaN | NaN | 5.7 | 353 | 200000 | 100000 | 100000 | 600 | none | none | NaN | none | none | none | 1 | 3729.612 | 4.1602647e-07 | none | none | none | none | none | none | none | none | none | none | none | none | none | none | none | none | none | none | none | none | none | none | none | none | none | none | none | none | none | none | none | none | none | permeability | fig 4 | AYDANI A et al 2021 | https://doi.org/10.1016/j.seppur.2020.117796
zeolite | SSZ-13 | alfa-alumina | tubular | SSZ-13 | none | 3 | 3 | 0.372 | 0.372 | theoretical | NaN | NaN | NaN | NaN | 5.7 | 303 | 600000 | 100000 | 500000 | 600 | none | none | NaN | none | none | none | none | none | none | 1 | 4769.741 | 5.320496e-07 | none | none | none | none | none | none | none | none | none | none | none | none | none | none | none | none | none | none | none | none | none | none | none | none | none | none | none | none | none | none | permeability | fig 4 | AYDANI A et al 2021 | https://doi.org/10.1016/j.seppur.2020.117796
zeolite | SSZ-13 | alfa-alumina | tubular | SSZ-13 | none | 3 | 3 | 0.372 | 0.372 | theoretical | NaN | NaN | NaN | NaN | 5.7 | 323 | 600000 | 100000 | 500000 | 600 | none | none | NaN | none | none | none | none | none | none | 1 | 4959.065 | 5.5316812e-07 | none | none | none | none | none | none | none | none | none | none | none | none | none | none | none | none | none | none | none | none | none | none | none | none | none | none | none | none | none | none | permeability | fig 4 | AYDANI A et al 2021 | https://doi.org/10.1016/j.seppur.2020.117796
zeolite | SSZ-13 | alfa-alumina | tubular | SSZ-13 | none | 3 | 3 | 0.372 | 0.372 | theoretical | NaN | NaN | NaN | NaN | 5.7 | 353 | 600000 | 100000 | 500000 | 600 | none | none | NaN | none | none | none | none | none | none | 1 | 4511.747 | 5.0327121e-07 | none | none | none | none | none | none | none | none | none | none | none | none | none | none | none | none | none | none | none | none | none | none | none | none | none | none | none | none | none | none | permeability | fig 4 | AYDANI A et al 2021 | https://doi.org/10.1016/j.seppur.2020.117796
zeolite | SSZ-13 | alfa-alumina | tubular | SSZ-13 | none | 3 | 3 | 0.372 | 0.372 | theoretical | NaN | NaN | NaN | NaN | 5.7 | 303 | 600000 | 100000 | 500000 | 600 | none | none | NaN | none | none | none | none | none | none | none | none | none | none | none | none | none | none | none | none | none | none | 1 | 438.9937 | 4.896837e-08 | none | none | none | none | none | none | none | none | none | none | none | none | none | none | none | none | none | none | permeability | fig 4 | AYDANI A et al 2021 | https://doi.org/10.1016/j.seppur.2020.117796
zeolite | SSZ-13 | alfa-alumina | tubular | SSZ-13 | none | 3 | 3 | 0.372 | 0.372 | theoretical | NaN | NaN | NaN | NaN | 5.7 | 323 | 600000 | 100000 | 500000 | 600 | none | none | NaN | none | none | none | none | none | none | none | none | none | none | none | none | none | none | none | none | none | none | 1 | 448.8677 | 5.006978e-08 | none | none | none | none | none | none | none | none | none | none | none | none | none | none | none | none | none | none | permeability | fig 4 | AYDANI A et al 2021 | https://doi.org/10.1016/j.seppur.2020.117796
zeolite | SSZ-13 | alfa-alumina | tubular | SSZ-13 | none | 3 | 3 | 0.372 | 0.372 | theoretical | NaN | NaN | NaN | NaN | 5.7 | 353 | 600000 | 100000 | 500000 | 600 | none | none | NaN | none | none | none | none | none | none | none | none | none | none | none | none | none | none | none | none | none | none | 1 | 485.2085 | 5.412348e-08 | none | none | none | none | none | none | none | none | none | none | none | none | none | none | none | none | none | none | permeability | fig 4 | AYDANI A et al 2021 | https://doi.org/10.1016/j.seppur.2020.117796
zeolite | SSZ-13 | alfa-alumina | tubular | SSZ-13 | none | 3 | 3 | 0.372 | 0.372 | theoretical | NaN | NaN | NaN | NaN | 5.7 | 303 | 600000 | 100000 | 500000 | 600 | none | none | NaN | none | none | none | none | none | none | none | none | none | none | none | none | none | none | none | none | none | none | none | none | none | 1 | 136.555 | 1.523228e-08 | none | none | none | none | none | none | none | none | none | none | none | none | none | none | none | permeability | fig 4 | AYDANI A et al 2021 | https://doi.org/10.1016/j.seppur.2020.117796
zeolite | SSZ-13 | alfa-alumina | tubular | SSZ-13 | none | 3 | 3 | 0.372 | 0.372 | theoretical | NaN | NaN | NaN | NaN | 5.7 | 323 | 600000 | 100000 | 500000 | 600 | none | none | NaN | none | none | none | none | none | none | none | none | none | none | none | none | none | none | none | none | none | none | none | none | none | 1 | 147.6106 | 1.64655e-08 | none | none | none | none | none | none | none | none | none | none | none | none | none | none | none | permeability | fig 4 | AYDANI A et al 2021 | https://doi.org/10.1016/j.seppur.2020.117796
zeolite | SSZ-13 | alfa-alumina | tubular | SSZ-13 | none | 3 | 3 | 0.372 | 0.372 | theoretical | NaN | NaN | NaN | NaN | 5.7 | 353 | 600000 | 100000 | 500000 | 600 | none | none | NaN | none | none | none | none | none | none | none | none | none | none | none | none | none | none | none | none | none | none | none | none | none | 1 | 157.7967 | 1.760172e-08 | none | none | none | none | none | none | none | none | none | none | none | none | none | none | none | permeability | fig 4 | AYDANI A et al 2021 | https://doi.org/10.1016/j.seppur.2020.117796
zeolite | SSZ-13 | alfa-alumina | tubular | SSZ-13 | none | 3 | 3 | 0.372 | 0.372 | theoretical | NaN | NaN | NaN | NaN | 5.7 | 303 | 600000 | 100000 | 500000 | 600 | none | none | NaN | none | none | none | 1 | 3040.042 | 3.3910707e-07 | none | none | none | none | none | none | none | none | none | none | none | none | none | none | none | none | none | none | none | none | none | none | none | none | none | none | none | none | none | none | none | none | none | permeability | fig 4 | AYDANI A et al 2021 | https://doi.org/10.1016/j.seppur.2020.117796
zeolite | SSZ-13 | alfa-alumina | tubular | SSZ-13 | none | 3 | 3 | 0.372 | 0.372 | theoretical | NaN | NaN | NaN | NaN | 5.7 | 323 | 600000 | 100000 | 500000 | 600 | none | none | NaN | none | none | none | 1 | 3143.182 | 3.5061207e-07 | none | none | none | none | none | none | none | none | none | none | none | none | none | none | none | none | none | none | none | none | none | none | none | none | none | none | none | none | none | none | none | none | none | permeability | fig 4 | AYDANI A et al 2021 | https://doi.org/10.1016/j.seppur.2020.117796
zeolite | SSZ-13 | alfa-alumina | tubular | SSZ-13 | none | 3 | 3 | 0.372 | 0.372 | theoretical | NaN | NaN | NaN | NaN | 5.7 | 353 | 600000 | 100000 | 500000 | 600 | none | none | NaN | none | none | none | 1 | 3213.879 | 3.5849812e-07 | none | none | none | none | none | none | none | none | none | none | none | none | none | none | none | none | none | none | none | none | none | none | none | none | none | none | none | none | none | none | none | none | none | permeability | fig 4 | AYDANI A et al 2021 | https://doi.org/10.1016/j.seppur.2020.117796
zeolite | SSZ-13 | alfa-alumina | tubular | SSZ-13 | none | 3 | 3 | 0.372 | 0.372 | theoretical | NaN | NaN | NaN | NaN | 5.7 | 303 | 400000 | 100000 | 300000 | 600 | none | none | NaN | none | none | none | 1 | 3015.952 | 3.3641993e-07 | none | none | none | none | none | none | none | none | none | none | none | none | none | none | none | none | none | none | none | none | none | none | none | none | none | none | none | none | none | none | none | none | none | permeability | fig 8 | AYDANI A et al 2021 | https://doi.org/10.1016/j.seppur.2020.117796
zeolite | SSZ-13 | alfa-alumina | tubular | SSZ-13 | none | 3 | 3 | 0.372 | 0.372 | theoretical | NaN | NaN | NaN | NaN | 5.7 | 303 | 400000 | 100000 | 300000 | 600 | none | none | NaN | none | none | none | none | none | none | 1 | 5346.628 | 5.9639954e-07 | none | none | none | none | none | none | none | none | none | none | none | none | none | none | none | none | none | none | none | none | none | none | none | none | none | none | none | none | none | none | permeability | fig 8 | AYDANI A et al 2021 | https://doi.org/10.1016/j.seppur.2020.117796
zeolite | SSZ-13 | alfa-alumina | tubular | SSZ-13 | none | 3 | 3 | 0.372 | 0.372 | theoretical | NaN | NaN | NaN | NaN | 5.7 | 303 | 400000 | 100000 | 300000 | 600 | none | none | NaN | none | none | none | none | none | none | none | none | none | none | none | none | none | none | none | none | none | none | 1 | 437.2348 | 4.877217e-08 | none | none | none | none | none | none | none | none | none | none | none | none | none | none | none | none | none | none | permeability | fig 8 | AYDANI A et al 2021 | https://doi.org/10.1016/j.seppur.2020.117796
zeolite | SSZ-13 | alfa-alumina | tubular | SSZ-13 | none | 3 | 3 | 0.372 | 0.372 | theoretical | NaN | NaN | NaN | NaN | 5.7 | 303 | 400000 | 100000 | 300000 | 600 | none | none | NaN | none | none | none | none | none | none | none | none | none | none | none | none | none | none | none | none | none | none | none | none | none | 1 | 136.5647 | 1.523336e-08 | none | none | none | none | none | none | none | none | none | none | none | none | none | none | none | permeability | fig 8 | AYDANI A et al 2021 | https://doi.org/10.1016/j.seppur.2020.117796
zeolite | SSZ-13 | alfa-alumina | tubular | SSZ-13 | none | 3 | 3 | 0.372 | 0.372 | theoretical | NaN | NaN | NaN | NaN | 5.7 | 303 | 400000 | 100000 | 300000 | 600 | none | none | NaN | none | none | none | 0.25 | 772.7278 | 8.619536e-08 | 0.75 | 6544.995 | 7.300736e-07 | none | none | none | none | none | none | none | none | none | none | none | none | none | none | none | none | none | none | none | none | none | none | none | none | none | none | none | none | none | none | permeability | fig 8 | AYDANI A et al 2021 | https://doi.org/10.1016/j.seppur.2020.117796
zeolite | SSZ-13 | alfa-alumina | tubular | SSZ-13 | none | 3 | 3 | 0.372 | 0.372 | theoretical | NaN | NaN | NaN | NaN | 5.7 | 303 | 400000 | 100000 | 300000 | 600 | none | none | NaN | none | none | none | 0.5 | 682.7522 | 7.615886e-08 | 0.5 | 10561.65 | 1.17811912e-06 | none | none | none | none | none | none | none | none | none | none | none | none | none | none | none | none | none | none | none | none | none | none | none | none | none | none | none | none | none | none | permeability | fig 8 | AYDANI A et al 2021 | https://doi.org/10.1016/j.seppur.2020.117796
zeolite | SSZ-13 | alfa-alumina | tubular | SSZ-13 | none | 3 | 3 | 0.372 | 0.372 | theoretical | NaN | NaN | NaN | NaN | 5.7 | 303 | 400000 | 100000 | 300000 | 600 | none | none | NaN | none | none | none | 0.75 | 1206.632 | 1.3459603e-07 | 0.25 | 14639.01 | 1.63293597e-06 | none | none | none | none | none | none | none | none | none | none | none | none | none | none | none | none | none | none | none | none | none | none | none | none | none | none | none | none | none | none | permeability | fig 8 | AYDANI A et al 2021 | https://doi.org/10.1016/j.seppur.2020.117796
zeolite | SSZ-13 | alfa-alumina | tubular | SSZ-13 | none | 3 | 3 | 0.372 | 0.372 | theoretical | NaN | NaN | NaN | NaN | 5.7 | 303 | 300000 | 100000 | 200000 | 600 | none | none | NaN | none | none | none | 1 | 3007.048 | 3.3542679e-07 | none | none | none | none | none | none | none | none | none | none | none | none | none | none | none | none | none | none | none | none | none | none | none | none | none | none | none | none | none | none | none | none | none | permeability | fig 7 | AYDANI A et al 2021 | https://doi.org/10.1016/j.seppur.2020.117796
zeolite | SSZ-13 | alfa-alumina | tubular | SSZ-13 | none | 3 | 3 | 0.372 | 0.372 | theoretical | NaN | NaN | NaN | NaN | 5.7 | 303 | 500000 | 100000 | 400000 | 600 | none | none | NaN | none | none | none | 1 | 3103.057 | 3.4613621e-07 | none | none | none | none | none | none | none | none | none | none | none | none | none | none | none | none | none | none | none | none | none | none | none | none | none | none | none | none | none | none | none | none | none | permeability | fig 7 | AYDANI A et al 2021 | https://doi.org/10.1016/j.seppur.2020.117796
zeolite | SSZ-13 | alfa-alumina | tubular | SSZ-13 | none | 3 | 3 | 0.372 | 0.372 | theoretical | NaN | NaN | NaN | NaN | 5.7 | 303 | 700000 | 100000 | 600000 | 600 | none | none | NaN | none | none | none | 1 | 3469.928 | 3.8705958e-07 | none | none | none | none | none | none | none | none | none | none | none | none | none | none | none | none | none | none | none | none | none | none | none | none | none | none | none | none | none | none | none | none | none | permeability | fig 7 | AYDANI A et al 2021 | https://doi.org/10.1016/j.seppur.2020.117796
zeolite | SSZ-13 | alfa-alumina | tubular | SSZ-13 | none | 3 | 3 | 0.372 | 0.372 | theoretical | NaN | NaN | NaN | NaN | 5.7 | 303 | 300000 | 100000 | 200000 | 600 | none | none | NaN | none | none | none | none | none | none | 1 | 6551.479 | 7.3079685e-07 | none | none | none | none | none | none | none | none | none | none | none | none | none | none | none | none | none | none | none | none | none | none | none | none | none | none | none | none | none | none | permeability | fig 7 | AYDANI A et al 2021 | https://doi.org/10.1016/j.seppur.2020.117796
zeolite | SSZ-13 | alfa-alumina | tubular | SSZ-13 | none | 3 | 3 | 0.372 | 0.372 | theoretical | NaN | NaN | NaN | NaN | 5.7 | 303 | 500000 | 100000 | 400000 | 600 | none | none | NaN | none | none | none | none | none | none | 1 | 5350.29 | 5.9680797e-07 | none | none | none | none | none | none | none | none | none | none | none | none | none | none | none | none | none | none | none | none | none | none | none | none | none | none | none | none | none | none | permeability | fig 7 | AYDANI A et al 2021 | https://doi.org/10.1016/j.seppur.2020.117796
zeolite | SSZ-13 | alfa-alumina | tubular | SSZ-13 | none | 3 | 3 | 0.372 | 0.372 | theoretical | NaN | NaN | NaN | NaN | 5.7 | 303 | 700000 | 100000 | 600000 | 600 | none | none | NaN | none | none | none | none | none | none | 1 | 4751.31 | 5.2999364e-07 | none | none | none | none | none | none | none | none | none | none | none | none | none | none | none | none | none | none | none | none | none | none | none | none | none | none | none | none | none | none | permeability | fig 7 | AYDANI A et al 2021 | https://doi.org/10.1016/j.seppur.2020.117796
zeolite | SSZ-13 | alfa-alumina | tubular | SSZ-13 | none | 3 | 3 | 0.372 | 0.372 | theoretical | NaN | NaN | NaN | NaN | 5.7 | 303 | 200000 | 100000 | 100000 | 600 | none | none | NaN | none | none | none | 0.5 | 583.6388 | 6.510307e-08 | 0.5 | 10282.79 | 1.14701282e-06 | none | none | none | none | none | none | none | none | none | none | none | none | none | none | none | none | none | none | none | none | none | none | none | none | none | none | none | none | none | none | permeability | fig 7 | AYDANI A et al 2021 | https://doi.org/10.1016/j.seppur.2020.117796
zeolite | SSZ-13 | alfa-alumina | tubular | SSZ-13 | none | 3 | 3 | 0.372 | 0.372 | theoretical | NaN | NaN | NaN | NaN | 5.7 | 303 | 600000 | 100000 | 500000 | 600 | none | none | NaN | none | none | none | 0.5 | 716.1897 | 7.988871e-08 | 0.5 | 7943.333 | 8.8605379e-07 | none | none | none | none | none | none | none | none | none | none | none | none | none | none | none | none | none | none | none | none | none | none | none | none | none | none | none | none | none | none | permeability | fig 7 | AYDANI A et al 2021 | https://doi.org/10.1016/j.seppur.2020.117796
zeolite | SSZ-13 | alfa-alumina | tubular | SSZ-13 | none | 3 | 3 | 0.372 | 0.372 | theoretical | NaN | NaN | NaN | NaN | 5.7 | 303 | 300000 | 100000 | 200000 | 600 | none | none | NaN | none | none | none | none | none | none | none | none | none | none | none | none | none | none | none | none | none | none | none | none | none | 1 | 106.9383 | 1.192863e-08 | none | none | none | none | none | none | none | none | none | none | none | none | none | none | none | permeability | fig 5 | AYDANI A et al 2021 | https://doi.org/10.1016/j.seppur.2020.117796
zeolite | SSZ-13 | alfa-alumina | tubular | SSZ-13 | none | 3 | 3 | 0.372 | 0.372 | theoretical | NaN | NaN | NaN | NaN | 5.7 | 303 | 500000 | 100000 | 400000 | 600 | none | none | NaN | none | none | none | none | none | none | none | none | none | none | none | none | none | none | none | none | none | none | none | none | none | 1 | 138.2856 | 1.542532e-08 | none | none | none | none | none | none | none | none | none | none | none | none | none | none | none | permeability | fig 5 | AYDANI A et al 2021 | https://doi.org/10.1016/j.seppur.2020.117796
zeolite | SSZ-13 | alfa-alumina | tubular | SSZ-13 | none | 3 | 3 | 0.372 | 0.372 | theoretical | NaN | NaN | NaN | NaN | 5.7 | 303 | 700000 | 100000 | 600000 | 600 | none | none | NaN | none | none | none | none | none | none | none | none | none | none | none | none | none | none | none | none | none | none | none | none | none | 1 | 137.2736 | 1.531244e-08 | none | none | none | none | none | none | none | none | none | none | none | none | none | none | none | permeability | fig 5 | AYDANI A et al 2021 | https://doi.org/10.1016/j.seppur.2020.117796
zeolite | SSZ-13 | alfa-alumina | tubular | SSZ-13 | none | 3 | 3 | 0.372 | 0.372 | theoretical | NaN | NaN | NaN | NaN | 5.7 | 303 | 300000 | 100000 | 200000 | 600 | none | none | NaN | none | none | none | none | none | none | none | none | none | none | none | none | none | none | none | none | none | none | 1 | 463.8668 | 5.174288e-08 | none | none | none | none | none | none | none | none | none | none | none | none | none | none | none | none | none | none | permeability | fig 6 | AYDANI A et al 2021 | https://doi.org/10.1016/j.seppur.2020.117796
zeolite | SSZ-13 | alfa-alumina | tubular | SSZ-13 | none | 3 | 3 | 0.372 | 0.372 | theoretical | NaN | NaN | NaN | NaN | 5.7 | 303 | 500000 | 100000 | 400000 | 600 | none | none | NaN | none | none | none | none | none | none | none | none | none | none | none | none | none | none | none | none | none | none | 1 | 438.7156 | 4.893735e-08 | none | none | none | none | none | none | none | none | none | none | none | none | none | none | none | none | none | none | permeability | fig 6 | AYDANI A et al 2021 | https://doi.org/10.1016/j.seppur.2020.117796
zeolite | SSZ-13 | alfa-alumina | tubular | SSZ-13 | none | 3 | 3 | 0.372 | 0.372 | theoretical | NaN | NaN | NaN | NaN | 5.7 | 303 | 700000 | 100000 | 600000 | 600 | none | none | NaN | none | none | none | none | none | none | none | none | none | none | none | none | none | none | none | none | none | none | 1 | 437.1897 | 4.876714e-08 | none | none | none | none | none | none | none | none | none | none | none | none | none | none | none | none | none | none | permeability | fig 6 | AYDANI A et al 2021 | https://doi.org/10.1016/j.seppur.2020.117796
zeolite | ZSM-5 - M3 zeolite | alfa-alumina | tubular | ZSM-5 | none | 5 | 5 | 0.55 | 0.55 | theoretical | NaN | NaN | NaN | NaN | 30 | 298 | NaN | NaN | 100000 | NaN | He | 200 | NaN | none | none | none | 0.5 | 1885236.4 | 0.0001261753 | 0.5 | 378253.4 | 2.531579e-05 | none | none | none | none | none | none | none | none | none | none | none | none | none | none | none | none | none | none | none | none | none | none | none | none | none | none | none | none | none | none | permeability | fig 11 | MIRFENDERESKI SM and MAZAHERI T 2021 | https://doi.org/10.1016/j.jiec.2020.10.040
zeolite | ZSM-5 - M7 zeolite | alfa-alumina | tubular | ZSM-5 | none | 6 | 6 | 0.55 | 0.55 | theoretical | NaN | NaN | NaN | NaN | 30 | 298 | NaN | NaN | 100000 | NaN | He | 200 | NaN | none | none | none | 0.5 | 32345.15 | 1.804e-06 | 0.5 | 147023.4 | 8.2e-06 | none | none | none | none | none | none | none | none | none | none | none | none | none | none | none | none | none | none | none | none | none | none | none | none | none | none | none | none | none | none | permeability | table 7 | MIRFENDERESKI SM and MAZAHERI T 2021 | https://doi.org/10.1016/j.jiec.2020.10.040
zeolite | ZSM-5 - M9 zeolite | alfa-alumina | tubular | ZSM-5 | none | 7 | 7 | 0.55 | 0.55 | theoretical | NaN | NaN | NaN | NaN | 30 | 298 | NaN | NaN | 100000 | NaN | He | 200 | NaN | none | none | none | 0.5 | 72669.01 | 3.474e-06 | 0.5 | 403716.7 | 1.93e-05 | none | none | none | none | none | none | none | none | none | none | none | none | none | none | none | none | none | none | none | none | none | none | none | none | none | none | none | none | none | none | permeability | table 7 | MIRFENDERESKI SM and MAZAHERI T 2021 | https://doi.org/10.1016/j.jiec.2020.10.040
zeolite | ZSM-5 - M14 zeolite | alfa-alumina | tubular | ZSM-5 | none | 6 | 6 | 0.55 | 0.55 | theoretical | NaN | NaN | NaN | NaN | 30 | 298 | NaN | NaN | 100000 | NaN | He | 200 | NaN | none | none | none | 0.5 | 57590.15 | 3.212e-06 | 0.5 | 523546.8 | 2.92e-05 | none | none | none | none | none | none | none | none | none | none | none | none | none | none | none | none | none | none | none | none | none | none | none | none | none | none | none | none | none | none | permeability | table 7 | MIRFENDERESKI SM and MAZAHERI T 2021 | https://doi.org/10.1016/j.jiec.2020.10.040
zeolite | ZSM-5 - M14 zeolite reused | alfa-alumina | tubular | ZSM-5 | none | 6 | 6 | 0.55 | 0.55 | theoretical | NaN | NaN | NaN | NaN | 30 | 298 | NaN | NaN | 100000 | NaN | He | 200 | NaN | none | none | none | 0.5 | 67128.74 | 3.744e-06 | 0.5 | 559406.2 | 3.12e-05 | none | none | none | none | none | none | none | none | none | none | none | none | none | none | none | none | none | none | none | none | none | none | none | none | none | none | none | none | none | none | permeability | table 7 | MIRFENDERESKI SM and MAZAHERI T 2021 | https://doi.org/10.1016/j.jiec.2020.10.040
MOF | ZIF-8/GO - M1 | alfa-alumina | hollow fiber | ZIF-8/GO | none | 0.9 | 0.9 | NaN | NaN | NaN | NaN | NaN | NaN | NaN | NaN | 298 | NaN | NaN | 100000 | NaN | Ar | 50 | NaN | none | none | none | none | none | none | none | none | none | none | none | none | none | none | none | none | none | none | 1 | 32.93686 | 1.224668e-08 | none | none | none | none | none | none | none | none | none | none | none | none | none | none | none | none | none | none | permeance | fig 2 | WU X et al 2022 | https://doi.org/10.1016/j.memsci.2022.120291
MOF | ZIF-8/GO - M1 | alfa-alumina | hollow fiber | ZIF-8/GO | none | 0.9 | 0.9 | NaN | NaN | NaN | NaN | NaN | NaN | NaN | NaN | 298 | NaN | NaN | 100000 | NaN | Ar | 50 | NaN | none | none | none | none | none | none | none | none | none | none | none | none | none | none | none | none | none | none | none | none | none | 1 | 28.01184 | 1.041544e-08 | none | none | none | none | none | none | none | none | none | none | none | none | none | none | none | permeance | fig 2 | WU X et al 2022 | https://doi.org/10.1016/j.memsci.2022.120291
MOF | ZIF-8/GO - M1 | alfa-alumina | hollow fiber | ZIF-8/GO | none | 0.9 | 0.9 | NaN | NaN | NaN | NaN | NaN | NaN | NaN | NaN | 298 | NaN | NaN | 100000 | NaN | Ar | 50 | NaN | none | none | none | 1 | 365.7656 | 1.36e-07 | none | none | none | none | none | none | none | none | none | none | none | none | none | none | none | none | none | none | none | none | none | none | none | none | none | none | none | none | none | none | none | none | none | permeance | table S1 | WU X et al 2022 | https://doi.org/10.1016/j.memsci.2022.120291
MOF | ZIF-8/GO - GO size of 20-30 | alfa-alumina | hollow fiber | ZIF-8/GO | none | 0.9 | 0.9 | NaN | NaN | NaN | NaN | NaN | NaN | NaN | NaN | 298 | NaN | NaN | 100000 | NaN | Ar | 50 | NaN | none | none | none | 1 | 642.7792 | 2.39e-07 | none | none | none | none | none | none | none | none | none | none | none | none | none | none | none | none | none | none | none | none | none | none | none | none | none | none | none | none | none | none | none | none | none | permeance | table S1 | WU X et al 2022 | https://doi.org/10.1016/j.memsci.2022.120291
MOF | ZIF-8/GO - GO size of 3-5 | alfa-alumina | hollow fiber | ZIF-8/GO | none | 0.8 | 0.8 | NaN | NaN | NaN | NaN | NaN | NaN | NaN | NaN | 298 | NaN | NaN | 100000 | NaN | Ar | 50 | NaN | none | none | none | 1 | 1030.359 | 4.31e-07 | none | none | none | none | none | none | none | none | none | none | none | none | none | none | none | none | none | none | none | none | none | none | none | none | none | none | none | none | none | none | none | none | none | permeance | table S1 | WU X et al 2022 | https://doi.org/10.1016/j.memsci.2022.120291
MOF | ZIF-8/GO - GO size of 40-50 | alfa-alumina | hollow fiber | ZIF-8/GO | none | 0.9 | 0.9 | NaN | NaN | NaN | NaN | NaN | NaN | NaN | NaN | 298 | NaN | NaN | 100000 | NaN | Ar | 50 | NaN | none | none | none | none | none | none | 1 | 11.88738 | 4.42e-09 | none | none | none | none | none | none | none | none | none | none | none | none | none | none | none | none | none | none | none | none | none | none | none | none | none | none | none | none | none | none | permeance | table S1 | WU X et al 2022 | https://doi.org/10.1016/j.memsci.2022.120291
MOF | ZIF-8/GO - GO size of 20-30 | alfa-alumina | hollow fiber | ZIF-8/GO | none | 0.9 | 0.9 | NaN | NaN | NaN | NaN | NaN | NaN | NaN | NaN | 298 | NaN | NaN | 100000 | NaN | Ar | 50 | NaN | none | none | none | none | none | none | 1 | 36.03867 | 1.34e-08 | none | none | none | none | none | none | none | none | none | none | none | none | none | none | none | none | none | none | none | none | none | none | none | none | none | none | none | none | none | none | permeance | table S1 | WU X et al 2022 | https://doi.org/10.1016/j.memsci.2022.120291
MOF | ZIF-8/GO - GO size of 3-5 | alfa-alumina | hollow fiber | ZIF-8/GO | none | 0.8 | 0.8 | NaN | NaN | NaN | NaN | NaN | NaN | NaN | NaN | 298 | NaN | NaN | 100000 | NaN | Ar | 50 | NaN | none | none | none | none | none | none | 1 | 88.45311464 | 3.7e-08 | none | none | none | none | none | none | none | none | none | none | none | none | none | none | none | none | none | none | none | none | none | none | none | none | none | none | none | none | none | none | permeance | table S1 | WU X et al 2022 | https://doi.org/10.1016/j.memsci.2022.120291
MOF | ZIF-8/GO - M3 | alfa-alumina | hollow fiber | ZIF-8/GO | none | 0.9 | 0.9 | NaN | NaN | NaN | NaN | NaN | NaN | NaN | NaN | 298 | NaN | NaN | 100000 | NaN | Ar | 50 | NaN | none | none | none | 1 | 4303.124496 | 1.6e-06 | none | none | none | none | none | none | none | none | none | none | none | none | none | none | none | none | none | none | none | none | none | none | none | none | none | none | none | none | none | none | none | none | none | permeance | table S2 | WU X et al 2022 | https://doi.org/10.1016/j.memsci.2022.120291
MOF | ZIF-8/GO - M4 | alfa-alumina | hollow fiber | ZIF-8/GO | none | 0.5 | 0.5 | NaN | NaN | NaN | NaN | NaN | NaN | NaN | NaN | 298 | NaN | NaN | 100000 | NaN | Ar | 50 | NaN | none | none | none | 1 | 1225.195169 | 8.2e-07 | none | none | none | none | none | none | none | none | none | none | none | none | none | none | none | none | none | none | none | none | none | none | none | none | none | none | none | none | none | none | none | none | none | permeance | table S2 | WU X et al 2022 | https://doi.org/10.1016/j.memsci.2022.120291
MOF | ZIF-8/GO - M5 | alfa-alumina | hollow fiber | ZIF-8/GO | none | 0.9 | 0.9 | NaN | NaN | NaN | NaN | NaN | NaN | NaN | NaN | 298 | NaN | NaN | 100000 | NaN | Ar | 50 | NaN | none | none | none | 1 | 1965.99 | 7.31e-07 | none | none | none | none | none | none | none | none | none | none | none | none | none | none | none | none | none | none | none | none | none | none | none | none | none | none | none | none | none | none | none | none | none | permeance | table S2 | WU X et al 2022 | https://doi.org/10.1016/j.memsci.2022.120291
MOF | ZIF-8/GO - M3 | alfa-alumina | hollow fiber | ZIF-8/GO | none | 0.9 | 0.9 | NaN | NaN | NaN | NaN | NaN | NaN | NaN | NaN | 298 | NaN | NaN | 100000 | NaN | Ar | 50 | NaN | none | none | none | none | none | none | 1 | 712.705 | 2.65e-07 | none | none | none | none | none | none | none | none | none | none | none | none | none | none | none | none | none | none | none | none | none | none | none | none | none | none | none | none | none | none | permeance | table S2 | WU X et al 2022 | https://doi.org/10.1016/j.memsci.2022.120291
MOF | ZIF-8/GO - M4 | alfa-alumina | hollow fiber | ZIF-8/GO | none | 0.5 | 0.5 | NaN | NaN | NaN | NaN | NaN | NaN | NaN | NaN | 298 | NaN | NaN | 100000 | NaN | Ar | 50 | NaN | none | none | none | none | none | none | 1 | 143.1387 | 9.58e-08 | none | none | none | none | none | none | none | none | none | none | none | none | none | none | none | none | none | none | none | none | none | none | none | none | none | none | none | none | none | none | permeance | table S2 | WU X et al 2022 | https://doi.org/10.1016/j.memsci.2022.120291
MOF | ZIF-8/GO - M5 | alfa-alumina | hollow fiber | ZIF-8/GO | none | 0.9 | 0.9 | NaN | NaN | NaN | NaN | NaN | NaN | NaN | NaN | 298 | NaN | NaN | 100000 | NaN | Ar | 50 | NaN | none | none | none | none | none | none | 1 | 169.4355 | 6.3e-08 | none | none | none | none | none | none | none | none | none | none | none | none | none | none | none | none | none | none | none | none | none | none | none | none | none | none | none | none | none | none | permeance | table S2 | WU X et al 2022 | https://doi.org/10.1016/j.memsci.2022.120291
MOF | ZIF-8/GO - ZnEG Content X=40 | alfa-alumina | hollow fiber | ZIF-8/GO | none | 0.7 | 0.7 | NaN | NaN | NaN | NaN | NaN | NaN | NaN | NaN | 298 | NaN | NaN | 100000 | NaN | Ar | 50 | NaN | none | none | none | 1 | 1347.09 | 6.439872e-07 | none | none | none | none | none | none | none | none | none | none | none | none | none | none | none | none | none | none | none | none | none | none | none | none | none | none | none | none | none | none | none | none | none | permeance | fig 4 | WU X et al 2022 | https://doi.org/10.1016/j.memsci.2022.120291
MOF | ZIF-8/GO - ZnEG Content X=80 | alfa-alumina | hollow fiber | ZIF-8/GO | none | 0.8 | 0.8 | NaN | NaN | NaN | NaN | NaN | NaN | NaN | NaN | 298 | NaN | NaN | 100000 | NaN | Ar | 50 | NaN | none | none | none | 1 | 583.314 | 2.440007e-07 | none | none | none | none | none | none | none | none | none | none | none | none | none | none | none | none | none | none | none | none | none | none | none | none | none | none | none | none | none | none | none | none | none | permeance | fig 4 | WU X et al 2022 | https://doi.org/10.1016/j.memsci.2022.120291
MOF | ZIF-8/GO - ZnEG Content X=100 | alfa-alumina | hollow fiber | ZIF-8/GO | none | 0.9 | 0.9 | NaN | NaN | NaN | NaN | NaN | NaN | NaN | NaN | 298 | NaN | NaN | 100000 | NaN | Ar | 50 | NaN | none | none | none | 1 | 612.3794 | 2.276966e-07 | none | none | none | none | none | none | none | none | none | none | none | none | none | none | none | none | none | none | none | none | none | none | none | none | none | none | none | none | none | none | none | none | none | permeance | fig 4 | WU X et al 2022 | https://doi.org/10.1016/j.memsci.2022.120291
MOF | ZIF-8/GO - ZnEG Content X=150 | alfa-alumina | hollow fiber | ZIF-8/GO | none | 2 | 2 | NaN | NaN | NaN | NaN | NaN | NaN | NaN | NaN | 298 | NaN | NaN | 100000 | NaN | Ar | 50 | NaN | none | none | none | 1 | 1152.425 | 1.928241e-07 | none | none | none | none | none | none | none | none | none | none | none | none | none | none | none | none | none | none | none | none | none | none | none | none | none | none | none | none | none | none | none | none | none | permeance | fig 4 | WU X et al 2022 | https://doi.org/10.1016/j.memsci.2022.120291
MOF | ZIF-8/GO - ZnEG Content X=40 | alfa-alumina | hollow fiber | ZIF-8/GO | none | 0.7 | 0.7 | NaN | NaN | NaN | NaN | NaN | NaN | NaN | NaN | 298 | NaN | NaN | 100000 | NaN | Ar | 50 | NaN | none | none | none | none | none | none | 1 | 111.2276 | 5.317323e-08 | none | none | none | none | none | none | none | none | none | none | none | none | none | none | none | none | none | none | none | none | none | none | none | none | none | none | none | none | none | none | permeance | fig 4 | WU X et al 2022 | https://doi.org/10.1016/j.memsci.2022.120291
MOF | ZIF-8/GO - ZnEG Content X=80 | alfa-alumina | hollow fiber | ZIF-8/GO | none | 0.8 | 0.8 | NaN | NaN | NaN | NaN | NaN | NaN | NaN | NaN | 298 | NaN | NaN | 100000 | NaN | Ar | 50 | NaN | none | none | none | none | none | none | 1 | 27.75721 | 1.161086e-08 | none | none | none | none | none | none | none | none | none | none | none | none | none | none | none | none | none | none | none | none | none | none | none | none | none | none | none | none | none | none | permeance | fig 4 | WU X et al 2022 | https://doi.org/10.1016/j.memsci.2022.120291
MOF | ZIF-8/GO - ZnEG Content X=100 | alfa-alumina | hollow fiber | ZIF-8/GO | none | 0.9 | 0.9 | NaN | NaN | NaN | NaN | NaN | NaN | NaN | NaN | 298 | NaN | NaN | 100000 | NaN | Ar | 50 | NaN | none | none | none | none | none | none | 1 | 24.76482 | 9.208126e-09 | none | none | none | none | none | none | none | none | none | none | none | none | none | none | none | none | none | none | none | none | none | none | none | none | none | none | none | none | none | none | permeance | fig 4 | WU X et al 2022 | https://doi.org/10.1016/j.memsci.2022.120291
MOF | ZIF-8/GO - ZnEG Content X=150 | alfa-alumina | hollow fiber | ZIF-8/GO | none | 2 | 2 | NaN | NaN | NaN | NaN | NaN | NaN | NaN | NaN | 298 | NaN | NaN | 100000 | NaN | Ar | 50 | NaN | none | none | none | none | none | none | 1 | 90.04955 | 1.506712e-08 | none | none | none | none | none | none | none | none | none | none | none | none | none | none | none | none | none | none | none | none | none | none | none | none | none | none | none | none | none | none | permeance | fig 4 | WU X et al 2022 | https://doi.org/10.1016/j.memsci.2022.120291
MOF | ZIF-8/GO - reaction time = 0h | alfa-alumina | hollow fiber | ZIF-8/GO | none | 0.9 | 0.9 | NaN | NaN | NaN | NaN | NaN | NaN | NaN | NaN | 298 | NaN | NaN | 100000 | NaN | Ar | 50 | NaN | none | none | none | 1 | 1684.702 | 6.264106e-07 | none | none | none | none | none | none | none | none | none | none | none | none | none | none | none | none | none | none | none | none | none | none | none | none | none | none | none | none | none | none | none | none | none | permeance | fig 6 | WU X et al 2022 | https://doi.org/10.1016/j.memsci.2022.120291
MOF | ZIF-8/GO - reaction time = 2h | alfa-alumina | hollow fiber | ZIF-8/GO | none | 0.9 | 0.9 | NaN | NaN | NaN | NaN | NaN | NaN | NaN | NaN | 298 | NaN | NaN | 100000 | NaN | Ar | 50 | NaN | none | none | none | 1 | 903.1197 | 3.358005e-07 | none | none | none | none | none | none | none | none | none | none | none | none | none | none | none | none | none | none | none | none | none | none | none | none | none | none | none | none | none | none | none | none | none | permeance | fig 6 | WU X et al 2022 | https://doi.org/10.1016/j.memsci.2022.120291
MOF | ZIF-8/GO - reaction time = 4h | alfa-alumina | hollow fiber | ZIF-8/GO | none | 0.9 | 0.9 | NaN | NaN | NaN | NaN | NaN | NaN | NaN | NaN | 298 | NaN | NaN | 100000 | NaN | Ar | 50 | NaN | none | none | none | 1 | 681.9212 | 2.535539e-07 | none | none | none | none | none | none | none | none | none | none | none | none | none | none | none | none | none | none | none | none | none | none | none | none | none | none | none | none | none | none | none | none | none | permeance | fig 6 | WU X et al 2022 | https://doi.org/10.1016/j.memsci.2022.120291
MOF | ZIF-8/GO - reaction time = 12h | alfa-alumina | hollow fiber | ZIF-8/GO | none | 0.9 | 0.9 | NaN | NaN | NaN | NaN | NaN | NaN | NaN | NaN | 298 | NaN | NaN | 100000 | NaN | Ar | 50 | NaN | none | none | none | 1 | 717.1459 | 2.666512e-07 | none | none | none | none | none | none | none | none | none | none | none | none | none | none | none | none | none | none | none | none | none | none | none | none | none | none | none | none | none | none | none | none | none | permeance | fig 6 | WU X et al 2022 | https://doi.org/10.1016/j.memsci.2022.120291
MOF | ZIF-8/GO - reaction time = 0h | alfa-alumina | hollow fiber | ZIF-8/GO | none | 0.9 | 0.9 | NaN | NaN | NaN | NaN | NaN | NaN | NaN | NaN | 298 | NaN | NaN | 100000 | NaN | Ar | 50 | NaN | none | none | none | none | none | none | 1 | 506.9612 | 1.884998e-07 | none | none | none | none | none | none | none | none | none | none | none | none | none | none | none | none | none | none | none | none | none | none | none | none | none | none | none | none | none | none | permeance | fig 6 | WU X et al 2022 | https://doi.org/10.1016/j.memsci.2022.120291
MOF | ZIF-8/GO - reaction time = 2h | alfa-alumina | hollow fiber | ZIF-8/GO | none | 0.9 | 0.9 | NaN | NaN | NaN | NaN | NaN | NaN | NaN | NaN | 298 | NaN | NaN | 100000 | NaN | Ar | 50 | NaN | none | none | none | none | none | none | 1 | 166.3824 | 6.186478e-08 | none | none | none | none | none | none | none | none | none | none | none | none | none | none | none | none | none | none | none | none | none | none | none | none | none | none | none | none | none | none | permeance | fig 6 | WU X et al 2022 | https://doi.org/10.1016/j.memsci.2022.120291
MOF | ZIF-8/GO - reaction time = 4h | alfa-alumina | hollow fiber | ZIF-8/GO | none | 0.9 | 0.9 | NaN | NaN | NaN | NaN | NaN | NaN | NaN | NaN | 298 | NaN | NaN | 100000 | NaN | Ar | 50 | NaN | none | none | none | none | none | none | 1 | 48.75206 | 1.812713e-08 | none | none | none | none | none | none | none | none | none | none | none | none | none | none | none | none | none | none | none | none | none | none | none | none | none | none | none | none | none | none | permeance | fig 6 | WU X et al 2022 | https://doi.org/10.1016/j.memsci.2022.120291
MOF | ZIF-8/GO - reaction time = 12h | alfa-alumina | hollow fiber | ZIF-8/GO | none | 0.9 | 0.9 | NaN | NaN | NaN | NaN | NaN | NaN | NaN | NaN | 298 | NaN | NaN | 100000 | NaN | Ar | 50 | NaN | none | none | none | none | none | none | 1 | 56.57988 | 2.103769e-08 | none | none | none | none | none | none | none | none | none | none | none | none | none | none | none | none | none | none | none | none | none | none | none | none | none | none | none | none | none | none | permeance | fig 6 | WU X et al 2022 | https://doi.org/10.1016/j.memsci.2022.120291
MOF | ZIF-8/GO - filtration time = 3s | alfa-alumina | hollow fiber | ZIF-8/GO | none | 0.5 | 0.5 | NaN | NaN | NaN | NaN | NaN | NaN | NaN | NaN | 298 | NaN | NaN | 100000 | NaN | Ar | 50 | NaN | none | none | none | 1 | 260.3645 | 1.74257e-07 | none | none | none | none | none | none | none | none | none | none | none | none | none | none | none | none | none | none | none | none | none | none | none | none | none | none | none | none | none | none | none | none | none | permeance | fig 8 | WU X et al 2022 | https://doi.org/10.1016/j.memsci.2022.120291
MOF | ZIF-8/GO - filtration time = 10s | alfa-alumina | hollow fiber | ZIF-8/GO | none | 1.5 | 1.5 | NaN | NaN | NaN | NaN | NaN | NaN | NaN | NaN | 298 | NaN | NaN | 100000 | NaN | Ar | 50 | NaN | none | none | none | 1 | 253.3944 | 5.653069e-08 | none | none | none | none | none | none | none | none | none | none | none | none | none | none | none | none | none | none | none | none | none | none | none | none | none | none | none | none | none | none | none | none | none | permeance | fig 8 | WU X et al 2022 | https://doi.org/10.1016/j.memsci.2022.120291
MOF | ZIF-8/GO - filtration time = 15s | alfa-alumina | hollow fiber | ZIF-8/GO | none | 2 | 2 | NaN | NaN | NaN | NaN | NaN | NaN | NaN | NaN | 298 | NaN | NaN | 100000 | NaN | Ar | 50 | NaN | none | none | none | 1 | 214.4767 | 3.58863e-08 | none | none | none | none | none | none | none | none | none | none | none | none | none | none | none | none | none | none | none | none | none | none | none | none | none | none | none | none | none | none | none | none | none | permeance | fig 8 | WU X et al 2022 | https://doi.org/10.1016/j.memsci.2022.120291
MOF | ZIF-8/GO - filtration time = 20s | alfa-alumina | hollow fiber | ZIF-8/GO | none | 2.5 | 2.5 | NaN | NaN | NaN | NaN | NaN | NaN | NaN | NaN | 298 | NaN | NaN | 100000 | NaN | Ar | 50 | NaN | none | none | none | 1 | 526.4906 | 7.047404e-08 | none | none | none | none | none | none | none | none | none | none | none | none | none | none | none | none | none | none | none | none | none | none | none | none | none | none | none | none | none | none | none | none | none | permeance | fig 8 | WU X et al 2022 | https://doi.org/10.1016/j.memsci.2022.120291
MOF | ZIF-8/GO - filtration time = 3s | alfa-alumina | hollow fiber | ZIF-8/GO | none | 0.5 | 0.5 | NaN | NaN | NaN | NaN | NaN | NaN | NaN | NaN | 298 | NaN | NaN | 100000 | NaN | Ar | 50 | NaN | none | none | none | none | none | none | 1 | 22.70192 | 1.519397e-08 | none | none | none | none | none | none | none | none | none | none | none | none | none | none | none | none | none | none | none | none | none | none | none | none | none | none | none | none | none | none | permeance | fig 8 | WU X et al 2022 | https://doi.org/10.1016/j.memsci.2022.120291
MOF | ZIF-8/GO - filtration time = 10s | alfa-alumina | hollow fiber | ZIF-8/GO | none | 1.5 | 1.5 | NaN | NaN | NaN | NaN | NaN | NaN | NaN | NaN | 298 | NaN | NaN | 100000 | NaN | Ar | 50 | NaN | none | none | none | none | none | none | 1 | 8.673791 | 1.935068e-09 | none | none | none | none | none | none | none | none | none | none | none | none | none | none | none | none | none | none | none | none | none | none | none | none | none | none | none | none | none | none | permeance | fig 8 | WU X et al 2022 | https://doi.org/10.1016/j.memsci.2022.120291
MOF | ZIF-8/GO - filtration time = 15s | alfa-alumina | hollow fiber | ZIF-8/GO | none | 2 | 2 | NaN | NaN | NaN | NaN | NaN | NaN | NaN | NaN | 298 | NaN | NaN | 100000 | NaN | Ar | 50 | NaN | none | none | none | none | none | none | 1 | 13.71582 | 2.294935e-09 | none | none | none | none | none | none | none | none | none | none | none | none | none | none | none | none | none | none | none | none | none | none | none | none | none | none | none | none | none | none | permeance | fig 8 | WU X et al 2022 | https://doi.org/10.1016/j.memsci.2022.120291
MOF | ZIF-8/GO - filtration time = 20s | alfa-alumina | hollow fiber | ZIF-8/GO | none | 2.5 | 2.5 | NaN | NaN | NaN | NaN | NaN | NaN | NaN | NaN | 298 | NaN | NaN | 100000 | NaN | Ar | 50 | NaN | none | none | none | none | none | none | 1 | 42.06631 | 5.630838e-09 | none | none | none | none | none | none | none | none | none | none | none | none | none | none | none | none | none | none | none | none | none | none | none | none | none | none | none | none | none | none | permeance | fig 8 | WU X et al 2022 | https://doi.org/10.1016/j.memsci.2022.120291
MOF | ZIF-8/GO - M1 | alfa-alumina | hollow fiber | ZIF-8/GO | none | 0.9 | 0.9 | NaN | NaN | NaN | NaN | NaN | NaN | NaN | NaN | 298 | NaN | NaN | 100000 | 100 | Ar | 50 | NaN | none | none | none | 0.5 | 305.9649 | 1.137648e-07 | 0.5 | 12.54905 | 4.666025e-09 | none | none | none | none | none | none | none | none | none | none | none | none | none | none | none | none | none | none | none | none | none | none | none | none | none | none | none | none | none | none | permeance | fig 11 | WU X et al 2022 | https://doi.org/10.1016/j.memsci.2022.120291
ceramic | unmodified HybSi | alfa-alumina | tubular | HybSi by Pervatech BV | none | NaN | NaN | NaN | NaN | NaN | NaN | NaN | NaN | NaN | 50 | 373 | 600000 | 100000 | 500000 | 1707.333 | NaN | NaN | NaN | none | none | none | 1 | NaN | 8.711417e-08 | none | none | none | none | none | none | none | none | none | none | none | none | none | none | none | none | none | none | none | none | none | none | none | none | none | none | none | none | none | none | none | none | none | permeance | fig 3 | KOUTSONIKOLAS DE et al 2021 | https://doi.org/10.1016/j.seppur.2021.118432
ceramic | unmodified HybSi | alfa-alumina | tubular | HybSi by Pervatech BV | none | NaN | NaN | NaN | NaN | NaN | NaN | NaN | NaN | NaN | 50 | 423 | 600000 | 100000 | 500000 | 1707.333 | NaN | NaN | NaN | none | none | none | 1 | NaN | 1.533454e-07 | none | none | none | none | none | none | none | none | none | none | none | none | none | none | none | none | none | none | none | none | none | none | none | none | none | none | none | none | none | none | none | none | none | permeance | fig 3 | KOUTSONIKOLAS DE et al 2021 | https://doi.org/10.1016/j.seppur.2021.118432
ceramic | unmodified HybSi | alfa-alumina | tubular | HybSi by Pervatech BV | none | NaN | NaN | NaN | NaN | NaN | NaN | NaN | NaN | NaN | 50 | 473 | 600000 | 100000 | 500000 | 1707.333 | NaN | NaN | NaN | none | none | none | 1 | NaN | 3.062988e-07 | none | none | none | none | none | none | none | none | none | none | none | none | none | none | none | none | none | none | none | none | none | none | none | none | none | none | none | none | none | none | none | none | none | permeance | fig 3 | KOUTSONIKOLAS DE et al 2021 | https://doi.org/10.1016/j.seppur.2021.118432
ceramic | unmodified HybSi | alfa-alumina | tubular | HybSi by Pervatech BV | none | NaN | NaN | NaN | NaN | NaN | NaN | NaN | NaN | NaN | 50 | 373 | 600000 | 100000 | 500000 | 1707.333 | NaN | NaN | NaN | none | none | none | none | none | none | 1 | NaN | 2.368421e-08 | none | none | none | none | none | none | none | none | none | none | none | none | none | none | none | none | none | none | none | none | none | none | none | none | none | none | none | none | none | none | permeance | fig 3 | KOUTSONIKOLAS DE et al 2021 | https://doi.org/10.1016/j.seppur.2021.118432
ceramic | unmodified HybSi | alfa-alumina | tubular | HybSi by Pervatech BV | none | NaN | NaN | NaN | NaN | NaN | NaN | NaN | NaN | NaN | 50 | 423 | 600000 | 100000 | 500000 | 1707.333 | NaN | NaN | NaN | none | none | none | none | none | none | 1 | NaN | 3.527844e-08 | none | none | none | none | none | none | none | none | none | none | none | none | none | none | none | none | none | none | none | none | none | none | none | none | none | none | none | none | none | none | permeance | fig 3 | KOUTSONIKOLAS DE et al 2021 | https://doi.org/10.1016/j.seppur.2021.118432
ceramic | unmodified HybSi | alfa-alumina | tubular | HybSi by Pervatech BV | none | NaN | NaN | NaN | NaN | NaN | NaN | NaN | NaN | NaN | 50 | 473 | 600000 | 100000 | 500000 | 1707.333 | NaN | NaN | NaN | none | none | none | none | none | none | 1 | NaN | 6.669401e-08 | none | none | none | none | none | none | none | none | none | none | none | none | none | none | none | none | none | none | none | none | none | none | none | none | none | none | none | none | none | none | permeance | fig 3 | KOUTSONIKOLAS DE et al 2021 | https://doi.org/10.1016/j.seppur.2021.118432
ceramic | unmodified HybSi | alfa-alumina | tubular | HybSi by Pervatech BV | none | NaN | NaN | NaN | NaN | NaN | NaN | NaN | NaN | NaN | 50 | 373 | 600000 | 100000 | 500000 | 1707.333 | NaN | NaN | NaN | none | none | none | none | none | none | none | none | none | none | none | none | none | none | none | none | none | none | none | none | none | 1 | NaN | 1.357682e-08 | none | none | none | none | none | none | none | none | none | none | none | none | none | none | none | permeance | fig 3 | KOUTSONIKOLAS DE et al 2021 | https://doi.org/10.1016/j.seppur.2021.118432
ceramic | unmodified HybSi | alfa-alumina | tubular | HybSi by Pervatech BV | none | NaN | NaN | NaN | NaN | NaN | NaN | NaN | NaN | NaN | 50 | 423 | 600000 | 100000 | 500000 | 1707.333 | NaN | NaN | NaN | none | none | none | none | none | none | none | none | none | none | none | none | none | none | none | none | none | none | none | none | none | 1 | NaN | 1.824528e-08 | none | none | none | none | none | none | none | none | none | none | none | none | none | none | none | permeance | fig 3 | KOUTSONIKOLAS DE et al 2021 | https://doi.org/10.1016/j.seppur.2021.118432
ceramic | unmodified HybSi | alfa-alumina | tubular | HybSi by Pervatech BV | none | NaN | NaN | NaN | NaN | NaN | NaN | NaN | NaN | NaN | 50 | 473 | 600000 | 100000 | 500000 | 1707.333 | NaN | NaN | NaN | none | none | none | none | none | none | none | none | none | none | none | none | none | none | none | none | none | none | none | none | none | 1 | NaN | 2.718111e-08 | none | none | none | none | none | none | none | none | none | none | none | none | none | none | none | permeance | fig 3 | KOUTSONIKOLAS DE et al 2021 | https://doi.org/10.1016/j.seppur.2021.118432
ceramic | unmodified HybSi | alfa-alumina | tubular | HybSi by Pervatech BV | none | NaN | NaN | NaN | NaN | NaN | NaN | NaN | NaN | NaN | 50 | 373 | 600000 | 100000 | 500000 | 1707.333 | NaN | NaN | NaN | none | none | none | none | none | none | none | none | none | none | none | none | none | none | none | none | none | none | none | none | none | none | none | none | none | none | none | none | none | none | none | none | none | none | none | none | 1 | NaN | 5.431343e-09 | permeance | fig 3 | KOUTSONIKOLAS DE et al 2021 | https://doi.org/10.1016/j.seppur.2021.118432
ceramic | unmodified HybSi | alfa-alumina | tubular | HybSi by Pervatech BV | none | NaN | NaN | NaN | NaN | NaN | NaN | NaN | NaN | NaN | 50 | 423 | 600000 | 100000 | 500000 | 1707.333 | NaN | NaN | NaN | none | none | none | none | none | none | none | none | none | none | none | none | none | none | none | none | none | none | none | none | none | none | none | none | none | none | none | none | none | none | none | none | none | none | none | none | 1 | NaN | 5.162796e-09 | permeance | fig 3 | KOUTSONIKOLAS DE et al 2021 | https://doi.org/10.1016/j.seppur.2021.118432
ceramic | unmodified HybSi | alfa-alumina | tubular | HybSi by Pervatech BV | none | NaN | NaN | NaN | NaN | NaN | NaN | NaN | NaN | NaN | 50 | 473 | 600000 | 100000 | 500000 | 1707.333 | NaN | NaN | NaN | none | none | none | none | none | none | none | none | none | none | none | none | none | none | none | none | none | none | none | none | none | none | none | none | none | none | none | none | none | none | none | none | none | none | none | none | 1 | NaN | 4.907592e-09 | permeance | fig 3 | KOUTSONIKOLAS DE et al 2021 | https://doi.org/10.1016/j.seppur.2021.118432
ceramic | unmodified HybSi | alfa-alumina | tubular | HybSi by Pervatech BV | none | NaN | NaN | NaN | NaN | NaN | NaN | NaN | NaN | NaN | 50 | 523 | 600000 | 100000 | 500000 | 1707.333 | NaN | NaN | NaN | none | none | none | none | none | none | none | none | none | none | none | none | none | none | none | none | none | none | none | none | none | 1 | NaN | 3.707316e-08 | none | none | none | none | none | none | none | none | none | none | none | none | none | none | none | permeance | fig 5 | KOUTSONIKOLAS DE et al 2021 | https://doi.org/10.1016/j.seppur.2021.118432
ceramic | unmodified HybSi | alfa-alumina | tubular | HybSi by Pervatech BV | none | NaN | NaN | NaN | NaN | NaN | NaN | NaN | NaN | NaN | 50 | 523 | 600000 | 100000 | 500000 | 1707.333 | NaN | NaN | NaN | none | none | none | none | none | none | none | none | none | none | none | none | none | none | none | none | none | none | none | none | none | none | none | none | none | none | none | none | none | none | none | none | none | none | none | none | 1 | NaN | 4.931203e-09 | permeance | fig 5 | KOUTSONIKOLAS DE et al 2021 | https://doi.org/10.1016/j.seppur.2021.118432
ceramic | HybSi CVI for 8h | alfa-alumina | tubular | HybSi by Pervatech BV | none | NaN | NaN | NaN | NaN | NaN | NaN | NaN | NaN | NaN | 50 | 523 | 600000 | 100000 | 500000 | 1707.333 | NaN | NaN | NaN | none | none | none | none | none | none | none | none | none | none | none | none | none | none | none | none | none | none | none | none | none | 1 | NaN | 3.344439e-10 | none | none | none | none | none | none | none | none | none | none | none | none | none | none | none | permeance | fig 5 | KOUTSONIKOLAS DE et al 2021 | https://doi.org/10.1016/j.seppur.2021.118432
ceramic | HybSi CVI for 8h | alfa-alumina | tubular | HybSi by Pervatech BV | none | NaN | NaN | NaN | NaN | NaN | NaN | NaN | NaN | NaN | 50 | 523 | 600000 | 100000 | 500000 | 1707.333 | NaN | NaN | NaN | none | none | none | none | none | none | none | none | none | none | none | none | none | none | none | none | none | none | none | none | none | none | none | none | none | none | none | none | none | none | none | none | none | none | none | none | 1 | NaN | 9.548666e-12 | permeance | fig 5 | KOUTSONIKOLAS DE et al 2021 | https://doi.org/10.1016/j.seppur.2021.118432
ceramic | unmodified HybSi | alfa-alumina | tubular | HybSi by Pervatech BV | none | NaN | NaN | NaN | NaN | NaN | NaN | NaN | NaN | NaN | 50 | 523 | 600000 | 100000 | 500000 | 1707.333 | NaN | NaN | NaN | none | none | none | 1 | NaN | 4.521737e-07 | none | none | none | none | none | none | none | none | none | none | none | none | none | none | none | none | none | none | none | none | none | none | none | none | none | none | none | none | none | none | none | none | none | permeance | fig 4 | KOUTSONIKOLAS DE et al 2021 | https://doi.org/10.1016/j.seppur.2021.118432
ceramic | HybSi CVI for 4h | alfa-alumina | tubular | HybSi by Pervatech BV | none | NaN | NaN | NaN | NaN | NaN | NaN | NaN | NaN | NaN | 50 | 523 | 600000 | 100000 | 500000 | 1707.333 | NaN | NaN | NaN | none | none | none | 1 | NaN | 3.235718e-07 | none | none | none | none | none | none | none | none | none | none | none | none | none | none | none | none | none | none | none | none | none | none | none | none | none | none | none | none | none | none | none | none | none | permeance | fig 4 | KOUTSONIKOLAS DE et al 2021 | https://doi.org/10.1016/j.seppur.2021.118432
ceramic | HybSi CVI for 8h | alfa-alumina | tubular | HybSi by Pervatech BV | none | NaN | NaN | NaN | NaN | NaN | NaN | NaN | NaN | NaN | 50 | 523 | 600000 | 100000 | 500000 | 1707.333 | NaN | NaN | NaN | none | none | none | 1 | NaN | 1.659807e-07 | none | none | none | none | none | none | none | none | none | none | none | none | none | none | none | none | none | none | none | none | none | none | none | none | none | none | none | none | none | none | none | none | none | permeance | fig 4 | KOUTSONIKOLAS DE et al 2021 | https://doi.org/10.1016/j.seppur.2021.118432
ceramic | HybSi CVI for 12h | alfa-alumina | tubular | HybSi by Pervatech BV | none | NaN | NaN | NaN | NaN | NaN | NaN | NaN | NaN | NaN | 50 | 523 | 600000 | 100000 | 500000 | 1707.333 | NaN | NaN | NaN | none | none | none | 1 | NaN | 1.05788e-07 | none | none | none | none | none | none | none | none | none | none | none | none | none | none | none | none | none | none | none | none | none | none | none | none | none | none | none | none | none | none | none | none | none | permeance | fig 4 | KOUTSONIKOLAS DE et al 2021 | https://doi.org/10.1016/j.seppur.2021.118432
ceramic | unmodified HybSi | alfa-alumina | tubular | HybSi by Pervatech BV | none | NaN | NaN | NaN | NaN | NaN | NaN | NaN | NaN | NaN | 50 | 523 | 600000 | 100000 | 500000 | 1707.333 | NaN | NaN | NaN | none | none | none | none | none | none | 1 | NaN | 8.695648e-08 | none | none | none | none | none | none | none | none | none | none | none | none | none | none | none | none | none | none | none | none | none | none | none | none | none | none | none | none | none | none | permeance | fig 4 | KOUTSONIKOLAS DE et al 2021 | https://doi.org/10.1016/j.seppur.2021.118432
ceramic | HybSi CVI for 4h | alfa-alumina | tubular | HybSi by Pervatech BV | none | NaN | NaN | NaN | NaN | NaN | NaN | NaN | NaN | NaN | 50 | 523 | 600000 | 100000 | 500000 | 1707.333 | NaN | NaN | NaN | none | none | none | none | none | none | 1 | NaN | 2.192134e-08 | none | none | none | none | none | none | none | none | none | none | none | none | none | none | none | none | none | none | none | none | none | none | none | none | none | none | none | none | none | none | permeance | fig 4 | KOUTSONIKOLAS DE et al 2021 | https://doi.org/10.1016/j.seppur.2021.118432
ceramic | HybSi CVI for 8h | alfa-alumina | tubular | HybSi by Pervatech BV | none | NaN | NaN | NaN | NaN | NaN | NaN | NaN | NaN | NaN | 50 | 523 | 600000 | 100000 | 500000 | 1707.333 | NaN | NaN | NaN | none | none | none | none | none | none | 1 | NaN | 2.702979e-09 | none | none | none | none | none | none | none | none | none | none | none | none | none | none | none | none | none | none | none | none | none | none | none | none | none | none | none | none | none | none | permeance | fig 4 | KOUTSONIKOLAS DE et al 2021 | https://doi.org/10.1016/j.seppur.2021.118432
ceramic | HybSi CVI for 12h | alfa-alumina | tubular | HybSi by Pervatech BV | none | NaN | NaN | NaN | NaN | NaN | NaN | NaN | NaN | NaN | 50 | 523 | 600000 | 100000 | 500000 | 1707.333 | NaN | NaN | NaN | none | none | none | none | none | none | 1 | NaN | 1.711931e-09 | none | none | none | none | none | none | none | none | none | none | none | none | none | none | none | none | none | none | none | none | none | none | none | none | none | none | none | none | none | none | permeance | fig 4 | KOUTSONIKOLAS DE et al 2021 | https://doi.org/10.1016/j.seppur.2021.118432
zeolite | ZSM-5 - unmodified MFI-type | alfa-alumina | flat | ZSM-5 | none | 7 | 7 | 0.55 | 0.55 | theoretical | NaN | NaN | NaN | NaN | NaN | 773 | 300000 | 100000 | 200000 | 100 | N2 | 12 | NaN | 1 | 2678.474 | 1.280466e-07 | none | none | none | none | none | none | none | none | none | none | none | none | none | none | none | none | none | none | none | none | none | none | none | none | none | none | none | none | none | none | none | none | none | none | none | none | permeance | fig 4 | KANEZASHI M and LI YS 2009 | https://doi.org/10.1021/jp804586q
zeolite | ZSM-5 - unmodified MFI-type | alfa-alumina | flat | ZSM-5 | none | 7 | 7 | 0.55 | 0.55 | theoretical | NaN | NaN | NaN | NaN | NaN | 673 | 300000 | 100000 | 200000 | 100 | N2 | 12 | NaN | 1 | 2958.427 | 1.414299e-07 | none | none | none | none | none | none | none | none | none | none | none | none | none | none | none | none | none | none | none | none | none | none | none | none | none | none | none | none | none | none | none | none | none | none | none | none | permeance | fig 4 | KANEZASHI M and LI YS 2009 | https://doi.org/10.1021/jp804586q
zeolite | ZSM-5 - unmodified MFI-type | alfa-alumina | flat | ZSM-5 | none | 7 | 7 | 0.55 | 0.55 | theoretical | NaN | NaN | NaN | NaN | NaN | 573 | 300000 | 100000 | 200000 | 100 | N2 | 12 | NaN | 1 | 3067.081 | 1.466242e-07 | none | none | none | none | none | none | none | none | none | none | none | none | none | none | none | none | none | none | none | none | none | none | none | none | none | none | none | none | none | none | none | none | none | none | none | none | permeance | fig 4 | KANEZASHI M and LI YS 2009 | https://doi.org/10.1021/jp804586q
zeolite | ZSM-5 - unmodified MFI-type | alfa-alumina | flat | ZSM-5 | none | 7 | 7 | 0.55 | 0.55 | theoretical | NaN | NaN | NaN | NaN | NaN | 473 | 300000 | 100000 | 200000 | 100 | N2 | 12 | NaN | 1 | 3177.984 | 1.51926e-07 | none | none | none | none | none | none | none | none | none | none | none | none | none | none | none | none | none | none | none | none | none | none | none | none | none | none | none | none | none | none | none | none | none | none | none | none | permeance | fig 4 | KANEZASHI M and LI YS 2009 | https://doi.org/10.1021/jp804586q
zeolite | ZSM-5 - unmodified MFI-type | alfa-alumina | flat | ZSM-5 | none | 7 | 7 | 0.55 | 0.55 | theoretical | NaN | NaN | NaN | NaN | NaN | 373 | 300000 | 100000 | 200000 | 100 | N2 | 12 | NaN | 1 | 3238.085 | 1.547992e-07 | none | none | none | none | none | none | none | none | none | none | none | none | none | none | none | none | none | none | none | none | none | none | none | none | none | none | none | none | none | none | none | none | none | none | none | none | permeance | fig 4 | KANEZASHI M and LI YS 2009 | https://doi.org/10.1021/jp804586q
zeolite | ZSM-5 - unmodified MFI-type | alfa-alumina | flat | ZSM-5 | none | 7 | 7 | 0.55 | 0.55 | theoretical | NaN | NaN | NaN | NaN | NaN | 298 | 300000 | 100000 | 200000 | 100 | N2 | 12 | NaN | 1 | 3646.068 | 1.743032e-07 | none | none | none | none | none | none | none | none | none | none | none | none | none | none | none | none | none | none | none | none | none | none | none | none | none | none | none | none | none | none | none | none | none | none | none | none | permeance | fig 4 | KANEZASHI M and LI YS 2009 | https://doi.org/10.1021/jp804586q
zeolite | ZSM-5 - unmodified MFI-type | alfa-alumina | flat | ZSM-5 | none | 7 | 7 | 0.55 | 0.55 | theoretical | NaN | NaN | NaN | NaN | NaN | 473 | 300000 | 100000 | 200000 | 100 | N2 | 12 | NaN | none | none | none | none | none | none | none | none | none | none | none | none | none | none | none | none | none | none | none | none | none | none | none | none | none | none | none | none | none | none | none | none | none | none | none | none | 1 | 171.4403 | 8.195841e-09 | permeance | fig 4 | KANEZASHI M and LI YS 2009 | https://doi.org/10.1021/jp804586q
zeolite | ZSM-5 - unmodified MFI-type | alfa-alumina | flat | ZSM-5 | none | 7 | 7 | 0.55 | 0.55 | theoretical | NaN | NaN | NaN | NaN | NaN | 373 | 300000 | 100000 | 200000 | 100 | N2 | 12 | NaN | none | none | none | none | none | none | none | none | none | none | none | none | none | none | none | none | none | none | none | none | none | none | none | none | none | none | none | none | none | none | none | none | none | none | none | none | 1 | 156.1305 | 7.463945e-09 | permeance | fig 4 | KANEZASHI M and LI YS 2009 | https://doi.org/10.1021/jp804586q
zeolite | ZSM-5 - unmodified MFI-type | alfa-alumina | flat | ZSM-5 | none | 7 | 7 | 0.55 | 0.55 | theoretical | NaN | NaN | NaN | NaN | NaN | 298 | 300000 | 100000 | 200000 | 100 | N2 | 12 | NaN | none | none | none | none | none | none | none | none | none | none | none | none | none | none | none | none | none | none | none | none | none | none | none | none | none | none | none | none | none | none | none | none | none | none | none | none | 1 | 109.5342 | 5.236369e-09 | permeance | fig 4 | KANEZASHI M and LI YS 2009 | https://doi.org/10.1021/jp804586q
zeolite | ZSM-5 - unmodified MFI-type | alfa-alumina | flat | ZSM-5 | none | 7 | 7 | 0.55 | 0.55 | theoretical | NaN | NaN | NaN | NaN | NaN | 773 | 300000 | 100000 | 200000 | 100 | N2 | 12 | NaN | none | none | none | 1 | 2623.548 | 1.254208e-07 | none | none | none | none | none | none | none | none | none | none | none | none | none | none | none | none | none | none | none | none | none | none | none | none | none | none | none | none | none | none | none | none | none | permeance | fig 5 | KANEZASHI M and LI YS 2009 | https://doi.org/10.1021/jp804586q
zeolite | ZSM-5 - unmodified MFI-type | alfa-alumina | flat | ZSM-5 | none | 7 | 7 | 0.55 | 0.55 | theoretical | NaN | NaN | NaN | NaN | NaN | 673 | 300000 | 100000 | 200000 | 100 | N2 | 12 | NaN | none | none | none | 1 | 2875.023 | 1.374428e-07 | none | none | none | none | none | none | none | none | none | none | none | none | none | none | none | none | none | none | none | none | none | none | none | none | none | none | none | none | none | none | none | none | none | permeance | fig 5 | KANEZASHI M and LI YS 2009 | https://doi.org/10.1021/jp804586q
zeolite | ZSM-5 - unmodified MFI-type | alfa-alumina | flat | ZSM-5 | none | 7 | 7 | 0.55 | 0.55 | theoretical | NaN | NaN | NaN | NaN | NaN | 573 | 300000 | 100000 | 200000 | 100 | N2 | 12 | NaN | none | none | none | 1 | 3214.648 | 1.536788e-07 | none | none | none | none | none | none | none | none | none | none | none | none | none | none | none | none | none | none | none | none | none | none | none | none | none | none | none | none | none | none | none | none | none | permeance | fig 5 | KANEZASHI M and LI YS 2009 | https://doi.org/10.1021/jp804586q
zeolite | ZSM-5 - unmodified MFI-type | alfa-alumina | flat | ZSM-5 | none | 7 | 7 | 0.55 | 0.55 | theoretical | NaN | NaN | NaN | NaN | NaN | 473 | 300000 | 100000 | 200000 | 100 | N2 | 12 | NaN | none | none | none | 1 | 3676.947 | 1.757794e-07 | none | none | none | none | none | none | none | none | none | none | none | none | none | none | none | none | none | none | none | none | none | none | none | none | none | none | none | none | none | none | none | none | none | permeance | fig 5 | KANEZASHI M and LI YS 2009 | https://doi.org/10.1021/jp804586q
zeolite | ZSM-5 - unmodified MFI-type | alfa-alumina | flat | ZSM-5 | none | 7 | 7 | 0.55 | 0.55 | theoretical | NaN | NaN | NaN | NaN | NaN | 373 | 300000 | 100000 | 200000 | 100 | N2 | 12 | NaN | none | none | none | 1 | 4642.912 | 2.219581e-07 | none | none | none | none | none | none | none | none | none | none | none | none | none | none | none | none | none | none | none | none | none | none | none | none | none | none | none | none | none | none | none | none | none | permeance | fig 5 | KANEZASHI M and LI YS 2009 | https://doi.org/10.1021/jp804586q
zeolite | ZSM-5 - unmodified MFI-type | alfa-alumina | flat | ZSM-5 | none | 7 | 7 | 0.55 | 0.55 | theoretical | NaN | NaN | NaN | NaN | NaN | 298 | 300000 | 100000 | 200000 | 100 | N2 | 12 | NaN | none | none | none | 1 | 5070.413 | 2.423951e-07 | none | none | none | none | none | none | none | none | none | none | none | none | none | none | none | none | none | none | none | none | none | none | none | none | none | none | none | none | none | none | none | none | none | permeance | fig 5 | KANEZASHI M and LI YS 2009 | https://doi.org/10.1021/jp804586q
zeolite | ZSM-5 - unmodified MFI-type | alfa-alumina | flat | ZSM-5 | none | 7 | 7 | 0.55 | 0.55 | theoretical | NaN | NaN | NaN | NaN | NaN | 773 | 300000 | 100000 | 200000 | 100 | N2 | 12 | NaN | none | none | none | none | none | none | none | none | none | none | none | none | none | none | none | 1 | 717.634 | 3.430707e-08 | none | none | none | none | none | none | none | none | none | none | none | none | none | none | none | none | none | none | none | none | none | permeance | fig 5 | KANEZASHI M and LI YS 2009 | https://doi.org/10.1021/jp804586q
zeolite | ZSM-5 - unmodified MFI-type | alfa-alumina | flat | ZSM-5 | none | 7 | 7 | 0.55 | 0.55 | theoretical | NaN | NaN | NaN | NaN | NaN | 673 | 300000 | 100000 | 200000 | 100 | N2 | 12 | NaN | none | none | none | none | none | none | none | none | none | none | none | none | none | none | none | 1 | 781.5816 | 3.736413e-08 | none | none | none | none | none | none | none | none | none | none | none | none | none | none | none | none | none | none | none | none | none | permeance | fig 5 | KANEZASHI M and LI YS 2009 | https://doi.org/10.1021/jp804586q
zeolite | ZSM-5 - unmodified MFI-type | alfa-alumina | flat | ZSM-5 | none | 7 | 7 | 0.55 | 0.55 | theoretical | NaN | NaN | NaN | NaN | NaN | 573 | 300000 | 100000 | 200000 | 100 | N2 | 12 | NaN | none | none | none | none | none | none | none | none | none | none | none | none | none | none | none | 1 | 852.6345 | 4.076087e-08 | none | none | none | none | none | none | none | none | none | none | none | none | none | none | none | none | none | none | none | none | none | permeance | fig 5 | KANEZASHI M and LI YS 2009 | https://doi.org/10.1021/jp804586q
zeolite | ZSM-5 - unmodified MFI-type | alfa-alumina | flat | ZSM-5 | none | 7 | 7 | 0.55 | 0.55 | theoretical | NaN | NaN | NaN | NaN | NaN | 473 | 300000 | 100000 | 200000 | 100 | N2 | 12 | NaN | none | none | none | none | none | none | none | none | none | none | none | none | none | none | none | 1 | 945.0032 | 4.517663e-08 | none | none | none | none | none | none | none | none | none | none | none | none | none | none | none | none | none | none | none | none | none | permeance | fig 5 | KANEZASHI M and LI YS 2009 | https://doi.org/10.1021/jp804586q
zeolite | ZSM-5 - unmodified MFI-type | alfa-alumina | flat | ZSM-5 | none | 7 | 7 | 0.55 | 0.55 | theoretical | NaN | NaN | NaN | NaN | NaN | 373 | 300000 | 100000 | 200000 | 100 | N2 | 12 | NaN | none | none | none | none | none | none | none | none | none | none | none | none | none | none | none | 1 | 1207.899 | 5.774457e-08 | none | none | none | none | none | none | none | none | none | none | none | none | none | none | none | none | none | none | none | none | none | permeance | fig 5 | KANEZASHI M and LI YS 2009 | https://doi.org/10.1021/jp804586q
zeolite | ZSM-5 - unmodified MFI-type | alfa-alumina | flat | ZSM-5 | none | 7 | 7 | 0.55 | 0.55 | theoretical | NaN | NaN | NaN | NaN | NaN | 298 | 300000 | 100000 | 200000 | 100 | N2 | 12 | NaN | none | none | none | none | none | none | none | none | none | none | none | none | none | none | none | 1 | 1335.794 | 6.38587e-08 | none | none | none | none | none | none | none | none | none | none | none | none | none | none | none | none | none | none | none | none | none | permeance | fig 5 | KANEZASHI M and LI YS 2009 | https://doi.org/10.1021/jp804586q
zeolite | ZSM-5 - unmodified MFI-type | alfa-alumina | flat | ZSM-5 | none | 7 | 7 | 0.55 | 0.55 | theoretical | NaN | NaN | NaN | NaN | NaN | 773 | 300000 | 100000 | 200000 | 100 | N2 | 12 | NaN | none | none | none | none | none | none | 1 | 589.7389 | 2.819293e-08 | none | none | none | none | none | none | none | none | none | none | none | none | none | none | none | none | none | none | none | none | none | none | none | none | none | none | none | none | none | none | permeance | fig 5 | KANEZASHI M and LI YS 2009 | https://doi.org/10.1021/jp804586q
zeolite | ZSM-5 - unmodified MFI-type | alfa-alumina | flat | ZSM-5 | none | 7 | 7 | 0.55 | 0.55 | theoretical | NaN | NaN | NaN | NaN | NaN | 673 | 300000 | 100000 | 200000 | 100 | N2 | 12 | NaN | none | none | none | none | none | none | 1 | 525.7913 | 2.513587e-08 | none | none | none | none | none | none | none | none | none | none | none | none | none | none | none | none | none | none | none | none | none | none | none | none | none | none | none | none | none | none | permeance | fig 5 | KANEZASHI M and LI YS 2009 | https://doi.org/10.1021/jp804586q
zeolite | ZSM-5 - unmodified MFI-type | alfa-alumina | flat | ZSM-5 | none | 7 | 7 | 0.55 | 0.55 | theoretical | NaN | NaN | NaN | NaN | NaN | 573 | 300000 | 100000 | 200000 | 100 | N2 | 12 | NaN | none | none | none | none | none | none | 1 | 667.897 | 3.192935e-08 | none | none | none | none | none | none | none | none | none | none | none | none | none | none | none | none | none | none | none | none | none | none | none | none | none | none | none | none | none | none | permeance | fig 5 | KANEZASHI M and LI YS 2009 | https://doi.org/10.1021/jp804586q
zeolite | ZSM-5 - unmodified MFI-type | alfa-alumina | flat | ZSM-5 | none | 7 | 7 | 0.55 | 0.55 | theoretical | NaN | NaN | NaN | NaN | NaN | 473 | 300000 | 100000 | 200000 | 100 | N2 | 12 | NaN | none | none | none | none | none | none | 1 | 859.7398 | 4.110054e-08 | none | none | none | none | none | none | none | none | none | none | none | none | none | none | none | none | none | none | none | none | none | none | none | none | none | none | none | none | none | none | permeance | fig 5 | KANEZASHI M and LI YS 2009 | https://doi.org/10.1021/jp804586q
zeolite | ZSM-5 - unmodified MFI-type | alfa-alumina | flat | ZSM-5 | none | 7 | 7 | 0.55 | 0.55 | theoretical | NaN | NaN | NaN | NaN | NaN | 373 | 300000 | 100000 | 200000 | 100 | N2 | 12 | NaN | none | none | none | none | none | none | 1 | 1172.372 | 5.60462e-08 | none | none | none | none | none | none | none | none | none | none | none | none | none | none | none | none | none | none | none | none | none | none | none | none | none | none | none | none | none | none | permeance | fig 5 | KANEZASHI M and LI YS 2009 | https://doi.org/10.1021/jp804586q
zeolite | ZSM-5 - unmodified MFI-type | alfa-alumina | flat | ZSM-5 | none | 7 | 7 | 0.55 | 0.55 | theoretical | NaN | NaN | NaN | NaN | NaN | 298 | 300000 | 100000 | 200000 | 100 | N2 | 12 | NaN | none | none | none | none | none | none | 1 | 1811.848 | 8.661685e-08 | none | none | none | none | none | none | none | none | none | none | none | none | none | none | none | none | none | none | none | none | none | none | none | none | none | none | none | none | none | none | permeance | fig 5 | KANEZASHI M and LI YS 2009 | https://doi.org/10.1021/jp804586q
zeolite | ZSM-5 - counter-diffusion modified | alfa-alumina | flat | ZSM-5 | none | 7 | 7 | 0.55 | 0.55 | theoretical | NaN | NaN | NaN | NaN | NaN | 773 | 300000 | 100000 | 200000 | 100 | N2 | 12 | NaN | none | none | none | 1 | 2686.038 | 1.284082e-07 | none | none | none | none | none | none | none | none | none | none | none | none | none | none | none | none | none | none | none | none | none | none | none | none | none | none | none | none | none | none | none | none | none | permeance | fig 7 | KANEZASHI M and LI YS 2009 | https://doi.org/10.1021/jp804586q
zeolite | ZSM-5 - counter-diffusion modified | alfa-alumina | flat | ZSM-5 | none | 7 | 7 | 0.55 | 0.55 | theoretical | NaN | NaN | NaN | NaN | NaN | 673 | 300000 | 100000 | 200000 | 100 | N2 | 12 | NaN | none | none | none | 1 | 2943.113 | 1.406979e-07 | none | none | none | none | none | none | none | none | none | none | none | none | none | none | none | none | none | none | none | none | none | none | none | none | none | none | none | none | none | none | none | none | none | permeance | fig 7 | KANEZASHI M and LI YS 2009 | https://doi.org/10.1021/jp804586q
zeolite | ZSM-5 - counter-diffusion modified | alfa-alumina | flat | ZSM-5 | none | 7 | 7 | 0.55 | 0.55 | theoretical | NaN | NaN | NaN | NaN | NaN | 573 | 300000 | 100000 | 200000 | 100 | N2 | 12 | NaN | none | none | none | 1 | 3096.357 | 1.480238e-07 | none | none | none | none | none | none | none | none | none | none | none | none | none | none | none | none | none | none | none | none | none | none | none | none | none | none | none | none | none | none | none | none | none | permeance | fig 7 | KANEZASHI M and LI YS 2009 | https://doi.org/10.1021/jp804586q
zeolite | ZSM-5 - counter-diffusion modified | alfa-alumina | flat | ZSM-5 | none | 7 | 7 | 0.55 | 0.55 | theoretical | NaN | NaN | NaN | NaN | NaN | 473 | 300000 | 100000 | 200000 | 100 | N2 | 12 | NaN | none | none | none | 1 | 3578.631 | 1.710793e-07 | none | none | none | none | none | none | none | none | none | none | none | none | none | none | none | none | none | none | none | none | none | none | none | none | none | none | none | none | none | none | none | none | none | permeance | fig 7 | KANEZASHI M and LI YS 2009 | https://doi.org/10.1021/jp804586q
zeolite | ZSM-5 - counter-diffusion modified | alfa-alumina | flat | ZSM-5 | none | 7 | 7 | 0.55 | 0.55 | theoretical | NaN | NaN | NaN | NaN | NaN | 373 | 300000 | 100000 | 200000 | 100 | N2 | 12 | NaN | none | none | none | 1 | 4210.384 | 2.012807e-07 | none | none | none | none | none | none | none | none | none | none | none | none | none | none | none | none | none | none | none | none | none | none | none | none | none | none | none | none | none | none | none | none | none | permeance | fig 7 | KANEZASHI M and LI YS 2009 | https://doi.org/10.1021/jp804586q
zeolite | ZSM-5 - counter-diffusion modified | alfa-alumina | flat | ZSM-5 | none | 7 | 7 | 0.55 | 0.55 | theoretical | NaN | NaN | NaN | NaN | NaN | 323 | 300000 | 100000 | 200000 | 100 | N2 | 12 | NaN | none | none | none | 1 | 4503.74 | 2.153049e-07 | none | none | none | none | none | none | none | none | none | none | none | none | none | none | none | none | none | none | none | none | none | none | none | none | none | none | none | none | none | none | none | none | none | permeance | fig 7 | KANEZASHI M and LI YS 2009 | https://doi.org/10.1021/jp804586q
zeolite | ZSM-5 - counter-diffusion modified | alfa-alumina | flat | ZSM-5 | none | 7 | 7 | 0.55 | 0.55 | theoretical | NaN | NaN | NaN | NaN | NaN | 773 | 300000 | 100000 | 200000 | 100 | N2 | 12 | NaN | 1 | 2104.41 | 1.00603e-07 | none | none | none | none | none | none | none | none | none | none | none | none | none | none | none | none | none | none | none | none | none | none | none | none | none | none | none | none | none | none | none | none | none | none | none | none | permeance | fig 7 | KANEZASHI M and LI YS 2009 | https://doi.org/10.1021/jp804586q
zeolite | ZSM-5 - counter-diffusion modified | alfa-alumina | flat | ZSM-5 | none | 7 | 7 | 0.55 | 0.55 | theoretical | NaN | NaN | NaN | NaN | NaN | 673 | 300000 | 100000 | 200000 | 100 | N2 | 12 | NaN | 1 | 2181.706 | 1.042982e-07 | none | none | none | none | none | none | none | none | none | none | none | none | none | none | none | none | none | none | none | none | none | none | none | none | none | none | none | none | none | none | none | none | none | none | none | none | permeance | fig 7 | KANEZASHI M and LI YS 2009 | https://doi.org/10.1021/jp804586q
zeolite | ZSM-5 - counter-diffusion modified | alfa-alumina | flat | ZSM-5 | none | 7 | 7 | 0.55 | 0.55 | theoretical | NaN | NaN | NaN | NaN | NaN | 573 | 300000 | 100000 | 200000 | 100 | N2 | 12 | NaN | 1 | 2401.993 | 1.148292e-07 | none | none | none | none | none | none | none | none | none | none | none | none | none | none | none | none | none | none | none | none | none | none | none | none | none | none | none | none | none | none | none | none | none | none | none | none | permeance | fig 7 | KANEZASHI M and LI YS 2009 | https://doi.org/10.1021/jp804586q
zeolite | ZSM-5 - counter-diffusion modified | alfa-alumina | flat | ZSM-5 | none | 7 | 7 | 0.55 | 0.55 | theoretical | NaN | NaN | NaN | NaN | NaN | 473 | 300000 | 100000 | 200000 | 100 | N2 | 12 | NaN | 1 | 2842.358 | 1.358812e-07 | none | none | none | none | none | none | none | none | none | none | none | none | none | none | none | none | none | none | none | none | none | none | none | none | none | none | none | none | none | none | none | none | none | none | none | none | permeance | fig 7 | KANEZASHI M and LI YS 2009 | https://doi.org/10.1021/jp804586q
zeolite | ZSM-5 - counter-diffusion modified | alfa-alumina | flat | ZSM-5 | none | 7 | 7 | 0.55 | 0.55 | theoretical | NaN | NaN | NaN | NaN | NaN | 373 | 300000 | 100000 | 200000 | 100 | N2 | 12 | NaN | 1 | 3167.205 | 1.514107e-07 | none | none | none | none | none | none | none | none | none | none | none | none | none | none | none | none | none | none | none | none | none | none | none | none | none | none | none | none | none | none | none | none | none | none | none | none | permeance | fig 7 | KANEZASHI M and LI YS 2009 | https://doi.org/10.1021/jp804586q
zeolite | ZSM-5 - counter-diffusion modified | alfa-alumina | flat | ZSM-5 | none | 7 | 7 | 0.55 | 0.55 | theoretical | NaN | NaN | NaN | NaN | NaN | 323 | 300000 | 100000 | 200000 | 100 | N2 | 12 | NaN | 1 | 3323.256 | 1.588709e-07 | none | none | none | none | none | none | none | none | none | none | none | none | none | none | none | none | none | none | none | none | none | none | none | none | none | none | none | none | none | none | none | none | none | none | none | none | permeance | fig 7 | KANEZASHI M and LI YS 2009 | https://doi.org/10.1021/jp804586q
zeolite | ZSM-5 - counter-diffusion modified | alfa-alumina | flat | ZSM-5 | none | 7 | 7 | 0.55 | 0.55 | theoretical | NaN | NaN | NaN | NaN | NaN | 773 | 300000 | 100000 | 200000 | 100 | N2 | 12 | NaN | none | none | none | none | none | none | none | none | none | none | none | none | none | none | none | 1 | 440.8382 | 2.107462e-08 | none | none | none | none | none | none | none | none | none | none | none | none | none | none | none | none | none | none | none | none | none | permeance | fig 7 | KANEZASHI M and LI YS 2009 | https://doi.org/10.1021/jp804586q
zeolite | ZSM-5 - counter-diffusion modified | alfa-alumina | flat | ZSM-5 | none | 7 | 7 | 0.55 | 0.55 | theoretical | NaN | NaN | NaN | NaN | NaN | 673 | 300000 | 100000 | 200000 | 100 | N2 | 12 | NaN | none | none | none | none | none | none | none | none | none | none | none | none | none | none | none | 1 | 430.3635 | 2.057387e-08 | none | none | none | none | none | none | none | none | none | none | none | none | none | none | none | none | none | none | none | none | none | permeance | fig 7 | KANEZASHI M and LI YS 2009 | https://doi.org/10.1021/jp804586q
zeolite | ZSM-5 - counter-diffusion modified | alfa-alumina | flat | ZSM-5 | none | 7 | 7 | 0.55 | 0.55 | theoretical | NaN | NaN | NaN | NaN | NaN | 573 | 300000 | 100000 | 200000 | 100 | N2 | 12 | NaN | none | none | none | none | none | none | none | none | none | none | none | none | none | none | none | 1 | 446.1708 | 2.132955e-08 | none | none | none | none | none | none | none | none | none | none | none | none | none | none | none | none | none | none | none | none | none | permeance | fig 7 | KANEZASHI M and LI YS 2009 | https://doi.org/10.1021/jp804586q
zeolite | ZSM-5 - counter-diffusion modified | alfa-alumina | flat | ZSM-5 | none | 7 | 7 | 0.55 | 0.55 | theoretical | NaN | NaN | NaN | NaN | NaN | 473 | 300000 | 100000 | 200000 | 100 | N2 | 12 | NaN | none | none | none | none | none | none | none | none | none | none | none | none | none | none | none | 1 | 485.3496 | 2.320252e-08 | none | none | none | none | none | none | none | none | none | none | none | none | none | none | none | none | none | none | none | none | none | permeance | fig 7 | KANEZASHI M and LI YS 2009 | https://doi.org/10.1021/jp804586q
zeolite | ZSM-5 - counter-diffusion modified | alfa-alumina | flat | ZSM-5 | none | 7 | 7 | 0.55 | 0.55 | theoretical | NaN | NaN | NaN | NaN | NaN | 373 | 300000 | 100000 | 200000 | 100 | N2 | 12 | NaN | none | none | none | none | none | none | none | none | none | none | none | none | none | none | none | 1 | 503.1767 | 2.405476e-08 | none | none | none | none | none | none | none | none | none | none | none | none | none | none | none | none | none | none | none | none | none | permeance | fig 7 | KANEZASHI M and LI YS 2009 | https://doi.org/10.1021/jp804586q
zeolite | ZSM-5 - counter-diffusion modified | alfa-alumina | flat | ZSM-5 | none | 7 | 7 | 0.55 | 0.55 | theoretical | NaN | NaN | NaN | NaN | NaN | 323 | 300000 | 100000 | 200000 | 100 | N2 | 12 | NaN | none | none | none | none | none | none | none | none | none | none | none | none | none | none | none | 1 | 515.4237 | 2.464024e-08 | none | none | none | none | none | none | none | none | none | none | none | none | none | none | none | none | none | none | none | none | none | permeance | fig 7 | KANEZASHI M and LI YS 2009 | https://doi.org/10.1021/jp804586q
zeolite | ZSM-5 - counter-diffusion modified | alfa-alumina | flat | ZSM-5 | none | 7 | 7 | 0.55 | 0.55 | theoretical | NaN | NaN | NaN | NaN | NaN | 473 | 300000 | 100000 | 200000 | 100 | N2 | 12 | NaN | none | none | none | none | none | none | none | none | none | none | none | none | none | none | none | none | none | none | none | none | none | none | none | none | none | none | none | none | none | none | none | none | none | none | none | none | 1 | 13.00928 | 6.219188e-10 | permeance | fig 7 | KANEZASHI M and LI YS 2009 | https://doi.org/10.1021/jp804586q
zeolite | ZSM-5 - counter-diffusion modified | alfa-alumina | flat | ZSM-5 | none | 7 | 7 | 0.55 | 0.55 | theoretical | NaN | NaN | NaN | NaN | NaN | 373 | 300000 | 100000 | 200000 | 100 | N2 | 12 | NaN | none | none | none | none | none | none | none | none | none | none | none | none | none | none | none | none | none | none | none | none | none | none | none | none | none | none | none | none | none | none | none | none | none | none | none | none | 1 | 7.1311 | 3.409079e-10 | permeance | fig 7 | KANEZASHI M and LI YS 2009 | https://doi.org/10.1021/jp804586q
zeolite | ZSM-5 - counter-diffusion modified | alfa-alumina | flat | ZSM-5 | none | 7 | 7 | 0.55 | 0.55 | theoretical | NaN | NaN | NaN | NaN | NaN | 323 | 300000 | 100000 | 200000 | 100 | N2 | 12 | NaN | none | none | none | none | none | none | none | none | none | none | none | none | none | none | none | none | none | none | none | none | none | none | none | none | none | none | none | none | none | none | none | none | none | none | none | none | 1 | 2.964528 | 1.417216e-10 | permeance | fig 7 | KANEZASHI M and LI YS 2009 | https://doi.org/10.1021/jp804586q
zeolite | ZSM-5 - one-side modified | alfa-alumina | flat | ZSM-5 | none | 7 | 7 | 0.55 | 0.55 | theoretical | NaN | NaN | NaN | NaN | NaN | 773 | 300000 | 100000 | 200000 | 100 | N2 | 12 | NaN | none | none | none | 1 | 848.1734 | 4.05476e-08 | none | none | none | none | none | none | none | none | none | none | none | none | none | none | none | none | none | none | none | none | none | none | none | none | none | none | none | none | none | none | none | none | none | permeance | fig 10 | KANEZASHI M and LI YS 2009 | https://doi.org/10.1021/jp804586q
zeolite | ZSM-5 - one-side modified | alfa-alumina | flat | ZSM-5 | none | 7 | 7 | 0.55 | 0.55 | theoretical | NaN | NaN | NaN | NaN | NaN | 673 | 300000 | 100000 | 200000 | 100 | N2 | 12 | NaN | none | none | none | 1 | 751.5335 | 3.592766e-08 | none | none | none | none | none | none | none | none | none | none | none | none | none | none | none | none | none | none | none | none | none | none | none | none | none | none | none | none | none | none | none | none | none | permeance | fig 10 | KANEZASHI M and LI YS 2009 | https://doi.org/10.1021/jp804586q
zeolite | ZSM-5 - one-side modified | alfa-alumina | flat | ZSM-5 | none | 7 | 7 | 0.55 | 0.55 | theoretical | NaN | NaN | NaN | NaN | NaN | 573 | 300000 | 100000 | 200000 | 100 | N2 | 12 | NaN | none | none | none | 1 | 646.4313 | 3.090316e-08 | none | none | none | none | none | none | none | none | none | none | none | none | none | none | none | none | none | none | none | none | none | none | none | none | none | none | none | none | none | none | none | none | none | permeance | fig 10 | KANEZASHI M and LI YS 2009 | https://doi.org/10.1021/jp804586q
zeolite | ZSM-5 - one-side modified | alfa-alumina | flat | ZSM-5 | none | 7 | 7 | 0.55 | 0.55 | theoretical | NaN | NaN | NaN | NaN | NaN | 473 | 300000 | 100000 | 200000 | 100 | N2 | 12 | NaN | none | none | none | 1 | 527.4565 | 2.521548e-08 | none | none | none | none | none | none | none | none | none | none | none | none | none | none | none | none | none | none | none | none | none | none | none | none | none | none | none | none | none | none | none | none | none | permeance | fig 10 | KANEZASHI M and LI YS 2009 | https://doi.org/10.1021/jp804586q
zeolite | ZSM-5 - one-side modified | alfa-alumina | flat | ZSM-5 | none | 7 | 7 | 0.55 | 0.55 | theoretical | NaN | NaN | NaN | NaN | NaN | 373 | 300000 | 100000 | 200000 | 100 | N2 | 12 | NaN | none | none | none | 1 | 375.77 | 1.796398e-08 | none | none | none | none | none | none | none | none | none | none | none | none | none | none | none | none | none | none | none | none | none | none | none | none | none | none | none | none | none | none | none | none | none | permeance | fig 10 | KANEZASHI M and LI YS 2009 | https://doi.org/10.1021/jp804586q
zeolite | ZSM-5 - one-side modified | alfa-alumina | flat | ZSM-5 | none | 7 | 7 | 0.55 | 0.55 | theoretical | NaN | NaN | NaN | NaN | NaN | 323 | 300000 | 100000 | 200000 | 100 | N2 | 12 | NaN | none | none | none | 1 | 305.446 | 1.460209e-08 | none | none | none | none | none | none | none | none | none | none | none | none | none | none | none | none | none | none | none | none | none | none | none | none | none | none | none | none | none | none | none | none | none | permeance | fig 10 | KANEZASHI M and LI YS 2009 | https://doi.org/10.1021/jp804586q
zeolite | ZSM-5 - one-side modified | alfa-alumina | flat | ZSM-5 | none | 7 | 7 | 0.55 | 0.55 | theoretical | NaN | NaN | NaN | NaN | NaN | 773 | 300000 | 100000 | 200000 | 100 | N2 | 12 | NaN | 1 | 1153.408 | 5.513958e-08 | none | none | none | none | none | none | none | none | none | none | none | none | none | none | none | none | none | none | none | none | none | none | none | none | none | none | none | none | none | none | none | none | none | none | none | none | permeance | fig 10 | KANEZASHI M and LI YS 2009 | https://doi.org/10.1021/jp804586q
zeolite | ZSM-5 - one-side modified | alfa-alumina | flat | ZSM-5 | none | 7 | 7 | 0.55 | 0.55 | theoretical | NaN | NaN | NaN | NaN | NaN | 673 | 300000 | 100000 | 200000 | 100 | N2 | 12 | NaN | 1 | 1078.238 | 5.154602e-08 | none | none | none | none | none | none | none | none | none | none | none | none | none | none | none | none | none | none | none | none | none | none | none | none | none | none | none | none | none | none | none | none | none | none | none | none | permeance | fig 10 | KANEZASHI M and LI YS 2009 | https://doi.org/10.1021/jp804586q
zeolite | ZSM-5 - one-side modified | alfa-alumina | flat | ZSM-5 | none | 7 | 7 | 0.55 | 0.55 | theoretical | NaN | NaN | NaN | NaN | NaN | 573 | 300000 | 100000 | 200000 | 100 | N2 | 12 | NaN | 1 | 974.568 | 4.659e-08 | none | none | none | none | none | none | none | none | none | none | none | none | none | none | none | none | none | none | none | none | none | none | none | none | none | none | none | none | none | none | none | none | none | none | none | none | permeance | fig 10 | KANEZASHI M and LI YS 2009 | https://doi.org/10.1021/jp804586q
zeolite | ZSM-5 - one-side modified | alfa-alumina | flat | ZSM-5 | none | 7 | 7 | 0.55 | 0.55 | theoretical | NaN | NaN | NaN | NaN | NaN | 473 | 300000 | 100000 | 200000 | 100 | N2 | 12 | NaN | 1 | 832.7592 | 3.981072e-08 | none | none | none | none | none | none | none | none | none | none | none | none | none | none | none | none | none | none | none | none | none | none | none | none | none | none | none | none | none | none | none | none | none | none | none | none | permeance | fig 10 | KANEZASHI M and LI YS 2009 | https://doi.org/10.1021/jp804586q
zeolite | ZSM-5 - one-side modified | alfa-alumina | flat | ZSM-5 | none | 7 | 7 | 0.55 | 0.55 | theoretical | NaN | NaN | NaN | NaN | NaN | 373 | 300000 | 100000 | 200000 | 100 | N2 | 12 | NaN | 1 | 650.4327 | 3.109445e-08 | none | none | none | none | none | none | none | none | none | none | none | none | none | none | none | none | none | none | none | none | none | none | none | none | none | none | none | none | none | none | none | none | none | none | none | none | permeance | fig 10 | KANEZASHI M and LI YS 2009 | https://doi.org/10.1021/jp804586q
zeolite | ZSM-5 - one-side modified | alfa-alumina | flat | ZSM-5 | none | 7 | 7 | 0.55 | 0.55 | theoretical | NaN | NaN | NaN | NaN | NaN | 323 | 300000 | 100000 | 200000 | 100 | N2 | 12 | NaN | 1 | 562.0666 | 2.687004e-08 | none | none | none | none | none | none | none | none | none | none | none | none | none | none | none | none | none | none | none | none | none | none | none | none | none | none | none | none | none | none | none | none | none | none | none | none | permeance | fig 10 | KANEZASHI M and LI YS 2009 | https://doi.org/10.1021/jp804586q
zeolite | ZSM-5 - one-side modified | alfa-alumina | flat | ZSM-5 | none | 7 | 7 | 0.55 | 0.55 | theoretical | NaN | NaN | NaN | NaN | NaN | 773 | 300000 | 100000 | 200000 | 100 | N2 | 12 | NaN | none | none | none | none | none | none | none | none | none | none | none | none | none | none | none | 1 | 5.02351 | 2.401529e-10 | none | none | none | none | none | none | none | none | none | none | none | none | none | none | none | none | none | none | none | none | none | permeance | fig 10 | KANEZASHI M and LI YS 2009 | https://doi.org/10.1021/jp804586q
zeolite | ZSM-5 - one-side modified | alfa-alumina | flat | ZSM-5 | none | 7 | 7 | 0.55 | 0.55 | theoretical | NaN | NaN | NaN | NaN | NaN | 673 | 300000 | 100000 | 200000 | 100 | N2 | 12 | NaN | none | none | none | none | none | none | none | none | none | none | none | none | none | none | none | 1 | 3.923649 | 1.875732e-10 | none | none | none | none | none | none | none | none | none | none | none | none | none | none | none | none | none | none | none | none | none | permeance | fig 10 | KANEZASHI M and LI YS 2009 | https://doi.org/10.1021/jp804586q
zeolite | ZSM-5 - one-side modified | alfa-alumina | flat | ZSM-5 | none | 7 | 7 | 0.55 | 0.55 | theoretical | NaN | NaN | NaN | NaN | NaN | 573 | 300000 | 100000 | 200000 | 100 | N2 | 12 | NaN | none | none | none | none | none | none | none | none | none | none | none | none | none | none | none | 1 | 3.064595 | 1.465054e-10 | none | none | none | none | none | none | none | none | none | none | none | none | none | none | none | none | none | none | none | none | none | permeance | fig 10 | KANEZASHI M and LI YS 2009 | https://doi.org/10.1021/jp804586q
zeolite | SSZ-13 - M2 | mullite | tubular | SSZ-13 | none | 5 | 5 | 0.38 | 0.38 | theoretical | NaN | NaN | 822 | NaN | 19 | 293 | NaN | NaN | 200000 | NaN | none | none | NaN | none | none | none | none | none | none | 1 | 4351.92 | 2.912658e-07 | none | none | none | none | none | none | none | none | none | none | none | none | none | none | none | none | none | none | none | none | none | none | none | none | none | none | none | none | none | none | permeance | fig 6a | WANG B et al 2019 I | https://doi.org/10.1016/j.micromeso.2018.08.032
zeolite | SSZ-13 - M2 | mullite | tubular | SSZ-13 | none | 5 | 5 | 0.38 | 0.38 | theoretical | NaN | NaN | 822 | NaN | 19 | 293 | NaN | NaN | 400000 | NaN | none | none | NaN | none | none | none | none | none | none | 1 | 3898.004 | 2.608861e-07 | none | none | none | none | none | none | none | none | none | none | none | none | none | none | none | none | none | none | none | none | none | none | none | none | none | none | none | none | none | none | permeance | fig 6a | WANG B et al 2019 I | https://doi.org/10.1016/j.micromeso.2018.08.032
zeolite | SSZ-13 - M2 | mullite | tubular | SSZ-13 | none | 5 | 5 | 0.38 | 0.38 | theoretical | NaN | NaN | 822 | NaN | 19 | 293 | NaN | NaN | 600000 | NaN | none | none | NaN | none | none | none | none | none | none | 1 | 3421.392 | 2.289873e-07 | none | none | none | none | none | none | none | none | none | none | none | none | none | none | none | none | none | none | none | none | none | none | none | none | none | none | none | none | none | none | permeance | fig 6a | WANG B et al 2019 I | https://doi.org/10.1016/j.micromeso.2018.08.032
zeolite | SSZ-13 - M2 | mullite | tubular | SSZ-13 | none | 5 | 5 | 0.38 | 0.38 | theoretical | NaN | NaN | 822 | NaN | 19 | 293 | NaN | NaN | 800000 | NaN | none | none | NaN | none | none | none | none | none | none | 1 | 3035.564 | 2.031646e-07 | none | none | none | none | none | none | none | none | none | none | none | none | none | none | none | none | none | none | none | none | none | none | none | none | none | none | none | none | none | none | permeance | fig 6a | WANG B et al 2019 I | https://doi.org/10.1016/j.micromeso.2018.08.032
zeolite | SSZ-13 - M2 | mullite | tubular | SSZ-13 | none | 5 | 5 | 0.38 | 0.38 | theoretical | NaN | NaN | 822 | NaN | 19 | 293 | NaN | NaN | 1000000 | NaN | none | none | NaN | none | none | none | none | none | none | 1 | 2723.497 | 1.822785e-07 | none | none | none | none | none | none | none | none | none | none | none | none | none | none | none | none | none | none | none | none | none | none | none | none | none | none | none | none | none | none | permeance | fig 6a | WANG B et al 2019 I | https://doi.org/10.1016/j.micromeso.2018.08.032
zeolite | SSZ-13 - M2 | mullite | tubular | SSZ-13 | none | 5 | 5 | 0.38 | 0.38 | theoretical | NaN | NaN | 822 | NaN | 19 | 343 | NaN | NaN | 200000 | NaN | none | none | NaN | none | none | none | none | none | none | 1 | 3381.675 | 2.263291e-07 | none | none | none | none | none | none | none | none | none | none | none | none | none | none | none | none | none | none | none | none | none | none | none | none | none | none | none | none | none | none | permeance | fig 6a | WANG B et al 2019 I | https://doi.org/10.1016/j.micromeso.2018.08.032
zeolite | SSZ-13 - M2 | mullite | tubular | SSZ-13 | none | 5 | 5 | 0.38 | 0.38 | theoretical | NaN | NaN | 822 | NaN | 19 | 343 | NaN | NaN | 400000 | NaN | none | none | NaN | none | none | none | none | none | none | 1 | 3137.694945 | 2.1e-07 | none | none | none | none | none | none | none | none | none | none | none | none | none | none | none | none | none | none | none | none | none | none | none | none | none | none | none | none | none | none | permeance | fig 6a | WANG B et al 2019 I | https://doi.org/10.1016/j.micromeso.2018.08.032
zeolite | SSZ-13 - M2 | mullite | tubular | SSZ-13 | none | 5 | 5 | 0.38 | 0.38 | theoretical | NaN | NaN | 822 | NaN | 19 | 343 | NaN | NaN | 600000 | NaN | none | none | NaN | none | none | none | none | none | none | 1 | 2819.954 | 1.887342e-07 | none | none | none | none | none | none | none | none | none | none | none | none | none | none | none | none | none | none | none | none | none | none | none | none | none | none | none | none | none | none | permeance | fig 6a | WANG B et al 2019 I | https://doi.org/10.1016/j.micromeso.2018.08.032
zeolite | SSZ-13 - M2 | mullite | tubular | SSZ-13 | none | 5 | 5 | 0.38 | 0.38 | theoretical | NaN | NaN | 822 | NaN | 19 | 343 | NaN | NaN | 800000 | NaN | none | none | NaN | none | none | none | none | none | none | 1 | 2610.017 | 1.746835e-07 | none | none | none | none | none | none | none | none | none | none | none | none | none | none | none | none | none | none | none | none | none | none | none | none | none | none | none | none | none | none | permeance | fig 6a | WANG B et al 2019 I | https://doi.org/10.1016/j.micromeso.2018.08.032
zeolite | SSZ-13 - M2 | mullite | tubular | SSZ-13 | none | 5 | 5 | 0.38 | 0.38 | theoretical | NaN | NaN | 822 | NaN | 19 | 343 | NaN | NaN | 1000000 | NaN | none | none | NaN | none | none | none | none | none | none | 1 | 2400.081 | 1.606329e-07 | none | none | none | none | none | none | none | none | none | none | none | none | none | none | none | none | none | none | none | none | none | none | none | none | none | none | none | none | none | none | permeance | fig 6a | WANG B et al 2019 I | https://doi.org/10.1016/j.micromeso.2018.08.032
zeolite | SSZ-13 - M2 | mullite | tubular | SSZ-13 | none | 5 | 5 | 0.38 | 0.38 | theoretical | NaN | NaN | 822 | NaN | 19 | 373 | NaN | NaN | 200000 | NaN | none | none | NaN | none | none | none | none | none | none | 1 | 1753.251 | 1.173418e-07 | none | none | none | none | none | none | none | none | none | none | none | none | none | none | none | none | none | none | none | none | none | none | none | none | none | none | none | none | none | none | permeance | fig 6a | WANG B et al 2019 I | https://doi.org/10.1016/j.micromeso.2018.08.032
zeolite | SSZ-13 - M2 | mullite | tubular | SSZ-13 | none | 5 | 5 | 0.38 | 0.38 | theoretical | NaN | NaN | 822 | NaN | 19 | 373 | NaN | NaN | 400000 | NaN | none | none | NaN | none | none | none | none | none | none | 1 | 1724.881 | 1.15443e-07 | none | none | none | none | none | none | none | none | none | none | none | none | none | none | none | none | none | none | none | none | none | none | none | none | none | none | none | none | none | none | permeance | fig 6a | WANG B et al 2019 I | https://doi.org/10.1016/j.micromeso.2018.08.032
zeolite | SSZ-13 - M2 | mullite | tubular | SSZ-13 | none | 5 | 5 | 0.38 | 0.38 | theoretical | NaN | NaN | 822 | NaN | 19 | 373 | NaN | NaN | 600000 | NaN | none | none | NaN | none | none | none | none | none | none | 1 | 1685.163 | 1.127848e-07 | none | none | none | none | none | none | none | none | none | none | none | none | none | none | none | none | none | none | none | none | none | none | none | none | none | none | none | none | none | none | permeance | fig 6a | WANG B et al 2019 I | https://doi.org/10.1016/j.micromeso.2018.08.032
zeolite | SSZ-13 - M2 | mullite | tubular | SSZ-13 | none | 5 | 5 | 0.38 | 0.38 | theoretical | NaN | NaN | 822 | NaN | 19 | 373 | NaN | NaN | 800000 | NaN | none | none | NaN | none | none | none | none | none | none | 1 | 1628.424 | 1.089873e-07 | none | none | none | none | none | none | none | none | none | none | none | none | none | none | none | none | none | none | none | none | none | none | none | none | none | none | none | none | none | none | permeance | fig 6a | WANG B et al 2019 I | https://doi.org/10.1016/j.micromeso.2018.08.032
zeolite | SSZ-13 - M2 | mullite | tubular | SSZ-13 | none | 5 | 5 | 0.38 | 0.38 | theoretical | NaN | NaN | 822 | NaN | 19 | 373 | NaN | NaN | 1000000 | NaN | none | none | NaN | none | none | none | none | none | none | 1 | 1554.663 | 1.040506e-07 | none | none | none | none | none | none | none | none | none | none | none | none | none | none | none | none | none | none | none | none | none | none | none | none | none | none | none | none | none | none | permeance | fig 6a | WANG B et al 2019 I | https://doi.org/10.1016/j.micromeso.2018.08.032
zeolite | SSZ-13 - M2 | mullite | tubular | SSZ-13 | none | 5 | 5 | 0.38 | 0.38 | theoretical | NaN | NaN | 822 | NaN | 19 | 423 | NaN | NaN | 200000 | NaN | none | none | NaN | none | none | none | none | none | none | 1 | 992.9414 | 6.64557e-08 | none | none | none | none | none | none | none | none | none | none | none | none | none | none | none | none | none | none | none | none | none | none | none | none | none | none | none | none | none | none | permeance | fig 6a | WANG B et al 2019 I | https://doi.org/10.1016/j.micromeso.2018.08.032
zeolite | SSZ-13 - M2 | mullite | tubular | SSZ-13 | none | 5 | 5 | 0.38 | 0.38 | theoretical | NaN | NaN | 822 | NaN | 19 | 423 | NaN | NaN | 400000 | NaN | none | none | NaN | none | none | none | none | none | none | 1 | 987.2675 | 6.607595e-08 | none | none | none | none | none | none | none | none | none | none | none | none | none | none | none | none | none | none | none | none | none | none | none | none | none | none | none | none | none | none | permeance | fig 6a | WANG B et al 2019 I | https://doi.org/10.1016/j.micromeso.2018.08.032
zeolite | SSZ-13 - M2 | mullite | tubular | SSZ-13 | none | 5 | 5 | 0.38 | 0.38 | theoretical | NaN | NaN | 822 | NaN | 19 | 423 | NaN | NaN | 600000 | NaN | none | none | NaN | none | none | none | none | none | none | 1 | 1021.311 | 6.835443e-08 | none | none | none | none | none | none | none | none | none | none | none | none | none | none | none | none | none | none | none | none | none | none | none | none | none | none | none | none | none | none | permeance | fig 6a | WANG B et al 2019 I | https://doi.org/10.1016/j.micromeso.2018.08.032
zeolite | SSZ-13 - M2 | mullite | tubular | SSZ-13 | none | 5 | 5 | 0.38 | 0.38 | theoretical | NaN | NaN | 822 | NaN | 19 | 423 | NaN | NaN | 800000 | NaN | none | none | NaN | none | none | none | none | none | none | 1 | 987.2675 | 6.607595e-08 | none | none | none | none | none | none | none | none | none | none | none | none | none | none | none | none | none | none | none | none | none | none | none | none | none | none | none | none | none | none | permeance | fig 6a | WANG B et al 2019 I | https://doi.org/10.1016/j.micromeso.2018.08.032
zeolite | SSZ-13 - M2 | mullite | tubular | SSZ-13 | none | 5 | 5 | 0.38 | 0.38 | theoretical | NaN | NaN | 822 | NaN | 19 | 423 | NaN | NaN | 1000000 | NaN | none | none | NaN | none | none | none | none | none | none | 1 | 975.9196 | 6.531646e-08 | none | none | none | none | none | none | none | none | none | none | none | none | none | none | none | none | none | none | none | none | none | none | none | none | none | none | none | none | none | none | permeance | fig 6a | WANG B et al 2019 I | https://doi.org/10.1016/j.micromeso.2018.08.032
zeolite | SSZ-13 - M2 | mullite | tubular | SSZ-13 | none | 5 | 5 | 0.38 | 0.38 | theoretical | NaN | NaN | 822 | NaN | 19 | 473 | NaN | NaN | 200000 | NaN | none | none | NaN | none | none | none | none | none | none | 1 | 635.4825 | 4.253165e-08 | none | none | none | none | none | none | none | none | none | none | none | none | none | none | none | none | none | none | none | none | none | none | none | none | none | none | none | none | none | none | permeance | fig 6a | WANG B et al 2019 I | https://doi.org/10.1016/j.micromeso.2018.08.032
zeolite | SSZ-13 - M2 | mullite | tubular | SSZ-13 | none | 5 | 5 | 0.38 | 0.38 | theoretical | NaN | NaN | 822 | NaN | 19 | 473 | NaN | NaN | 400000 | NaN | none | none | NaN | none | none | none | none | none | none | 1 | 652.5044 | 4.367089e-08 | none | none | none | none | none | none | none | none | none | none | none | none | none | none | none | none | none | none | none | none | none | none | none | none | none | none | none | none | none | none | permeance | fig 6a | WANG B et al 2019 I | https://doi.org/10.1016/j.micromeso.2018.08.032
zeolite | SSZ-13 - M2 | mullite | tubular | SSZ-13 | none | 5 | 5 | 0.38 | 0.38 | theoretical | NaN | NaN | 822 | NaN | 19 | 473 | NaN | NaN | 600000 | NaN | none | none | NaN | none | none | none | none | none | none | 1 | 658.1783 | 4.405063e-08 | none | none | none | none | none | none | none | none | none | none | none | none | none | none | none | none | none | none | none | none | none | none | none | none | none | none | none | none | none | none | permeance | fig 6a | WANG B et al 2019 I | https://doi.org/10.1016/j.micromeso.2018.08.032
zeolite | SSZ-13 - M2 | mullite | tubular | SSZ-13 | none | 5 | 5 | 0.38 | 0.38 | theoretical | NaN | NaN | 822 | NaN | 19 | 473 | NaN | NaN | 800000 | NaN | none | none | NaN | none | none | none | none | none | none | 1 | 652.5044 | 4.367089e-08 | none | none | none | none | none | none | none | none | none | none | none | none | none | none | none | none | none | none | none | none | none | none | none | none | none | none | none | none | none | none | permeance | fig 6a | WANG B et al 2019 I | https://doi.org/10.1016/j.micromeso.2018.08.032
zeolite | SSZ-13 - M2 | mullite | tubular | SSZ-13 | none | 5 | 5 | 0.38 | 0.38 | theoretical | NaN | NaN | 822 | NaN | 19 | 473 | NaN | NaN | 1000000 | NaN | none | none | NaN | none | none | none | none | none | none | 1 | 635.4825 | 4.253165e-08 | none | none | none | none | none | none | none | none | none | none | none | none | none | none | none | none | none | none | none | none | none | none | none | none | none | none | none | none | none | none | permeance | fig 6a | WANG B et al 2019 I | https://doi.org/10.1016/j.micromeso.2018.08.032
zeolite | SSZ-13 - M2 | mullite | tubular | SSZ-13 | none | 5 | 5 | 0.38 | 0.38 | theoretical | NaN | NaN | 822 | NaN | 19 | 293 | NaN | NaN | 200000 | NaN | none | none | NaN | none | none | none | none | none | none | none | none | none | none | none | none | none | none | none | none | none | none | none | none | none | 1 | 26.42136 | 1.768332e-09 | none | none | none | none | none | none | none | none | none | none | none | none | none | none | none | permeance | fig 6b | WANG B et al 2019 I | https://doi.org/10.1016/j.micromeso.2018.08.032
zeolite | SSZ-13 - M2 | mullite | tubular | SSZ-13 | none | 5 | 5 | 0.38 | 0.38 | theoretical | NaN | NaN | 822 | NaN | 19 | 293 | NaN | NaN | 400000 | NaN | none | none | NaN | none | none | none | none | none | none | none | none | none | none | none | none | none | none | none | none | none | none | none | none | none | 1 | 28.89836 | 1.934113e-09 | none | none | none | none | none | none | none | none | none | none | none | none | none | none | none | permeance | fig 6b | WANG B et al 2019 I | https://doi.org/10.1016/j.micromeso.2018.08.032
zeolite | SSZ-13 - M2 | mullite | tubular | SSZ-13 | none | 5 | 5 | 0.38 | 0.38 | theoretical | NaN | NaN | 822 | NaN | 19 | 293 | NaN | NaN | 600000 | NaN | none | none | NaN | none | none | none | none | none | none | none | none | none | none | none | none | none | none | none | none | none | none | none | none | none | 1 | 29.85105 | 1.997875e-09 | none | none | none | none | none | none | none | none | none | none | none | none | none | none | none | permeance | fig 6b | WANG B et al 2019 I | https://doi.org/10.1016/j.micromeso.2018.08.032
zeolite | SSZ-13 - M2 | mullite | tubular | SSZ-13 | none | 5 | 5 | 0.38 | 0.38 | theoretical | NaN | NaN | 822 | NaN | 19 | 293 | NaN | NaN | 800000 | NaN | none | none | NaN | none | none | none | none | none | none | none | none | none | none | none | none | none | none | none | none | none | none | none | none | none | 1 | 29.53349 | 1.976621e-09 | none | none | none | none | none | none | none | none | none | none | none | none | none | none | none | permeance | fig 6b | WANG B et al 2019 I | https://doi.org/10.1016/j.micromeso.2018.08.032
zeolite | SSZ-13 - M2 | mullite | tubular | SSZ-13 | none | 5 | 5 | 0.38 | 0.38 | theoretical | NaN | NaN | 822 | NaN | 19 | 293 | NaN | NaN | 1000000 | NaN | none | none | NaN | none | none | none | none | none | none | none | none | none | none | none | none | none | none | none | none | none | none | none | none | none | 1 | 27.81864 | 1.861849e-09 | none | none | none | none | none | none | none | none | none | none | none | none | none | none | none | permeance | fig 6b | WANG B et al 2019 I | https://doi.org/10.1016/j.micromeso.2018.08.032
zeolite | SSZ-13 - M2 | mullite | tubular | SSZ-13 | none | 5 | 5 | 0.38 | 0.38 | theoretical | NaN | NaN | 822 | NaN | 19 | 343 | NaN | NaN | 200000 | NaN | none | none | NaN | none | none | none | none | none | none | none | none | none | none | none | none | none | none | none | none | none | none | none | none | none | 1 | 24.83354 | 1.662062e-09 | none | none | none | none | none | none | none | none | none | none | none | none | none | none | none | permeance | fig 6b | WANG B et al 2019 I | https://doi.org/10.1016/j.micromeso.2018.08.032
zeolite | SSZ-13 - M2 | mullite | tubular | SSZ-13 | none | 5 | 5 | 0.38 | 0.38 | theoretical | NaN | NaN | 822 | NaN | 19 | 343 | NaN | NaN | 400000 | NaN | none | none | NaN | none | none | none | none | none | none | none | none | none | none | none | none | none | none | none | none | none | none | none | none | none | 1 | 27.75513 | 1.857598e-09 | none | none | none | none | none | none | none | none | none | none | none | none | none | none | none | permeance | fig 6b | WANG B et al 2019 I | https://doi.org/10.1016/j.micromeso.2018.08.032
zeolite | SSZ-13 - M2 | mullite | tubular | SSZ-13 | none | 5 | 5 | 0.38 | 0.38 | theoretical | NaN | NaN | 822 | NaN | 19 | 343 | NaN | NaN | 600000 | NaN | none | none | NaN | none | none | none | none | none | none | none | none | none | none | none | none | none | none | none | none | none | none | none | none | none | 1 | 27.88215 | 1.8661e-09 | none | none | none | none | none | none | none | none | none | none | none | none | none | none | none | permeance | fig 6b | WANG B et al 2019 I | https://doi.org/10.1016/j.micromeso.2018.08.032
zeolite | SSZ-13 - M2 | mullite | tubular | SSZ-13 | none | 5 | 5 | 0.38 | 0.38 | theoretical | NaN | NaN | 822 | NaN | 19 | 343 | NaN | NaN | 800000 | NaN | none | none | NaN | none | none | none | none | none | none | none | none | none | none | none | none | none | none | none | none | none | none | none | none | none | 1 | 27.50108 | 1.840595e-09 | none | none | none | none | none | none | none | none | none | none | none | none | none | none | none | permeance | fig 6b | WANG B et al 2019 I | https://doi.org/10.1016/j.micromeso.2018.08.032
zeolite | SSZ-13 - M2 | mullite | tubular | SSZ-13 | none | 5 | 5 | 0.38 | 0.38 | theoretical | NaN | NaN | 822 | NaN | 19 | 343 | NaN | NaN | 1000000 | NaN | none | none | NaN | none | none | none | none | none | none | none | none | none | none | none | none | none | none | none | none | none | none | none | none | none | 1 | 28.26323 | 1.891605e-09 | none | none | none | none | none | none | none | none | none | none | none | none | none | none | none | permeance | fig 6b | WANG B et al 2019 I | https://doi.org/10.1016/j.micromeso.2018.08.032
zeolite | SSZ-13 - M2 | mullite | tubular | SSZ-13 | none | 5 | 5 | 0.38 | 0.38 | theoretical | NaN | NaN | 822 | NaN | 19 | 373 | NaN | NaN | 200000 | NaN | none | none | NaN | none | none | none | none | none | none | none | none | none | none | none | none | none | none | none | none | none | none | none | none | none | 1 | 24.57948 | 1.645058e-09 | none | none | none | none | none | none | none | none | none | none | none | none | none | none | none | permeance | fig 6b | WANG B et al 2019 I | https://doi.org/10.1016/j.micromeso.2018.08.032
zeolite | SSZ-13 - M2 | mullite | tubular | SSZ-13 | none | 5 | 5 | 0.38 | 0.38 | theoretical | NaN | NaN | 822 | NaN | 19 | 373 | NaN | NaN | 400000 | NaN | none | none | NaN | none | none | none | none | none | none | none | none | none | none | none | none | none | none | none | none | none | none | none | none | none | 1 | 26.99297 | 1.806589e-09 | none | none | none | none | none | none | none | none | none | none | none | none | none | none | none | permeance | fig 6b | WANG B et al 2019 I | https://doi.org/10.1016/j.micromeso.2018.08.032
zeolite | SSZ-13 - M2 | mullite | tubular | SSZ-13 | none | 5 | 5 | 0.38 | 0.38 | theoretical | NaN | NaN | 822 | NaN | 19 | 373 | NaN | NaN | 600000 | NaN | none | none | NaN | none | none | none | none | none | none | none | none | none | none | none | none | none | none | none | none | none | none | none | none | none | 1 | 26.80243 | 1.793836e-09 | none | none | none | none | none | none | none | none | none | none | none | none | none | none | none | permeance | fig 6b | WANG B et al 2019 I | https://doi.org/10.1016/j.micromeso.2018.08.032
zeolite | SSZ-13 - M2 | mullite | tubular | SSZ-13 | none | 5 | 5 | 0.38 | 0.38 | theoretical | NaN | NaN | 822 | NaN | 19 | 373 | NaN | NaN | 800000 | NaN | none | none | NaN | none | none | none | none | none | none | none | none | none | none | none | none | none | none | none | none | none | none | none | none | none | 1 | 27.37405 | 1.832094e-09 | none | none | none | none | none | none | none | none | none | none | none | none | none | none | none | permeance | fig 6b | WANG B et al 2019 I | https://doi.org/10.1016/j.micromeso.2018.08.032
zeolite | SSZ-13 - M2 | mullite | tubular | SSZ-13 | none | 5 | 5 | 0.38 | 0.38 | theoretical | NaN | NaN | 822 | NaN | 19 | 373 | NaN | NaN | 1000000 | NaN | none | none | NaN | none | none | none | none | none | none | none | none | none | none | none | none | none | none | none | none | none | none | none | none | none | 1 | 28.07269 | 1.878852e-09 | none | none | none | none | none | none | none | none | none | none | none | none | none | none | none | permeance | fig 6b | WANG B et al 2019 I | https://doi.org/10.1016/j.micromeso.2018.08.032
zeolite | SSZ-13 - M2 | mullite | tubular | SSZ-13 | none | 5 | 5 | 0.38 | 0.38 | theoretical | NaN | NaN | 822 | NaN | 19 | 423 | NaN | NaN | 200000 | NaN | none | none | NaN | none | none | none | none | none | none | none | none | none | none | none | none | none | none | none | none | none | none | none | none | none | 1 | 23.37274 | 1.564293e-09 | none | none | none | none | none | none | none | none | none | none | none | none | none | none | none | permeance | fig 6b | WANG B et al 2019 I | https://doi.org/10.1016/j.micromeso.2018.08.032
zeolite | SSZ-13 - M2 | mullite | tubular | SSZ-13 | none | 5 | 5 | 0.38 | 0.38 | theoretical | NaN | NaN | 822 | NaN | 19 | 423 | NaN | NaN | 400000 | NaN | none | none | NaN | none | none | none | none | none | none | none | none | none | none | none | none | none | none | none | none | none | none | none | none | none | 1 | 26.80243 | 1.793836e-09 | none | none | none | none | none | none | none | none | none | none | none | none | none | none | none | permeance | fig 6b | WANG B et al 2019 I | https://doi.org/10.1016/j.micromeso.2018.08.032
zeolite | SSZ-13 - M2 | mullite | tubular | SSZ-13 | none | 5 | 5 | 0.38 | 0.38 | theoretical | NaN | NaN | 822 | NaN | 19 | 423 | NaN | NaN | 600000 | NaN | none | none | NaN | none | none | none | none | none | none | none | none | none | none | none | none | none | none | none | none | none | none | none | none | none | 1 | 26.73892 | 1.789586e-09 | none | none | none | none | none | none | none | none | none | none | none | none | none | none | none | permeance | fig 6b | WANG B et al 2019 I | https://doi.org/10.1016/j.micromeso.2018.08.032
zeolite | SSZ-13 - M2 | mullite | tubular | SSZ-13 | none | 5 | 5 | 0.38 | 0.38 | theoretical | NaN | NaN | 822 | NaN | 19 | 423 | NaN | NaN | 800000 | NaN | none | none | NaN | none | none | none | none | none | none | none | none | none | none | none | none | none | none | none | none | none | none | none | none | none | 1 | 26.29433 | 1.75983e-09 | none | none | none | none | none | none | none | none | none | none | none | none | none | none | none | permeance | fig 6b | WANG B et al 2019 I | https://doi.org/10.1016/j.micromeso.2018.08.032
zeolite | SSZ-13 - M2 | mullite | tubular | SSZ-13 | none | 5 | 5 | 0.38 | 0.38 | theoretical | NaN | NaN | 822 | NaN | 19 | 423 | NaN | NaN | 1000000 | NaN | none | none | NaN | none | none | none | none | none | none | none | none | none | none | none | none | none | none | none | none | none | none | none | none | none | 1 | 27.43756 | 1.836344e-09 | none | none | none | none | none | none | none | none | none | none | none | none | none | none | none | permeance | fig 6b | WANG B et al 2019 I | https://doi.org/10.1016/j.micromeso.2018.08.032
zeolite | SSZ-13 - M2 | mullite | tubular | SSZ-13 | none | 5 | 5 | 0.38 | 0.38 | theoretical | NaN | NaN | 822 | NaN | 19 | 473 | NaN | NaN | 200000 | NaN | none | none | NaN | none | none | none | none | none | none | none | none | none | none | none | none | none | none | none | none | none | none | none | none | none | 1 | 23.05517 | 1.543039e-09 | none | none | none | none | none | none | none | none | none | none | none | none | none | none | none | permeance | fig 6b | WANG B et al 2019 I | https://doi.org/10.1016/j.micromeso.2018.08.032
zeolite | SSZ-13 - M2 | mullite | tubular | SSZ-13 | none | 5 | 5 | 0.38 | 0.38 | theoretical | NaN | NaN | 822 | NaN | 19 | 473 | NaN | NaN | 400000 | NaN | none | none | NaN | none | none | none | none | none | none | none | none | none | none | none | none | none | none | none | none | none | none | none | none | none | 1 | 26.54838 | 1.776833e-09 | none | none | none | none | none | none | none | none | none | none | none | none | none | none | none | permeance | fig 6b | WANG B et al 2019 I | https://doi.org/10.1016/j.micromeso.2018.08.032
zeolite | SSZ-13 - M2 | mullite | tubular | SSZ-13 | none | 5 | 5 | 0.38 | 0.38 | theoretical | NaN | NaN | 822 | NaN | 19 | 473 | NaN | NaN | 600000 | NaN | none | none | NaN | none | none | none | none | none | none | none | none | none | none | none | none | none | none | none | none | none | none | none | none | none | 1 | 26.42136 | 1.768332e-09 | none | none | none | none | none | none | none | none | none | none | none | none | none | none | none | permeance | fig 6b | WANG B et al 2019 I | https://doi.org/10.1016/j.micromeso.2018.08.032
zeolite | SSZ-13 - M2 | mullite | tubular | SSZ-13 | none | 5 | 5 | 0.38 | 0.38 | theoretical | NaN | NaN | 822 | NaN | 19 | 473 | NaN | NaN | 800000 | NaN | none | none | NaN | none | none | none | none | none | none | none | none | none | none | none | none | none | none | none | none | none | none | none | none | none | 1 | 25.72272 | 1.721573e-09 | none | none | none | none | none | none | none | none | none | none | none | none | none | none | none | permeance | fig 6b | WANG B et al 2019 I | https://doi.org/10.1016/j.micromeso.2018.08.032
zeolite | SSZ-13 - M2 | mullite | tubular | SSZ-13 | none | 5 | 5 | 0.38 | 0.38 | theoretical | NaN | NaN | 822 | NaN | 19 | 473 | NaN | NaN | 1000000 | NaN | none | none | NaN | none | none | none | none | none | none | none | none | none | none | none | none | none | none | none | none | none | none | none | none | none | 1 | 27.05649 | 1.81084e-09 | none | none | none | none | none | none | none | none | none | none | none | none | none | none | none | permeance | fig 6b | WANG B et al 2019 I | https://doi.org/10.1016/j.micromeso.2018.08.032
zeolite | SSZ-13 - M2 | mullite | tubular | SSZ-13 | none | 5 | 5 | 0.38 | 0.38 | theoretical | NaN | NaN | 822 | NaN | 19 | 293 | NaN | NaN | 200000 | NaN | none | none | NaN | none | none | none | 1 | 1301.611 | 8.711438e-08 | none | none | none | none | none | none | none | none | none | none | none | none | none | none | none | none | none | none | none | none | none | none | none | none | none | none | none | none | none | none | none | none | none | permeance | fig 6c | WANG B et al 2019 I | https://doi.org/10.1016/j.micromeso.2018.08.032
zeolite | SSZ-13 - M2 | mullite | tubular | SSZ-13 | none | 5 | 5 | 0.38 | 0.38 | theoretical | NaN | NaN | 822 | NaN | 19 | 293 | NaN | NaN | 400000 | NaN | none | none | NaN | none | none | none | 1 | 1417.63 | 9.487933e-08 | none | none | none | none | none | none | none | none | none | none | none | none | none | none | none | none | none | none | none | none | none | none | none | none | none | none | none | none | none | none | none | none | none | permeance | fig 6c | WANG B et al 2019 I | https://doi.org/10.1016/j.micromeso.2018.08.032
zeolite | SSZ-13 - M2 | mullite | tubular | SSZ-13 | none | 5 | 5 | 0.38 | 0.38 | theoretical | NaN | NaN | 822 | NaN | 19 | 293 | NaN | NaN | 600000 | NaN | none | none | NaN | none | none | none | 1 | 1472.504 | 9.855194e-08 | none | none | none | none | none | none | none | none | none | none | none | none | none | none | none | none | none | none | none | none | none | none | none | none | none | none | none | none | none | none | none | none | none | permeance | fig 6c | WANG B et al 2019 I | https://doi.org/10.1016/j.micromeso.2018.08.032
zeolite | SSZ-13 - M2 | mullite | tubular | SSZ-13 | none | 5 | 5 | 0.38 | 0.38 | theoretical | NaN | NaN | 822 | NaN | 19 | 293 | NaN | NaN | 800000 | NaN | none | none | NaN | none | none | none | 1 | 1511.7 | 1.011752e-07 | none | none | none | none | none | none | none | none | none | none | none | none | none | none | none | none | none | none | none | none | none | none | none | none | none | none | none | none | none | none | none | none | none | permeance | fig 6c | WANG B et al 2019 I | https://doi.org/10.1016/j.micromeso.2018.08.032
zeolite | SSZ-13 - M2 | mullite | tubular | SSZ-13 | none | 5 | 5 | 0.38 | 0.38 | theoretical | NaN | NaN | 822 | NaN | 19 | 293 | NaN | NaN | 1000000 | NaN | none | none | NaN | none | none | none | 1 | 1527.378 | 1.022246e-07 | none | none | none | none | none | none | none | none | none | none | none | none | none | none | none | none | none | none | none | none | none | none | none | none | none | none | none | none | none | none | none | none | none | permeance | fig 6c | WANG B et al 2019 I | https://doi.org/10.1016/j.micromeso.2018.08.032
zeolite | SSZ-13 - M2 | mullite | tubular | SSZ-13 | none | 5 | 5 | 0.38 | 0.38 | theoretical | NaN | NaN | 822 | NaN | 19 | 343 | NaN | NaN | 200000 | NaN | none | none | NaN | none | none | none | 1 | 1143.26 | 7.651626e-08 | none | none | none | none | none | none | none | none | none | none | none | none | none | none | none | none | none | none | none | none | none | none | none | none | none | none | none | none | none | none | none | none | none | permeance | fig 6c | WANG B et al 2019 I | https://doi.org/10.1016/j.micromeso.2018.08.032
zeolite | SSZ-13 - M2 | mullite | tubular | SSZ-13 | none | 5 | 5 | 0.38 | 0.38 | theoretical | NaN | NaN | 822 | NaN | 19 | 343 | NaN | NaN | 400000 | NaN | none | none | NaN | none | none | none | 1 | 1179.321 | 7.89297e-08 | none | none | none | none | none | none | none | none | none | none | none | none | none | none | none | none | none | none | none | none | none | none | none | none | none | none | none | none | none | none | none | none | none | permeance | fig 6c | WANG B et al 2019 I | https://doi.org/10.1016/j.micromeso.2018.08.032
zeolite | SSZ-13 - M2 | mullite | tubular | SSZ-13 | none | 5 | 5 | 0.38 | 0.38 | theoretical | NaN | NaN | 822 | NaN | 19 | 343 | NaN | NaN | 600000 | NaN | none | none | NaN | none | none | none | 1 | 1232.627 | 8.249738e-08 | none | none | none | none | none | none | none | none | none | none | none | none | none | none | none | none | none | none | none | none | none | none | none | none | none | none | none | none | none | none | none | none | none | permeance | fig 6c | WANG B et al 2019 I | https://doi.org/10.1016/j.micromeso.2018.08.032
zeolite | SSZ-13 - M2 | mullite | tubular | SSZ-13 | none | 5 | 5 | 0.38 | 0.38 | theoretical | NaN | NaN | 822 | NaN | 19 | 343 | NaN | NaN | 800000 | NaN | none | none | NaN | none | none | none | 1 | 1240.466 | 8.302204e-08 | none | none | none | none | none | none | none | none | none | none | none | none | none | none | none | none | none | none | none | none | none | none | none | none | none | none | none | none | none | none | none | none | none | permeance | fig 6c | WANG B et al 2019 I | https://doi.org/10.1016/j.micromeso.2018.08.032
zeolite | SSZ-13 - M2 | mullite | tubular | SSZ-13 | none | 5 | 5 | 0.38 | 0.38 | theoretical | NaN | NaN | 822 | NaN | 19 | 343 | NaN | NaN | 1000000 | NaN | none | none | NaN | none | none | none | 1 | 1245.169 | 8.333683e-08 | none | none | none | none | none | none | none | none | none | none | none | none | none | none | none | none | none | none | none | none | none | none | none | none | none | none | none | none | none | none | none | none | none | permeance | fig 6c | WANG B et al 2019 I | https://doi.org/10.1016/j.micromeso.2018.08.032
zeolite | SSZ-13 - M2 | mullite | tubular | SSZ-13 | none | 5 | 5 | 0.38 | 0.38 | theoretical | NaN | NaN | 822 | NaN | 19 | 373 | NaN | NaN | 200000 | NaN | none | none | NaN | none | none | none | 1 | 1061.733 | 7.105981e-08 | none | none | none | none | none | none | none | none | none | none | none | none | none | none | none | none | none | none | none | none | none | none | none | none | none | none | none | none | none | none | none | none | none | permeance | fig 6c | WANG B et al 2019 I | https://doi.org/10.1016/j.micromeso.2018.08.032
zeolite | SSZ-13 - M2 | mullite | tubular | SSZ-13 | none | 5 | 5 | 0.38 | 0.38 | theoretical | NaN | NaN | 822 | NaN | 19 | 373 | NaN | NaN | 400000 | NaN | none | none | NaN | none | none | none | 1 | 1118.175 | 7.483736e-08 | none | none | none | none | none | none | none | none | none | none | none | none | none | none | none | none | none | none | none | none | none | none | none | none | none | none | none | none | none | none | none | none | none | permeance | fig 6c | WANG B et al 2019 I | https://doi.org/10.1016/j.micromeso.2018.08.032
zeolite | SSZ-13 - M2 | mullite | tubular | SSZ-13 | none | 5 | 5 | 0.38 | 0.38 | theoretical | NaN | NaN | 822 | NaN | 19 | 373 | NaN | NaN | 600000 | NaN | none | none | NaN | none | none | none | 1 | 1165.21 | 7.798531e-08 | none | none | none | none | none | none | none | none | none | none | none | none | none | none | none | none | none | none | none | none | none | none | none | none | none | none | none | none | none | none | none | none | none | permeance | fig 6c | WANG B et al 2019 I | https://doi.org/10.1016/j.micromeso.2018.08.032
zeolite | SSZ-13 - M2 | mullite | tubular | SSZ-13 | none | 5 | 5 | 0.38 | 0.38 | theoretical | NaN | NaN | 822 | NaN | 19 | 373 | NaN | NaN | 800000 | NaN | none | none | NaN | none | none | none | 1 | 1171.481 | 7.840504e-08 | none | none | none | none | none | none | none | none | none | none | none | none | none | none | none | none | none | none | none | none | none | none | none | none | none | none | none | none | none | none | none | none | none | permeance | fig 6c | WANG B et al 2019 I | https://doi.org/10.1016/j.micromeso.2018.08.032
zeolite | SSZ-13 - M2 | mullite | tubular | SSZ-13 | none | 5 | 5 | 0.38 | 0.38 | theoretical | NaN | NaN | 822 | NaN | 19 | 373 | NaN | NaN | 1000000 | NaN | none | none | NaN | none | none | none | 1 | 1202.838 | 8.050367e-08 | none | none | none | none | none | none | none | none | none | none | none | none | none | none | none | none | none | none | none | none | none | none | none | none | none | none | none | none | none | none | none | none | none | permeance | fig 6c | WANG B et al 2019 I | https://doi.org/10.1016/j.micromeso.2018.08.032
zeolite | SSZ-13 - M2 | mullite | tubular | SSZ-13 | none | 5 | 5 | 0.38 | 0.38 | theoretical | NaN | NaN | 822 | NaN | 19 | 423 | NaN | NaN | 200000 | NaN | none | none | NaN | none | none | none | 1 | 1017.834 | 6.812172e-08 | none | none | none | none | none | none | none | none | none | none | none | none | none | none | none | none | none | none | none | none | none | none | none | none | none | none | none | none | none | none | none | none | none | permeance | fig 6c | WANG B et al 2019 I | https://doi.org/10.1016/j.micromeso.2018.08.032
zeolite | SSZ-13 - M2 | mullite | tubular | SSZ-13 | none | 5 | 5 | 0.38 | 0.38 | theoretical | NaN | NaN | 822 | NaN | 19 | 423 | NaN | NaN | 400000 | NaN | none | none | NaN | none | none | none | 1 | 1086.819 | 7.273872e-08 | none | none | none | none | none | none | none | none | none | none | none | none | none | none | none | none | none | none | none | none | none | none | none | none | none | none | none | none | none | none | none | none | none | permeance | fig 6c | WANG B et al 2019 I | https://doi.org/10.1016/j.micromeso.2018.08.032
zeolite | SSZ-13 - M2 | mullite | tubular | SSZ-13 | none | 5 | 5 | 0.38 | 0.38 | theoretical | NaN | NaN | 822 | NaN | 19 | 423 | NaN | NaN | 600000 | NaN | none | none | NaN | none | none | none | 1 | 1127.582 | 7.546695e-08 | none | none | none | none | none | none | none | none | none | none | none | none | none | none | none | none | none | none | none | none | none | none | none | none | none | none | none | none | none | none | none | none | none | permeance | fig 6c | WANG B et al 2019 I | https://doi.org/10.1016/j.micromeso.2018.08.032
zeolite | SSZ-13 - M2 | mullite | tubular | SSZ-13 | none | 5 | 5 | 0.38 | 0.38 | theoretical | NaN | NaN | 822 | NaN | 19 | 423 | NaN | NaN | 800000 | NaN | none | none | NaN | none | none | none | 1 | 1144.828 | 7.66212e-08 | none | none | none | none | none | none | none | none | none | none | none | none | none | none | none | none | none | none | none | none | none | none | none | none | none | none | none | none | none | none | none | none | none | permeance | fig 6c | WANG B et al 2019 I | https://doi.org/10.1016/j.micromeso.2018.08.032
zeolite | SSZ-13 - M2 | mullite | tubular | SSZ-13 | none | 5 | 5 | 0.38 | 0.38 | theoretical | NaN | NaN | 822 | NaN | 19 | 423 | NaN | NaN | 1000000 | NaN | none | none | NaN | none | none | none | 1 | 1163.642 | 7.788038e-08 | none | none | none | none | none | none | none | none | none | none | none | none | none | none | none | none | none | none | none | none | none | none | none | none | none | none | none | none | none | none | none | none | none | permeance | fig 6c | WANG B et al 2019 I | https://doi.org/10.1016/j.micromeso.2018.08.032
zeolite | SSZ-13 - M2 | mullite | tubular | SSZ-13 | none | 5 | 5 | 0.38 | 0.38 | theoretical | NaN | NaN | 822 | NaN | 19 | 473 | NaN | NaN | 200000 | NaN | none | none | NaN | none | none | none | 1 | 984.9098 | 6.591815e-08 | none | none | none | none | none | none | none | none | none | none | none | none | none | none | none | none | none | none | none | none | none | none | none | none | none | none | none | none | none | none | none | none | none | permeance | fig 6c | WANG B et al 2019 I | https://doi.org/10.1016/j.micromeso.2018.08.032
zeolite | SSZ-13 - M2 | mullite | tubular | SSZ-13 | none | 5 | 5 | 0.38 | 0.38 | theoretical | NaN | NaN | 822 | NaN | 19 | 473 | NaN | NaN | 400000 | NaN | none | none | NaN | none | none | none | 1 | 1046.055 | 7.001049e-08 | none | none | none | none | none | none | none | none | none | none | none | none | none | none | none | none | none | none | none | none | none | none | none | none | none | none | none | none | none | none | none | none | none | permeance | fig 6c | WANG B et al 2019 I | https://doi.org/10.1016/j.micromeso.2018.08.032
zeolite | SSZ-13 - M2 | mullite | tubular | SSZ-13 | none | 5 | 5 | 0.38 | 0.38 | theoretical | NaN | NaN | 822 | NaN | 19 | 473 | NaN | NaN | 600000 | NaN | none | none | NaN | none | none | none | 1 | 1075.844 | 7.20042e-08 | none | none | none | none | none | none | none | none | none | none | none | none | none | none | none | none | none | none | none | none | none | none | none | none | none | none | none | none | none | none | none | none | none | permeance | fig 6c | WANG B et al 2019 I | https://doi.org/10.1016/j.micromeso.2018.08.032
zeolite | SSZ-13 - M2 | mullite | tubular | SSZ-13 | none | 5 | 5 | 0.38 | 0.38 | theoretical | NaN | NaN | 822 | NaN | 19 | 473 | NaN | NaN | 800000 | NaN | none | none | NaN | none | none | none | 1 | 1096.226 | 7.336831e-08 | none | none | none | none | none | none | none | none | none | none | none | none | none | none | none | none | none | none | none | none | none | none | none | none | none | none | none | none | none | none | none | none | none | permeance | fig 6c | WANG B et al 2019 I | https://doi.org/10.1016/j.micromeso.2018.08.032
zeolite | SSZ-13 - M2 | mullite | tubular | SSZ-13 | none | 5 | 5 | 0.38 | 0.38 | theoretical | NaN | NaN | 822 | NaN | 19 | 473 | NaN | NaN | 1000000 | NaN | none | none | NaN | none | none | none | 1 | 1107.2 | 7.410283e-08 | none | none | none | none | none | none | none | none | none | none | none | none | none | none | none | none | none | none | none | none | none | none | none | none | none | none | none | none | none | none | none | none | none | permeance | fig 6c | WANG B et al 2019 I | https://doi.org/10.1016/j.micromeso.2018.08.032
zeolite | SSZ-13 - M2 | mullite | tubular | SSZ-13 | none | 5 | 5 | 0.38 | 0.38 | theoretical | NaN | NaN | 822 | NaN | 19 | 293 | NaN | NaN | 200000 | NaN | none | none | NaN | none | none | none | none | none | none | none | none | none | none | none | none | none | none | none | none | none | none | 1 | 371.1495 | 2.484034e-08 | none | none | none | none | none | none | none | none | none | none | none | none | none | none | none | none | none | none | permeance | fig 6d | WANG B et al 2019 I | https://doi.org/10.1016/j.micromeso.2018.08.032
zeolite | SSZ-13 - M2 | mullite | tubular | SSZ-13 | none | 5 | 5 | 0.38 | 0.38 | theoretical | NaN | NaN | 822 | NaN | 19 | 293 | NaN | NaN | 400000 | NaN | none | none | NaN | none | none | none | none | none | none | none | none | none | none | none | none | none | none | none | none | none | none | 1 | 368.1361 | 2.463866e-08 | none | none | none | none | none | none | none | none | none | none | none | none | none | none | none | none | none | none | permeance | fig 6d | WANG B et al 2019 I | https://doi.org/10.1016/j.micromeso.2018.08.032
zeolite | SSZ-13 - M2 | mullite | tubular | SSZ-13 | none | 5 | 5 | 0.38 | 0.38 | theoretical | NaN | NaN | 822 | NaN | 19 | 293 | NaN | NaN | 600000 | NaN | none | none | NaN | none | none | none | none | none | none | none | none | none | none | none | none | none | none | none | none | none | none | 1 | 366.6294 | 2.453782e-08 | none | none | none | none | none | none | none | none | none | none | none | none | none | none | none | none | none | none | permeance | fig 6d | WANG B et al 2019 I | https://doi.org/10.1016/j.micromeso.2018.08.032
zeolite | SSZ-13 - M2 | mullite | tubular | SSZ-13 | none | 5 | 5 | 0.38 | 0.38 | theoretical | NaN | NaN | 822 | NaN | 19 | 293 | NaN | NaN | 800000 | NaN | none | none | NaN | none | none | none | none | none | none | none | none | none | none | none | none | none | none | none | none | none | none | 1 | 360.6026 | 2.413445e-08 | none | none | none | none | none | none | none | none | none | none | none | none | none | none | none | none | none | none | permeance | fig 6d | WANG B et al 2019 I | https://doi.org/10.1016/j.micromeso.2018.08.032
zeolite | SSZ-13 - M2 | mullite | tubular | SSZ-13 | none | 5 | 5 | 0.38 | 0.38 | theoretical | NaN | NaN | 822 | NaN | 19 | 293 | NaN | NaN | 1000000 | NaN | none | none | NaN | none | none | none | none | none | none | none | none | none | none | none | none | none | none | none | none | none | none | 1 | 359.0959 | 2.403361e-08 | none | none | none | none | none | none | none | none | none | none | none | none | none | none | none | none | none | none | permeance | fig 6d | WANG B et al 2019 I | https://doi.org/10.1016/j.micromeso.2018.08.032
zeolite | SSZ-13 - M2 | mullite | tubular | SSZ-13 | none | 5 | 5 | 0.38 | 0.38 | theoretical | NaN | NaN | 822 | NaN | 19 | 343 | NaN | NaN | 200000 | NaN | none | none | NaN | none | none | none | none | none | none | none | none | none | none | none | none | none | none | none | none | none | none | 1 | 291.2946 | 1.94958e-08 | none | none | none | none | none | none | none | none | none | none | none | none | none | none | none | none | none | none | permeance | fig 6d | WANG B et al 2019 I | https://doi.org/10.1016/j.micromeso.2018.08.032
zeolite | SSZ-13 - M2 | mullite | tubular | SSZ-13 | none | 5 | 5 | 0.38 | 0.38 | theoretical | NaN | NaN | 822 | NaN | 19 | 343 | NaN | NaN | 400000 | NaN | none | none | NaN | none | none | none | none | none | none | none | none | none | none | none | none | none | none | none | none | none | none | 1 | 302.3437 | 2.023529e-08 | none | none | none | none | none | none | none | none | none | none | none | none | none | none | none | none | none | none | permeance | fig 6d | WANG B et al 2019 I | https://doi.org/10.1016/j.micromeso.2018.08.032
zeolite | SSZ-13 - M2 | mullite | tubular | SSZ-13 | none | 5 | 5 | 0.38 | 0.38 | theoretical | NaN | NaN | 822 | NaN | 19 | 343 | NaN | NaN | 600000 | NaN | none | none | NaN | none | none | none | none | none | none | none | none | none | none | none | none | none | none | none | none | none | none | 1 | 302.3437 | 2.023529e-08 | none | none | none | none | none | none | none | none | none | none | none | none | none | none | none | none | none | none | permeance | fig 6d | WANG B et al 2019 I | https://doi.org/10.1016/j.micromeso.2018.08.032
zeolite | SSZ-13 - M2 | mullite | tubular | SSZ-13 | none | 5 | 5 | 0.38 | 0.38 | theoretical | NaN | NaN | 822 | NaN | 19 | 343 | NaN | NaN | 800000 | NaN | none | none | NaN | none | none | none | none | none | none | none | none | none | none | none | none | none | none | none | none | none | none | 1 | 295.8147 | 1.979832e-08 | none | none | none | none | none | none | none | none | none | none | none | none | none | none | none | none | none | none | permeance | fig 6d | WANG B et al 2019 I | https://doi.org/10.1016/j.micromeso.2018.08.032
zeolite | SSZ-13 - M2 | mullite | tubular | SSZ-13 | none | 5 | 5 | 0.38 | 0.38 | theoretical | NaN | NaN | 822 | NaN | 19 | 343 | NaN | NaN | 1000000 | NaN | none | none | NaN | none | none | none | none | none | none | none | none | none | none | none | none | none | none | none | none | none | none | 1 | 295.8147 | 1.979832e-08 | none | none | none | none | none | none | none | none | none | none | none | none | none | none | none | none | none | none | permeance | fig 6d | WANG B et al 2019 I | https://doi.org/10.1016/j.micromeso.2018.08.032
zeolite | SSZ-13 - M2 | mullite | tubular | SSZ-13 | none | 5 | 5 | 0.38 | 0.38 | theoretical | NaN | NaN | 822 | NaN | 19 | 373 | NaN | NaN | 200000 | NaN | none | none | NaN | none | none | none | none | none | none | none | none | none | none | none | none | none | none | none | none | none | none | 1 | 185.8259 | 1.243697e-08 | none | none | none | none | none | none | none | none | none | none | none | none | none | none | none | none | none | none | permeance | fig 6d | WANG B et al 2019 I | https://doi.org/10.1016/j.micromeso.2018.08.032
zeolite | SSZ-13 - M2 | mullite | tubular | SSZ-13 | none | 5 | 5 | 0.38 | 0.38 | theoretical | NaN | NaN | 822 | NaN | 19 | 373 | NaN | NaN | 400000 | NaN | none | none | NaN | none | none | none | none | none | none | none | none | none | none | none | none | none | none | none | none | none | none | 1 | 196.875 | 1.317647e-08 | none | none | none | none | none | none | none | none | none | none | none | none | none | none | none | none | none | none | permeance | fig 6d | WANG B et al 2019 I | https://doi.org/10.1016/j.micromeso.2018.08.032
zeolite | SSZ-13 - M2 | mullite | tubular | SSZ-13 | none | 5 | 5 | 0.38 | 0.38 | theoretical | NaN | NaN | 822 | NaN | 19 | 373 | NaN | NaN | 600000 | NaN | none | none | NaN | none | none | none | none | none | none | none | none | none | none | none | none | none | none | none | none | none | none | 1 | 199.8884 | 1.337815e-08 | none | none | none | none | none | none | none | none | none | none | none | none | none | none | none | none | none | none | permeance | fig 6d | WANG B et al 2019 I | https://doi.org/10.1016/j.micromeso.2018.08.032
zeolite | SSZ-13 - M2 | mullite | tubular | SSZ-13 | none | 5 | 5 | 0.38 | 0.38 | theoretical | NaN | NaN | 822 | NaN | 19 | 373 | NaN | NaN | 800000 | NaN | none | none | NaN | none | none | none | none | none | none | none | none | none | none | none | none | none | none | none | none | none | none | 1 | 201.3951 | 1.347899e-08 | none | none | none | none | none | none | none | none | none | none | none | none | none | none | none | none | none | none | permeance | fig 6d | WANG B et al 2019 I | https://doi.org/10.1016/j.micromeso.2018.08.032
zeolite | SSZ-13 - M2 | mullite | tubular | SSZ-13 | none | 5 | 5 | 0.38 | 0.38 | theoretical | NaN | NaN | 822 | NaN | 19 | 373 | NaN | NaN | 1000000 | NaN | none | none | NaN | none | none | none | none | none | none | none | none | none | none | none | none | none | none | none | none | none | none | 1 | 202.9018 | 1.357983e-08 | none | none | none | none | none | none | none | none | none | none | none | none | none | none | none | none | none | none | permeance | fig 6d | WANG B et al 2019 I | https://doi.org/10.1016/j.micromeso.2018.08.032
zeolite | SSZ-13 - M2 | mullite | tubular | SSZ-13 | none | 5 | 5 | 0.38 | 0.38 | theoretical | NaN | NaN | 822 | NaN | 19 | 423 | NaN | NaN | 200000 | NaN | none | none | NaN | none | none | none | none | none | none | none | none | none | none | none | none | none | none | none | none | none | none | 1 | 143.6384 | 9.613445e-09 | none | none | none | none | none | none | none | none | none | none | none | none | none | none | none | none | none | none | permeance | fig 6d | WANG B et al 2019 I | https://doi.org/10.1016/j.micromeso.2018.08.032
zeolite | SSZ-13 - M2 | mullite | tubular | SSZ-13 | none | 5 | 5 | 0.38 | 0.38 | theoretical | NaN | NaN | 822 | NaN | 19 | 423 | NaN | NaN | 400000 | NaN | none | none | NaN | none | none | none | none | none | none | none | none | none | none | none | none | none | none | none | none | none | none | 1 | 145.1451 | 9.714286e-09 | none | none | none | none | none | none | none | none | none | none | none | none | none | none | none | none | none | none | permeance | fig 6d | WANG B et al 2019 I | https://doi.org/10.1016/j.micromeso.2018.08.032
zeolite | SSZ-13 - M2 | mullite | tubular | SSZ-13 | none | 5 | 5 | 0.38 | 0.38 | theoretical | NaN | NaN | 822 | NaN | 19 | 423 | NaN | NaN | 600000 | NaN | none | none | NaN | none | none | none | none | none | none | none | none | none | none | none | none | none | none | none | none | none | none | 1 | 148.1585 | 9.915966e-09 | none | none | none | none | none | none | none | none | none | none | none | none | none | none | none | none | none | none | permeance | fig 6d | WANG B et al 2019 I | https://doi.org/10.1016/j.micromeso.2018.08.032
zeolite | SSZ-13 - M2 | mullite | tubular | SSZ-13 | none | 5 | 5 | 0.38 | 0.38 | theoretical | NaN | NaN | 822 | NaN | 19 | 423 | NaN | NaN | 800000 | NaN | none | none | NaN | none | none | none | none | none | none | none | none | none | none | none | none | none | none | none | none | none | none | 1 | 149.6652 | 1.001681e-08 | none | none | none | none | none | none | none | none | none | none | none | none | none | none | none | none | none | none | permeance | fig 6d | WANG B et al 2019 I | https://doi.org/10.1016/j.micromeso.2018.08.032
zeolite | SSZ-13 - M2 | mullite | tubular | SSZ-13 | none | 5 | 5 | 0.38 | 0.38 | theoretical | NaN | NaN | 822 | NaN | 19 | 423 | NaN | NaN | 1000000 | NaN | none | none | NaN | none | none | none | none | none | none | none | none | none | none | none | none | none | none | none | none | none | none | 1 | 152.6786 | 1.021849e-08 | none | none | none | none | none | none | none | none | none | none | none | none | none | none | none | none | none | none | permeance | fig 6d | WANG B et al 2019 I | https://doi.org/10.1016/j.micromeso.2018.08.032
zeolite | SSZ-13 - M2 | mullite | tubular | SSZ-13 | none | 5 | 5 | 0.38 | 0.38 | theoretical | NaN | NaN | 822 | NaN | 19 | 473 | NaN | NaN | 200000 | NaN | none | none | NaN | none | none | none | none | none | none | none | none | none | none | none | none | none | none | none | none | none | none | 1 | 122.0424 | 8.168067e-09 | none | none | none | none | none | none | none | none | none | none | none | none | none | none | none | none | none | none | permeance | fig 6d | WANG B et al 2019 I | https://doi.org/10.1016/j.micromeso.2018.08.032
zeolite | SSZ-13 - M2 | mullite | tubular | SSZ-13 | none | 5 | 5 | 0.38 | 0.38 | theoretical | NaN | NaN | 822 | NaN | 19 | 473 | NaN | NaN | 400000 | NaN | none | none | NaN | none | none | none | none | none | none | none | none | none | none | none | none | none | none | none | none | none | none | 1 | 123.0469 | 8.235294e-09 | none | none | none | none | none | none | none | none | none | none | none | none | none | none | none | none | none | none | permeance | fig 6d | WANG B et al 2019 I | https://doi.org/10.1016/j.micromeso.2018.08.032
zeolite | SSZ-13 - M2 | mullite | tubular | SSZ-13 | none | 5 | 5 | 0.38 | 0.38 | theoretical | NaN | NaN | 822 | NaN | 19 | 473 | NaN | NaN | 600000 | NaN | none | none | NaN | none | none | none | none | none | none | none | none | none | none | none | none | none | none | none | none | none | none | 1 | 123.5491 | 8.268908e-09 | none | none | none | none | none | none | none | none | none | none | none | none | none | none | none | none | none | none | permeance | fig 6d | WANG B et al 2019 I | https://doi.org/10.1016/j.micromeso.2018.08.032
zeolite | SSZ-13 - M2 | mullite | tubular | SSZ-13 | none | 5 | 5 | 0.38 | 0.38 | theoretical | NaN | NaN | 822 | NaN | 19 | 473 | NaN | NaN | 800000 | NaN | none | none | NaN | none | none | none | none | none | none | none | none | none | none | none | none | none | none | none | none | none | none | 1 | 124.0513 | 8.302521e-09 | none | none | none | none | none | none | none | none | none | none | none | none | none | none | none | none | none | none | permeance | fig 6d | WANG B et al 2019 I | https://doi.org/10.1016/j.micromeso.2018.08.032
zeolite | SSZ-13 - M2 | mullite | tubular | SSZ-13 | none | 5 | 5 | 0.38 | 0.38 | theoretical | NaN | NaN | 822 | NaN | 19 | 473 | NaN | NaN | 1000000 | NaN | none | none | NaN | none | none | none | none | none | none | none | none | none | none | none | none | none | none | none | none | none | none | 1 | 124.5536 | 8.336134e-09 | none | none | none | none | none | none | none | none | none | none | none | none | none | none | none | none | none | none | permeance | fig 6d | WANG B et al 2019 I | https://doi.org/10.1016/j.micromeso.2018.08.032
zeolite | SSZ-13 - M2 | mullite | tubular | SSZ-13 | none | 5 | 5 | 0.38 | 0.38 | theoretical | NaN | NaN | 822 | NaN | 19 | 298 | NaN | NaN | 200000 | 4000 | none | none | NaN | none | none | none | none | none | none | 0.5 | 5917.857 | 3.96071e-07 | none | none | none | none | none | none | none | none | none | none | none | none | 0.5 | 14.55094 | 9.738672e-10 | none | none | none | none | none | none | none | none | none | none | none | none | none | none | none | permeance | fig 7 | WANG B et al 2019 I | https://doi.org/10.1016/j.micromeso.2018.08.032
zeolite | SSZ-13 - M2 | mullite | tubular | SSZ-13 | none | 5 | 5 | 0.38 | 0.38 | theoretical | NaN | NaN | 822 | NaN | 19 | 298 | NaN | NaN | 400000 | 4000 | none | none | NaN | none | none | none | none | none | none | 0.5 | 4959.846 | 3.31953125e-07 | none | none | none | none | none | none | none | none | none | none | none | none | 0.5 | 29.15259 | 1.951128e-09 | none | none | none | none | none | none | none | none | none | none | none | none | none | none | none | permeance | fig 7 | WANG B et al 2019 I | https://doi.org/10.1016/j.micromeso.2018.08.032
zeolite | SSZ-13 - M2 | mullite | tubular | SSZ-13 | none | 5 | 5 | 0.38 | 0.38 | theoretical | NaN | NaN | 822 | NaN | 19 | 298 | NaN | NaN | 600000 | 4000 | none | none | NaN | none | none | none | none | none | none | 0.5 | 4159.08 | 2.78359375e-07 | none | none | none | none | none | none | none | none | none | none | none | none | 0.5 | 31.93607 | 2.137421e-09 | none | none | none | none | none | none | none | none | none | none | none | none | none | none | none | permeance | fig 7 | WANG B et al 2019 I | https://doi.org/10.1016/j.micromeso.2018.08.032
zeolite | SSZ-13 - M2 | mullite | tubular | SSZ-13 | none | 5 | 5 | 0.38 | 0.38 | theoretical | NaN | NaN | 822 | NaN | 19 | 298 | NaN | NaN | 800000 | 4000 | none | none | NaN | none | none | none | none | none | none | 0.5 | 3783.21 | 2.53203125e-07 | none | none | none | none | none | none | none | none | none | none | none | none | 0.5 | 32.48631 | 2.174247e-09 | none | none | none | none | none | none | none | none | none | none | none | none | none | none | none | permeance | fig 7 | WANG B et al 2019 I | https://doi.org/10.1016/j.micromeso.2018.08.032
zeolite | SSZ-13 - M2 | mullite | tubular | SSZ-13 | none | 5 | 5 | 0.38 | 0.38 | theoretical | NaN | NaN | 822 | NaN | 19 | 298 | NaN | NaN | 1000000 | 4000 | none | none | NaN | none | none | none | none | none | none | 0.5 | 3603.447 | 2.41171875e-07 | none | none | none | none | none | none | none | none | none | none | none | none | 0.5 | 34.61366 | 2.316627e-09 | none | none | none | none | none | none | none | none | none | none | none | none | none | none | none | permeance | fig 7 | WANG B et al 2019 I | https://doi.org/10.1016/j.micromeso.2018.08.032
zeolite | SSZ-13 - M2 | mullite | tubular | SSZ-13 | none | 5 | 5 | 0.38 | 0.38 | theoretical | NaN | NaN | 822 | NaN | 19 | 298 | NaN | NaN | 1500000 | 4000 | none | none | NaN | none | none | none | none | none | none | 0.5 | 3039.642 | 2.034375e-07 | none | none | none | none | none | none | none | none | none | none | none | none | 0.5 | 42.90091 | 2.871277e-09 | none | none | none | none | none | none | none | none | none | none | none | none | none | none | none | permeance | fig 7 | WANG B et al 2019 I | https://doi.org/10.1016/j.micromeso.2018.08.032
zeolite | SSZ-13 - M2 | mullite | tubular | SSZ-13 | none | 5 | 5 | 0.38 | 0.38 | theoretical | NaN | NaN | 822 | NaN | 19 | 298 | NaN | NaN | 2000000 | 4000 | none | none | NaN | none | none | none | none | none | none | 0.5 | 2663.772 | 1.7828125e-07 | none | none | none | none | none | none | none | none | none | none | none | none | 0.5 | 43.75664 | 2.92855e-09 | none | none | none | none | none | none | none | none | none | none | none | none | none | none | none | permeance | fig 7 | WANG B et al 2019 I | https://doi.org/10.1016/j.micromeso.2018.08.032
zeolite | SSZ-13 - M2 | mullite | tubular | SSZ-13 | none | 5 | 5 | 0.38 | 0.38 | theoretical | NaN | NaN | 822 | NaN | 19 | 323 | NaN | NaN | 200000 | 4000 | none | none | NaN | none | none | none | none | none | none | 0.5 | 4147.234 | 2.775665e-07 | none | none | none | none | none | none | none | none | none | none | none | none | 0.5 | 12.09069 | 8.09207e-10 | none | none | none | none | none | none | none | none | none | none | none | none | none | none | none | permeance | fig 7 | WANG B et al 2019 I | https://doi.org/10.1016/j.micromeso.2018.08.032
zeolite | SSZ-13 - M2 | mullite | tubular | SSZ-13 | none | 5 | 5 | 0.38 | 0.38 | theoretical | NaN | NaN | 822 | NaN | 19 | 348 | NaN | NaN | 200000 | 4000 | none | none | NaN | none | none | none | none | none | none | 0.5 | 3200.377 | 2.141952e-07 | none | none | none | none | none | none | none | none | none | none | none | none | 0.5 | 11.63059 | 7.784134e-10 | none | none | none | none | none | none | none | none | none | none | none | none | none | none | none | permeance | fig 7 | WANG B et al 2019 I | https://doi.org/10.1016/j.micromeso.2018.08.032
zeolite | SSZ-13 - M2 | mullite | tubular | SSZ-13 | none | 5 | 5 | 0.38 | 0.38 | theoretical | NaN | NaN | 822 | NaN | 19 | 373 | NaN | NaN | 200000 | 4000 | none | none | NaN | none | none | none | none | none | none | 0.5 | 2537.577 | 1.698352e-07 | none | none | none | none | none | none | none | none | none | none | none | none | 0.5 | 10.69405 | 7.157329e-10 | none | none | none | none | none | none | none | none | none | none | none | none | none | none | none | permeance | fig 7 | WANG B et al 2019 I | https://doi.org/10.1016/j.micromeso.2018.08.032
zeolite | SSZ-13 - M2 | mullite | tubular | SSZ-13 | none | 5 | 5 | 0.38 | 0.38 | theoretical | NaN | NaN | 822 | NaN | 19 | 398 | NaN | NaN | 200000 | 4000 | none | none | NaN | none | none | none | none | none | none | 0.5 | 2064.148 | 1.381496e-07 | none | none | none | none | none | none | none | none | none | none | none | none | 0.5 | 10.93834 | 7.320827e-10 | none | none | none | none | none | none | none | none | none | none | none | none | none | none | none | permeance | fig 7 | WANG B et al 2019 I | https://doi.org/10.1016/j.micromeso.2018.08.032
zeolite | SSZ-13 - M2 | mullite | tubular | SSZ-13 | none | 5 | 5 | 0.38 | 0.38 | theoretical | NaN | NaN | 822 | NaN | 19 | 423 | NaN | NaN | 200000 | 4000 | none | none | NaN | none | none | none | none | none | none | 0.5 | 1619.126 | 1.08365e-07 | none | none | none | none | none | none | none | none | none | none | none | none | 0.5 | 10.92877 | 7.314419e-10 | none | none | none | none | none | none | none | none | none | none | none | none | none | none | none | permeance | fig 7 | WANG B et al 2019 I | https://doi.org/10.1016/j.micromeso.2018.08.032
zeolite | SSZ-13 - M2 | mullite | tubular | SSZ-13 | none | 5 | 5 | 0.38 | 0.38 | theoretical | NaN | NaN | 822 | NaN | 19 | 298 | NaN | NaN | 200000 | 4000 | none | none | NaN | none | none | none | 0.5 | 2660.798 | 1.780822e-07 | none | none | none | none | none | none | none | none | none | none | none | none | none | none | none | 0.5 | 61.17111 | 4.094067e-09 | none | none | none | none | none | none | none | none | none | none | none | none | none | none | none | permeance | fig 8 | WANG B et al 2019 I | https://doi.org/10.1016/j.micromeso.2018.08.032
zeolite | SSZ-13 - M2 | mullite | tubular | SSZ-13 | none | 5 | 5 | 0.38 | 0.38 | theoretical | NaN | NaN | 822 | NaN | 19 | 298 | NaN | NaN | 400000 | 4000 | none | none | NaN | none | none | none | 0.5 | 1951.839 | 1.306329e-07 | none | none | none | none | none | none | none | none | none | none | none | none | none | none | none | 0.5 | 78.65006 | 5.2639e-09 | none | none | none | none | none | none | none | none | none | none | none | none | none | none | none | permeance | fig 8 | WANG B et al 2019 I | https://doi.org/10.1016/j.micromeso.2018.08.032
zeolite | SSZ-13 - M2 | mullite | tubular | SSZ-13 | none | 5 | 5 | 0.38 | 0.38 | theoretical | NaN | NaN | 822 | NaN | 19 | 298 | NaN | NaN | 600000 | 4000 | none | none | NaN | none | none | none | 0.5 | 1758.925 | 1.177215e-07 | none | none | none | none | none | none | none | none | none | none | none | none | none | none | none | 0.5 | 88.87689 | 5.948362e-09 | none | none | none | none | none | none | none | none | none | none | none | none | none | none | none | permeance | fig 8 | WANG B et al 2019 I | https://doi.org/10.1016/j.micromeso.2018.08.032
zeolite | SSZ-13 - M2 | mullite | tubular | SSZ-13 | none | 5 | 5 | 0.38 | 0.38 | theoretical | NaN | NaN | 822 | NaN | 19 | 298 | NaN | NaN | 800000 | 4000 | none | none | NaN | none | none | none | 0.5 | 1713.533 | 1.146835e-07 | none | none | none | none | none | none | none | none | none | none | none | none | none | none | none | 0.5 | 103.3096 | 6.914317e-09 | none | none | none | none | none | none | none | none | none | none | none | none | none | none | none | permeance | fig 8 | WANG B et al 2019 I | https://doi.org/10.1016/j.micromeso.2018.08.032
zeolite | SSZ-13 - M2 | mullite | tubular | SSZ-13 | none | 5 | 5 | 0.38 | 0.38 | theoretical | NaN | NaN | 822 | NaN | 19 | 298 | NaN | NaN | 1000000 | 4000 | none | none | NaN | none | none | none | 0.5 | 1789.186 | 1.197468e-07 | none | none | none | none | none | none | none | none | none | none | none | none | none | none | none | 0.5 | 106.6587 | 7.138466e-09 | none | none | none | none | none | none | none | none | none | none | none | none | none | none | none | permeance | fig 8 | WANG B et al 2019 I | https://doi.org/10.1016/j.micromeso.2018.08.032
zeolite | SSZ-13 - M2 | mullite | tubular | SSZ-13 | none | 5 | 5 | 0.38 | 0.38 | theoretical | NaN | NaN | 822 | NaN | 19 | 323 | NaN | NaN | 200000 | 4000 | none | none | NaN | none | none | none | 0.5 | 2217.952 | 1.484433e-07 | none | none | none | none | none | none | none | none | none | none | none | none | none | none | none | 0.5 | 54.88657 | 3.673455e-09 | none | none | none | none | none | none | none | none | none | none | none | none | none | none | none | permeance | fig 8 | WANG B et al 2019 I | https://doi.org/10.1016/j.micromeso.2018.08.032
zeolite | SSZ-13 - M2 | mullite | tubular | SSZ-13 | none | 5 | 5 | 0.38 | 0.38 | theoretical | NaN | NaN | 822 | NaN | 19 | 348 | NaN | NaN | 200000 | 4000 | none | none | NaN | none | none | none | 0.5 | 2050.489 | 1.372354e-07 | none | none | none | none | none | none | none | none | none | none | none | none | none | none | none | 0.5 | 53.82734 | 3.602562e-09 | none | none | none | none | none | none | none | none | none | none | none | none | none | none | none | permeance | fig 8 | WANG B et al 2019 I | https://doi.org/10.1016/j.micromeso.2018.08.032
zeolite | SSZ-13 - M2 | mullite | tubular | SSZ-13 | none | 5 | 5 | 0.38 | 0.38 | theoretical | NaN | NaN | 822 | NaN | 19 | 373 | NaN | NaN | 200000 | 4000 | none | none | NaN | none | none | none | 0.5 | 1901.6333 | 1.272727e-07 | none | none | none | none | none | none | none | none | none | none | none | none | none | none | none | 0.5 | 52.84407 | 3.536754e-09 | none | none | none | none | none | none | none | none | none | none | none | none | none | none | none | permeance | fig 8 | WANG B et al 2019 I | https://doi.org/10.1016/j.micromeso.2018.08.032
zeolite | SSZ-13 - M2 | mullite | tubular | SSZ-13 | none | 5 | 5 | 0.38 | 0.38 | theoretical | NaN | NaN | 822 | NaN | 19 | 398 | NaN | NaN | 200000 | 4000 | none | none | NaN | none | none | none | 0.5 | 1782.549 | 1.193026e-07 | none | none | none | none | none | none | none | none | none | none | none | none | none | none | none | 0.5 | 53.03555 | 3.549569e-09 | none | none | none | none | none | none | none | none | none | none | none | none | none | none | none | permeance | fig 8 | WANG B et al 2019 I | https://doi.org/10.1016/j.micromeso.2018.08.032
zeolite | SSZ-13 - M2 | mullite | tubular | SSZ-13 | none | 5 | 5 | 0.38 | 0.38 | theoretical | NaN | NaN | 822 | NaN | 19 | 423 | NaN | NaN | 200000 | 4000 | none | none | NaN | none | none | none | 0.5 | 1782.549 | 1.193026e-07 | none | none | none | none | none | none | none | none | none | none | none | none | none | none | none | 0.5 | 52.28194 | 3.499132e-09 | none | none | none | none | none | none | none | none | none | none | none | none | none | none | none | permeance | fig 8 | WANG B et al 2019 I | https://doi.org/10.1016/j.micromeso.2018.08.032
zeolite | SSZ-13 - M2 | mullite | tubular | SSZ-13 | none | 5 | 5 | 0.38 | 0.38 | theoretical | NaN | NaN | 822 | NaN | 19 | 298 | NaN | NaN | 200000 | 4000 | none | none | NaN | none | none | none | none | none | none | 0.5 | 4760.493 | 3.186108e-07 | none | none | none | none | none | none | none | none | none | 0.5 | 149.492 | 1.000521e-08 | none | none | none | none | none | none | none | none | none | none | none | none | none | none | none | none | none | none | permeance | fig 9 | WANG B et al 2019 I | https://doi.org/10.1016/j.micromeso.2018.08.032
zeolite | SSZ-13 - M2 | mullite | tubular | SSZ-13 | none | 5 | 5 | 0.38 | 0.38 | theoretical | NaN | NaN | 822 | NaN | 19 | 323 | NaN | NaN | 200000 | 4000 | none | none | NaN | none | none | none | none | none | none | 0.5 | 4013.243 | 2.685988e-07 | none | none | none | none | none | none | none | none | none | 0.5 | 139.5749 | 9.341481e-09 | none | none | none | none | none | none | none | none | none | none | none | none | none | none | none | none | none | none | permeance | fig 9 | WANG B et al 2019 I | https://doi.org/10.1016/j.micromeso.2018.08.032
zeolite | SSZ-13 - M2 | mullite | tubular | SSZ-13 | none | 5 | 5 | 0.38 | 0.38 | theoretical | NaN | NaN | 822 | NaN | 19 | 348 | NaN | NaN | 200000 | 4000 | none | none | NaN | none | none | none | none | none | none | 0.5 | 3394.83 | 2.272096e-07 | none | none | none | none | none | none | none | none | none | 0.5 | 131.9891 | 8.833781e-09 | none | none | none | none | none | none | none | none | none | none | none | none | none | none | none | none | none | none | permeance | fig 9 | WANG B et al 2019 I | https://doi.org/10.1016/j.micromeso.2018.08.032
zeolite | SSZ-13 - M2 | mullite | tubular | SSZ-13 | none | 5 | 5 | 0.38 | 0.38 | theoretical | NaN | NaN | 822 | NaN | 19 | 373 | NaN | NaN | 200000 | 4000 | none | none | NaN | none | none | none | none | none | none | 0.5 | 3034.089 | 2.030659e-07 | none | none | none | none | none | none | none | none | none | 0.5 | 131.7012 | 8.814515e-09 | none | none | none | none | none | none | none | none | none | none | none | none | none | none | none | none | none | none | permeance | fig 9 | WANG B et al 2019 I | https://doi.org/10.1016/j.micromeso.2018.08.032
zeolite | SSZ-13 - M2 | mullite | tubular | SSZ-13 | none | 5 | 5 | 0.38 | 0.38 | theoretical | NaN | NaN | 822 | NaN | 19 | 398 | NaN | NaN | 200000 | 4000 | none | none | NaN | none | none | none | none | none | none | 0.5 | 2789.301 | 1.866826e-07 | none | none | none | none | none | none | none | none | none | 0.5 | 138.6229 | 9.277766e-09 | none | none | none | none | none | none | none | none | none | none | none | none | none | none | none | none | none | none | permeance | fig 9 | WANG B et al 2019 I | https://doi.org/10.1016/j.micromeso.2018.08.032
zeolite | SSZ-13 - M2 | mullite | tubular | SSZ-13 | none | 5 | 5 | 0.38 | 0.38 | theoretical | NaN | NaN | 822 | NaN | 19 | 423 | NaN | NaN | 200000 | 4000 | none | none | NaN | none | none | none | none | none | none | 0.5 | 2576.721 | 1.724551e-07 | none | none | none | none | none | none | none | none | none | 0.5 | 142.5162 | 9.538343e-09 | none | none | none | none | none | none | none | none | none | none | none | none | none | none | none | none | none | none | permeance | fig 9 | WANG B et al 2019 I | https://doi.org/10.1016/j.micromeso.2018.08.032
zeolite | SSZ-13 - M2 | mullite | tubular | SSZ-13 | none | 5 | 5 | 0.38 | 0.38 | theoretical | NaN | NaN | 822 | NaN | 19 | 298 | NaN | NaN | 200000 | 4000 | none | none | NaN | none | none | none | none | none | none | none | none | none | none | none | none | none | none | none | none | none | none | 0.5 | 32.27958 | 2.160411e-09 | 0.5 | 2.345575 | 1.569849e-10 | none | none | none | none | none | none | none | none | none | none | none | none | none | none | none | permeance | fig 10 | WANG B et al 2019 I | https://doi.org/10.1016/j.micromeso.2018.08.032
zeolite | SSZ-13 - M2 | mullite | tubular | SSZ-13 | none | 5 | 5 | 0.38 | 0.38 | theoretical | NaN | NaN | 822 | NaN | 19 | 323 | NaN | NaN | 200000 | 4000 | none | none | NaN | none | none | none | none | none | none | none | none | none | none | none | none | none | none | none | none | none | none | 0.5 | 26.91373 | 1.801285e-09 | 0.5 | 2.528807 | 1.692483e-10 | none | none | none | none | none | none | none | none | none | none | none | none | none | none | none | permeance | fig 10 | WANG B et al 2019 I | https://doi.org/10.1016/j.micromeso.2018.08.032
zeolite | SSZ-13 - M2 | mullite | tubular | SSZ-13 | none | 5 | 5 | 0.38 | 0.38 | theoretical | NaN | NaN | 822 | NaN | 19 | 348 | NaN | NaN | 200000 | 4000 | none | none | NaN | none | none | none | none | none | none | none | none | none | none | none | none | none | none | none | none | none | none | 0.5 | 22.1394 | 1.481748e-09 | 0.5 | 2.434175 | 1.629147e-10 | none | none | none | none | none | none | none | none | none | none | none | none | none | none | none | permeance | fig 10 | WANG B et al 2019 I | https://doi.org/10.1016/j.micromeso.2018.08.032
zeolite | SSZ-13 - M2 | mullite | tubular | SSZ-13 | none | 5 | 5 | 0.38 | 0.38 | theoretical | NaN | NaN | 822 | NaN | 19 | 373 | NaN | NaN | 200000 | 4000 | none | none | NaN | none | none | none | none | none | none | none | none | none | none | none | none | none | none | none | none | none | none | 0.5 | 18.84384 | 1.261183e-09 | 0.5 | 2.435204 | 1.629836e-10 | none | none | none | none | none | none | none | none | none | none | none | none | none | none | none | permeance | fig 10 | WANG B et al 2019 I | https://doi.org/10.1016/j.micromeso.2018.08.032
zeolite | SSZ-13 - M2 | mullite | tubular | SSZ-13 | none | 5 | 5 | 0.38 | 0.38 | theoretical | NaN | NaN | 822 | NaN | 19 | 398 | NaN | NaN | 200000 | 4000 | none | none | NaN | none | none | none | none | none | none | none | none | none | none | none | none | none | none | none | none | none | none | 0.5 | 16.7313 | 1.119794e-09 | 0.5 | 2.439981 | 1.633033e-10 | none | none | none | none | none | none | none | none | none | none | none | none | none | none | none | permeance | fig 10 | WANG B et al 2019 I | https://doi.org/10.1016/j.micromeso.2018.08.032
zeolite | SSZ-13 - M2 | mullite | tubular | SSZ-13 | none | 5 | 5 | 0.38 | 0.38 | theoretical | NaN | NaN | 822 | NaN | 19 | 423 | NaN | NaN | 200000 | 4000 | none | none | NaN | none | none | none | none | none | none | none | none | none | none | none | none | none | none | none | none | none | none | 0.5 | 14.95677 | 1.001028e-09 | 0.5 | 2.473166 | 1.655244e-10 | none | none | none | none | none | none | none | none | none | none | none | none | none | none | none | permeance | fig 10 | WANG B et al 2019 I | https://doi.org/10.1016/j.micromeso.2018.08.032
zeolite | AlPO-18 - M3 | alumina | tubular | AlPO-18 | none | 4 | 4 | 0.38 | 0.38 | theoretical | 0.2927 | 0.2582 | 608.44 | NaN | NaN | 298 | 200000 | 0 | 200000 | NaN | NaN | NaN | NaN | none | none | none | none | none | none | 1 | 43150.39 | 3.609967e-06 | none | none | none | none | none | none | none | none | none | none | none | none | none | none | none | none | none | none | none | none | none | none | none | none | none | none | none | none | none | none | permeance | fig 7 | WANG B et al 2019 II | https://doi.org/10.1039/C9TA01233H
zeolite | AlPO-18 - M3 | alumina | tubular | AlPO-18 | none | 4 | 4 | 0.38 | 0.38 | theoretical | 0.2927 | 0.2582 | 608.44 | NaN | NaN | 323 | 200000 | 0 | 200000 | NaN | NaN | NaN | NaN | none | none | none | none | none | none | 1 | 31132.51 | 2.60455e-06 | none | none | none | none | none | none | none | none | none | none | none | none | none | none | none | none | none | none | none | none | none | none | none | none | none | none | none | none | none | none | permeance | fig 7 | WANG B et al 2019 II | https://doi.org/10.1039/C9TA01233H
zeolite | AlPO-18 - M3 | alumina | tubular | AlPO-18 | none | 4 | 4 | 0.38 | 0.38 | theoretical | 0.2927 | 0.2582 | 608.44 | NaN | NaN | 348 | 200000 | 0 | 200000 | NaN | NaN | NaN | NaN | none | none | none | none | none | none | 1 | 23155.13 | 1.937161e-06 | none | none | none | none | none | none | none | none | none | none | none | none | none | none | none | none | none | none | none | none | none | none | none | none | none | none | none | none | none | none | permeance | fig 7 | WANG B et al 2019 II | https://doi.org/10.1039/C9TA01233H
zeolite | AlPO-18 - M3 | alumina | tubular | AlPO-18 | none | 4 | 4 | 0.38 | 0.38 | theoretical | 0.2927 | 0.2582 | 608.44 | NaN | NaN | 373 | 200000 | 0 | 200000 | NaN | NaN | NaN | NaN | none | none | none | none | none | none | 1 | 17871.41 | 1.495125e-06 | none | none | none | none | none | none | none | none | none | none | none | none | none | none | none | none | none | none | none | none | none | none | none | none | none | none | none | none | none | none | permeance | fig 7 | WANG B et al 2019 II | https://doi.org/10.1039/C9TA01233H
zeolite | AlPO-18 - M3 | alumina | tubular | AlPO-18 | none | 4 | 4 | 0.38 | 0.38 | theoretical | 0.2927 | 0.2582 | 608.44 | NaN | NaN | 398 | 200000 | 0 | 200000 | NaN | NaN | NaN | NaN | none | none | none | none | none | none | 1 | 14038.12 | 1.174431e-06 | none | none | none | none | none | none | none | none | none | none | none | none | none | none | none | none | none | none | none | none | none | none | none | none | none | none | none | none | none | none | permeance | fig 7 | WANG B et al 2019 II | https://doi.org/10.1039/C9TA01233H
zeolite | AlPO-18 - M3 | alumina | tubular | AlPO-18 | none | 4 | 4 | 0.38 | 0.38 | theoretical | 0.2927 | 0.2582 | 608.44 | NaN | NaN | 423 | 200000 | 0 | 200000 | NaN | NaN | NaN | NaN | none | none | none | none | none | none | 1 | 10619.24 | 8.884074e-07 | none | none | none | none | none | none | none | none | none | none | none | none | none | none | none | none | none | none | none | none | none | none | none | none | none | none | none | none | none | none | permeance | fig 7 | WANG B et al 2019 II | https://doi.org/10.1039/C9TA01233H
zeolite | AlPO-18 - M3 | alumina | tubular | AlPO-18 | none | 4 | 4 | 0.38 | 0.38 | theoretical | 0.2927 | 0.2582 | 608.44 | NaN | NaN | 298 | 200000 | 0 | 200000 | NaN | NaN | NaN | NaN | none | none | none | 1 | 15281.35 | 1.27844e-06 | none | none | none | none | none | none | none | none | none | none | none | none | none | none | none | none | none | none | none | none | none | none | none | none | none | none | none | none | none | none | none | none | none | permeance | fig 7 | WANG B et al 2019 II | https://doi.org/10.1039/C9TA01233H
zeolite | AlPO-18 - M3 | alumina | tubular | AlPO-18 | none | 4 | 4 | 0.38 | 0.38 | theoretical | 0.2927 | 0.2582 | 608.44 | NaN | NaN | 323 | 200000 | 0 | 200000 | NaN | NaN | NaN | NaN | none | none | none | 1 | 15592.16 | 1.304442e-06 | none | none | none | none | none | none | none | none | none | none | none | none | none | none | none | none | none | none | none | none | none | none | none | none | none | none | none | none | none | none | none | none | none | permeance | fig 7 | WANG B et al 2019 II | https://doi.org/10.1039/C9TA01233H
zeolite | AlPO-18 - M3 | alumina | tubular | AlPO-18 | none | 4 | 4 | 0.38 | 0.38 | theoretical | 0.2927 | 0.2582 | 608.44 | NaN | NaN | 348 | 200000 | 0 | 200000 | NaN | NaN | NaN | NaN | none | none | none | 1 | 15333.15 | 1.282774e-06 | none | none | none | none | none | none | none | none | none | none | none | none | none | none | none | none | none | none | none | none | none | none | none | none | none | none | none | none | none | none | none | none | none | permeance | fig 7 | WANG B et al 2019 II | https://doi.org/10.1039/C9TA01233H
zeolite | AlPO-18 - M3 | alumina | tubular | AlPO-18 | none | 4 | 4 | 0.38 | 0.38 | theoretical | 0.2927 | 0.2582 | 608.44 | NaN | NaN | 373 | 200000 | 0 | 200000 | NaN | NaN | NaN | NaN | none | none | none | 1 | 16058.37 | 1.343445e-06 | none | none | none | none | none | none | none | none | none | none | none | none | none | none | none | none | none | none | none | none | none | none | none | none | none | none | none | none | none | none | none | none | none | permeance | fig 7 | WANG B et al 2019 II | https://doi.org/10.1039/C9TA01233H
zeolite | AlPO-18 - M3 | alumina | tubular | AlPO-18 | none | 4 | 4 | 0.38 | 0.38 | theoretical | 0.2927 | 0.2582 | 608.44 | NaN | NaN | 398 | 200000 | 0 | 200000 | NaN | NaN | NaN | NaN | none | none | none | 1 | 15799.36 | 1.321777e-06 | none | none | none | none | none | none | none | none | none | none | none | none | none | none | none | none | none | none | none | none | none | none | none | none | none | none | none | none | none | none | none | none | none | permeance | fig 7 | WANG B et al 2019 II | https://doi.org/10.1039/C9TA01233H
zeolite | AlPO-18 - M3 | alumina | tubular | AlPO-18 | none | 4 | 4 | 0.38 | 0.38 | theoretical | 0.2927 | 0.2582 | 608.44 | NaN | NaN | 423 | 200000 | 0 | 200000 | NaN | NaN | NaN | NaN | none | none | none | 1 | 14970.54 | 1.252438e-06 | none | none | none | none | none | none | none | none | none | none | none | none | none | none | none | none | none | none | none | none | none | none | none | none | none | none | none | none | none | none | none | none | none | permeance | fig 7 | WANG B et al 2019 II | https://doi.org/10.1039/C9TA01233H
zeolite | AlPO-18 - M3 | alumina | tubular | AlPO-18 | none | 4 | 4 | 0.38 | 0.38 | theoretical | 0.2927 | 0.2582 | 608.44 | NaN | NaN | 298 | 200000 | 0 | 200000 | NaN | NaN | NaN | NaN | none | none | none | none | none | none | none | none | none | none | none | none | none | none | none | none | none | none | 1 | 3367.077 | 2.816901e-07 | none | none | none | none | none | none | none | none | none | none | none | none | none | none | none | none | none | none | permeance | fig 7 | WANG B et al 2019 II | https://doi.org/10.1039/C9TA01233H
zeolite | AlPO-18 - M3 | alumina | tubular | AlPO-18 | none | 4 | 4 | 0.38 | 0.38 | theoretical | 0.2927 | 0.2582 | 608.44 | NaN | NaN | 323 | 200000 | 0 | 200000 | NaN | NaN | NaN | NaN | none | none | none | none | none | none | none | none | none | none | none | none | none | none | none | none | none | none | 1 | 2849.065 | 2.383532e-07 | none | none | none | none | none | none | none | none | none | none | none | none | none | none | none | none | none | none | permeance | fig 7 | WANG B et al 2019 II | https://doi.org/10.1039/C9TA01233H
zeolite | AlPO-18 - M3 | alumina | tubular | AlPO-18 | none | 4 | 4 | 0.38 | 0.38 | theoretical | 0.2927 | 0.2582 | 608.44 | NaN | NaN | 348 | 200000 | 0 | 200000 | NaN | NaN | NaN | NaN | none | none | none | none | none | none | none | none | none | none | none | none | none | none | none | none | none | none | 1 | 2538.258 | 2.12351e-07 | none | none | none | none | none | none | none | none | none | none | none | none | none | none | none | none | none | none | permeance | fig 7 | WANG B et al 2019 II | https://doi.org/10.1039/C9TA01233H
zeolite | AlPO-18 - M3 | alumina | tubular | AlPO-18 | none | 4 | 4 | 0.38 | 0.38 | theoretical | 0.2927 | 0.2582 | 608.44 | NaN | NaN | 373 | 200000 | 0 | 200000 | NaN | NaN | NaN | NaN | none | none | none | none | none | none | none | none | none | none | none | none | none | none | none | none | none | none | 1 | 2434.656 | 2.036836e-07 | none | none | none | none | none | none | none | none | none | none | none | none | none | none | none | none | none | none | permeance | fig 7 | WANG B et al 2019 II | https://doi.org/10.1039/C9TA01233H
zeolite | AlPO-18 - M3 | alumina | tubular | AlPO-18 | none | 4 | 4 | 0.38 | 0.38 | theoretical | 0.2927 | 0.2582 | 608.44 | NaN | NaN | 398 | 200000 | 0 | 200000 | NaN | NaN | NaN | NaN | none | none | none | none | none | none | none | none | none | none | none | none | none | none | none | none | none | none | 1 | 2175.65 | 1.820152e-07 | none | none | none | none | none | none | none | none | none | none | none | none | none | none | none | none | none | none | permeance | fig 7 | WANG B et al 2019 II | https://doi.org/10.1039/C9TA01233H
zeolite | AlPO-18 - M3 | alumina | tubular | AlPO-18 | none | 4 | 4 | 0.38 | 0.38 | theoretical | 0.2927 | 0.2582 | 608.44 | NaN | NaN | 423 | 200000 | 0 | 200000 | NaN | NaN | NaN | NaN | none | none | none | none | none | none | none | none | none | none | none | none | none | none | none | none | none | none | 1 | 1657.638 | 1.386782e-07 | none | none | none | none | none | none | none | none | none | none | none | none | none | none | none | none | none | none | permeance | fig 7 | WANG B et al 2019 II | https://doi.org/10.1039/C9TA01233H
zeolite | AlPO-18 - M3 | alumina | tubular | AlPO-18 | none | 4 | 4 | 0.38 | 0.38 | theoretical | 0.2927 | 0.2582 | 608.44 | NaN | NaN | 298 | 200000 | 0 | 200000 | NaN | NaN | NaN | NaN | none | none | none | none | none | none | none | none | none | none | none | none | none | none | none | none | none | none | none | none | none | 1 | 512.8317 | 4.290358e-08 | none | none | none | none | none | none | none | none | none | none | none | none | none | none | none | permeance | fig 7 | WANG B et al 2019 II | https://doi.org/10.1039/C9TA01233H
zeolite | AlPO-18 - M3 | alumina | tubular | AlPO-18 | none | 4 | 4 | 0.38 | 0.38 | theoretical | 0.2927 | 0.2582 | 608.44 | NaN | NaN | 323 | 200000 | 0 | 200000 | NaN | NaN | NaN | NaN | none | none | none | none | none | none | none | none | none | none | none | none | none | none | none | none | none | none | none | none | none | 1 | 512.8317 | 4.290358e-08 | none | none | none | none | none | none | none | none | none | none | none | none | none | none | none | permeance | fig 7 | WANG B et al 2019 II | https://doi.org/10.1039/C9TA01233H
zeolite | AlPO-18 - M3 | alumina | tubular | AlPO-18 | none | 4 | 4 | 0.38 | 0.38 | theoretical | 0.2927 | 0.2582 | 608.44 | NaN | NaN | 348 | 200000 | 0 | 200000 | NaN | NaN | NaN | NaN | none | none | none | none | none | none | none | none | none | none | none | none | none | none | none | none | none | none | none | none | none | 1 | 518.0119 | 4.333694e-08 | none | none | none | none | none | none | none | none | none | none | none | none | none | none | none | permeance | fig 7 | WANG B et al 2019 II | https://doi.org/10.1039/C9TA01233H
zeolite | AlPO-18 - M3 | alumina | tubular | AlPO-18 | none | 4 | 4 | 0.38 | 0.38 | theoretical | 0.2927 | 0.2582 | 608.44 | NaN | NaN | 373 | 200000 | 0 | 200000 | NaN | NaN | NaN | NaN | none | none | none | none | none | none | none | none | none | none | none | none | none | none | none | none | none | none | none | none | none | 1 | 518.0119 | 4.333694e-08 | none | none | none | none | none | none | none | none | none | none | none | none | none | none | none | permeance | fig 7 | WANG B et al 2019 II | https://doi.org/10.1039/C9TA01233H
zeolite | AlPO-18 - M3 | alumina | tubular | AlPO-18 | none | 4 | 4 | 0.38 | 0.38 | theoretical | 0.2927 | 0.2582 | 608.44 | NaN | NaN | 398 | 200000 | 0 | 200000 | NaN | NaN | NaN | NaN | none | none | none | none | none | none | none | none | none | none | none | none | none | none | none | none | none | none | none | none | none | 1 | 518.0119 | 4.333694e-08 | none | none | none | none | none | none | none | none | none | none | none | none | none | none | none | permeance | fig 7 | WANG B et al 2019 II | https://doi.org/10.1039/C9TA01233H
zeolite | AlPO-18 - M3 | alumina | tubular | AlPO-18 | none | 4 | 4 | 0.38 | 0.38 | theoretical | 0.2927 | 0.2582 | 608.44 | NaN | NaN | 423 | 200000 | 0 | 200000 | NaN | NaN | NaN | NaN | none | none | none | none | none | none | none | none | none | none | none | none | none | none | none | none | none | none | none | none | none | 1 | 523.192 | 4.377031e-08 | none | none | none | none | none | none | none | none | none | none | none | none | none | none | none | permeance | fig 7 | WANG B et al 2019 II | https://doi.org/10.1039/C9TA01233H
zeolite | AlPO-18 - M3 | alumina | tubular | AlPO-18 | none | 4 | 4 | 0.38 | 0.38 | theoretical | 0.2927 | 0.2582 | 608.44 | NaN | NaN | 298 | 300000 | 0 | 300000 | NaN | NaN | NaN | NaN | none | none | none | none | none | none | 1 | 39651.94 | 3.317287e-06 | none | none | none | none | none | none | none | none | none | none | none | none | none | none | none | none | none | none | none | none | none | none | none | none | none | none | none | none | none | none | permeance | fig 8 | WANG B et al 2019 II | https://doi.org/10.1039/C9TA01233H
zeolite | AlPO-18 - M3 | alumina | tubular | AlPO-18 | none | 4 | 4 | 0.38 | 0.38 | theoretical | 0.2927 | 0.2582 | 608.44 | NaN | NaN | 298 | 400000 | 0 | 400000 | NaN | NaN | NaN | NaN | none | none | none | none | none | none | 1 | 36984.06 | 3.094092e-06 | none | none | none | none | none | none | none | none | none | none | none | none | none | none | none | none | none | none | none | none | none | none | none | none | none | none | none | none | none | none | permeance | fig 8 | WANG B et al 2019 II | https://doi.org/10.1039/C9TA01233H
zeolite | AlPO-18 - M3 | alumina | tubular | AlPO-18 | none | 4 | 4 | 0.38 | 0.38 | theoretical | 0.2927 | 0.2582 | 608.44 | NaN | NaN | 298 | 500000 | 0 | 500000 | NaN | NaN | NaN | NaN | none | none | none | none | none | none | 1 | 34630.06 | 2.897155e-06 | none | none | none | none | none | none | none | none | none | none | none | none | none | none | none | none | none | none | none | none | none | none | none | none | none | none | none | none | none | none | permeance | fig 8 | WANG B et al 2019 II | https://doi.org/10.1039/C9TA01233H
zeolite | AlPO-18 - M3 | alumina | tubular | AlPO-18 | none | 4 | 4 | 0.38 | 0.38 | theoretical | 0.2927 | 0.2582 | 608.44 | NaN | NaN | 298 | 600000 | 0 | 600000 | NaN | NaN | NaN | NaN | none | none | none | none | none | none | 1 | 32328.36 | 2.704595e-06 | none | none | none | none | none | none | none | none | none | none | none | none | none | none | none | none | none | none | none | none | none | none | none | none | none | none | none | none | none | none | permeance | fig 8 | WANG B et al 2019 II | https://doi.org/10.1039/C9TA01233H
zeolite | AlPO-18 - M3 | alumina | tubular | AlPO-18 | none | 4 | 4 | 0.38 | 0.38 | theoretical | 0.2927 | 0.2582 | 608.44 | NaN | NaN | 298 | 700000 | 0 | 700000 | NaN | NaN | NaN | NaN | none | none | none | none | none | none | 1 | 30654.4 | 2.564551e-06 | none | none | none | none | none | none | none | none | none | none | none | none | none | none | none | none | none | none | none | none | none | none | none | none | none | none | none | none | none | none | permeance | fig 8 | WANG B et al 2019 II | https://doi.org/10.1039/C9TA01233H
zeolite | AlPO-18 - M3 | alumina | tubular | AlPO-18 | none | 4 | 4 | 0.38 | 0.38 | theoretical | 0.2927 | 0.2582 | 608.44 | NaN | NaN | 298 | 800000 | 0 | 800000 | NaN | NaN | NaN | NaN | none | none | none | none | none | none | 1 | 29451.24 | 2.463895e-06 | none | none | none | none | none | none | none | none | none | none | none | none | none | none | none | none | none | none | none | none | none | none | none | none | none | none | none | none | none | none | permeance | fig 8 | WANG B et al 2019 II | https://doi.org/10.1039/C9TA01233H
zeolite | AlPO-18 - M3 | alumina | tubular | AlPO-18 | none | 4 | 4 | 0.38 | 0.38 | theoretical | 0.2927 | 0.2582 | 608.44 | NaN | NaN | 298 | 900000 | 0 | 900000 | NaN | NaN | NaN | NaN | none | none | none | none | none | none | 1 | 27986.53 | 2.341357e-06 | none | none | none | none | none | none | none | none | none | none | none | none | none | none | none | none | none | none | none | none | none | none | none | none | none | none | none | none | none | none | permeance | fig 8 | WANG B et al 2019 II | https://doi.org/10.1039/C9TA01233H
zeolite | AlPO-18 - M3 | alumina | tubular | AlPO-18 | none | 4 | 4 | 0.38 | 0.38 | theoretical | 0.2927 | 0.2582 | 608.44 | NaN | NaN | 298 | 1000000 | 0 | 1000000 | NaN | NaN | NaN | NaN | none | none | none | none | none | none | 1 | 27568.04 | 2.306346e-06 | none | none | none | none | none | none | none | none | none | none | none | none | none | none | none | none | none | none | none | none | none | none | none | none | none | none | none | none | none | none | permeance | fig 8 | WANG B et al 2019 II | https://doi.org/10.1039/C9TA01233H
zeolite | AlPO-18 - M3 | alumina | tubular | AlPO-18 | none | 4 | 4 | 0.38 | 0.38 | theoretical | 0.2927 | 0.2582 | 608.44 | NaN | NaN | 298 | 300000 | 0 | 300000 | NaN | NaN | NaN | NaN | none | none | none | 1 | 16530.36 | 1.382932e-06 | none | none | none | none | none | none | none | none | none | none | none | none | none | none | none | none | none | none | none | none | none | none | none | none | none | none | none | none | none | none | none | none | none | permeance | fig 8 | WANG B et al 2019 II | https://doi.org/10.1039/C9TA01233H
zeolite | AlPO-18 - M3 | alumina | tubular | AlPO-18 | none | 4 | 4 | 0.38 | 0.38 | theoretical | 0.2927 | 0.2582 | 608.44 | NaN | NaN | 298 | 400000 | 0 | 400000 | NaN | NaN | NaN | NaN | none | none | none | 1 | 16896.54 | 1.413567e-06 | none | none | none | none | none | none | none | none | none | none | none | none | none | none | none | none | none | none | none | none | none | none | none | none | none | none | none | none | none | none | none | none | none | permeance | fig 8 | WANG B et al 2019 II | https://doi.org/10.1039/C9TA01233H
zeolite | AlPO-18 - M3 | alumina | tubular | AlPO-18 | none | 4 | 4 | 0.38 | 0.38 | theoretical | 0.2927 | 0.2582 | 608.44 | NaN | NaN | 298 | 500000 | 0 | 500000 | NaN | NaN | NaN | NaN | none | none | none | 1 | 17158.09 | 1.435449e-06 | none | none | none | none | none | none | none | none | none | none | none | none | none | none | none | none | none | none | none | none | none | none | none | none | none | none | none | none | none | none | none | none | none | permeance | fig 8 | WANG B et al 2019 II | https://doi.org/10.1039/C9TA01233H
zeolite | AlPO-18 - M3 | alumina | tubular | AlPO-18 | none | 4 | 4 | 0.38 | 0.38 | theoretical | 0.2927 | 0.2582 | 608.44 | NaN | NaN | 298 | 600000 | 0 | 600000 | NaN | NaN | NaN | NaN | none | none | none | 1 | 17367.34 | 1.452954e-06 | none | none | none | none | none | none | none | none | none | none | none | none | none | none | none | none | none | none | none | none | none | none | none | none | none | none | none | none | none | none | none | none | none | permeance | fig 8 | WANG B et al 2019 II | https://doi.org/10.1039/C9TA01233H
zeolite | AlPO-18 - M3 | alumina | tubular | AlPO-18 | none | 4 | 4 | 0.38 | 0.38 | theoretical | 0.2927 | 0.2582 | 608.44 | NaN | NaN | 298 | 700000 | 0 | 700000 | NaN | NaN | NaN | NaN | none | none | none | 1 | 17105.78 | 1.431072e-06 | none | none | none | none | none | none | none | none | none | none | none | none | none | none | none | none | none | none | none | none | none | none | none | none | none | none | none | none | none | none | none | none | none | permeance | fig 8 | WANG B et al 2019 II | https://doi.org/10.1039/C9TA01233H
zeolite | AlPO-18 - M3 | alumina | tubular | AlPO-18 | none | 4 | 4 | 0.38 | 0.38 | theoretical | 0.2927 | 0.2582 | 608.44 | NaN | NaN | 298 | 800000 | 0 | 800000 | NaN | NaN | NaN | NaN | none | none | none | 1 | 17262.72 | 1.444201e-06 | none | none | none | none | none | none | none | none | none | none | none | none | none | none | none | none | none | none | none | none | none | none | none | none | none | none | none | none | none | none | none | none | none | permeance | fig 8 | WANG B et al 2019 II | https://doi.org/10.1039/C9TA01233H
zeolite | AlPO-18 - M3 | alumina | tubular | AlPO-18 | none | 4 | 4 | 0.38 | 0.38 | theoretical | 0.2927 | 0.2582 | 608.44 | NaN | NaN | 298 | 900000 | 0 | 900000 | NaN | NaN | NaN | NaN | none | none | none | 1 | 17210.41 | 1.439825e-06 | none | none | none | none | none | none | none | none | none | none | none | none | none | none | none | none | none | none | none | none | none | none | none | none | none | none | none | none | none | none | none | none | none | permeance | fig 8 | WANG B et al 2019 II | https://doi.org/10.1039/C9TA01233H
zeolite | AlPO-18 - M3 | alumina | tubular | AlPO-18 | none | 4 | 4 | 0.38 | 0.38 | theoretical | 0.2927 | 0.2582 | 608.44 | NaN | NaN | 298 | 1000000 | 0 | 1000000 | NaN | NaN | NaN | NaN | none | none | none | 1 | 17105.78 | 1.431072e-06 | none | none | none | none | none | none | none | none | none | none | none | none | none | none | none | none | none | none | none | none | none | none | none | none | none | none | none | none | none | none | none | none | none | permeance | fig 8 | WANG B et al 2019 II | https://doi.org/10.1039/C9TA01233H
zeolite | AlPO-18 - M3 | alumina | tubular | AlPO-18 | none | 4 | 4 | 0.38 | 0.38 | theoretical | 0.2927 | 0.2582 | 608.44 | NaN | NaN | 298 | 300000 | 0 | 300000 | NaN | NaN | NaN | NaN | none | none | none | none | none | none | none | none | none | none | none | none | none | none | none | none | none | none | 1 | 3609.477 | 3.019694e-07 | none | none | none | none | none | none | none | none | none | none | none | none | none | none | none | none | none | none | permeance | fig 8 | WANG B et al 2019 II | https://doi.org/10.1039/C9TA01233H
zeolite | AlPO-18 - M3 | alumina | tubular | AlPO-18 | none | 4 | 4 | 0.38 | 0.38 | theoretical | 0.2927 | 0.2582 | 608.44 | NaN | NaN | 298 | 400000 | 0 | 400000 | NaN | NaN | NaN | NaN | none | none | none | none | none | none | none | none | none | none | none | none | none | none | none | none | none | none | 1 | 3661.788 | 3.063457e-07 | none | none | none | none | none | none | none | none | none | none | none | none | none | none | none | none | none | none | permeance | fig 8 | WANG B et al 2019 II | https://doi.org/10.1039/C9TA01233H
zeolite | AlPO-18 - M3 | alumina | tubular | AlPO-18 | none | 4 | 4 | 0.38 | 0.38 | theoretical | 0.2927 | 0.2582 | 608.44 | NaN | NaN | 298 | 500000 | 0 | 500000 | NaN | NaN | NaN | NaN | none | none | none | none | none | none | none | none | none | none | none | none | none | none | none | none | none | none | 1 | 3714.1 | 3.107221e-07 | none | none | none | none | none | none | none | none | none | none | none | none | none | none | none | none | none | none | permeance | fig 8 | WANG B et al 2019 II | https://doi.org/10.1039/C9TA01233H
zeolite | AlPO-18 - M3 | alumina | tubular | AlPO-18 | none | 4 | 4 | 0.38 | 0.38 | theoretical | 0.2927 | 0.2582 | 608.44 | NaN | NaN | 298 | 600000 | 0 | 600000 | NaN | NaN | NaN | NaN | none | none | none | none | none | none | none | none | none | none | none | none | none | none | none | none | none | none | 1 | 3766.411 | 3.150985e-07 | none | none | none | none | none | none | none | none | none | none | none | none | none | none | none | none | none | none | permeance | fig 8 | WANG B et al 2019 II | https://doi.org/10.1039/C9TA01233H
zeolite | AlPO-18 - M3 | alumina | tubular | AlPO-18 | none | 4 | 4 | 0.38 | 0.38 | theoretical | 0.2927 | 0.2582 | 608.44 | NaN | NaN | 298 | 700000 | 0 | 700000 | NaN | NaN | NaN | NaN | none | none | none | none | none | none | none | none | none | none | none | none | none | none | none | none | none | none | 1 | 3818.722 | 3.194748e-07 | none | none | none | none | none | none | none | none | none | none | none | none | none | none | none | none | none | none | permeance | fig 8 | WANG B et al 2019 II | https://doi.org/10.1039/C9TA01233H
zeolite | AlPO-18 - M3 | alumina | tubular | AlPO-18 | none | 4 | 4 | 0.38 | 0.38 | theoretical | 0.2927 | 0.2582 | 608.44 | NaN | NaN | 298 | 800000 | 0 | 800000 | NaN | NaN | NaN | NaN | none | none | none | none | none | none | none | none | none | none | none | none | none | none | none | none | none | none | 1 | 3818.722 | 3.194748e-07 | none | none | none | none | none | none | none | none | none | none | none | none | none | none | none | none | none | none | permeance | fig 8 | WANG B et al 2019 II | https://doi.org/10.1039/C9TA01233H
zeolite | AlPO-18 - M3 | alumina | tubular | AlPO-18 | none | 4 | 4 | 0.38 | 0.38 | theoretical | 0.2927 | 0.2582 | 608.44 | NaN | NaN | 298 | 900000 | 0 | 900000 | NaN | NaN | NaN | NaN | none | none | none | none | none | none | none | none | none | none | none | none | none | none | none | none | none | none | 1 | 3871.033 | 3.238512e-07 | none | none | none | none | none | none | none | none | none | none | none | none | none | none | none | none | none | none | permeance | fig 8 | WANG B et al 2019 II | https://doi.org/10.1039/C9TA01233H
zeolite | AlPO-18 - M3 | alumina | tubular | AlPO-18 | none | 4 | 4 | 0.38 | 0.38 | theoretical | 0.2927 | 0.2582 | 608.44 | NaN | NaN | 298 | 1000000 | 0 | 1000000 | NaN | NaN | NaN | NaN | none | none | none | none | none | none | none | none | none | none | none | none | none | none | none | none | none | none | 1 | 3871.033 | 3.238512e-07 | none | none | none | none | none | none | none | none | none | none | none | none | none | none | none | none | none | none | permeance | fig 8 | WANG B et al 2019 II | https://doi.org/10.1039/C9TA01233H
zeolite | AlPO-18 - M3 | alumina | tubular | AlPO-18 | none | 4 | 4 | 0.38 | 0.38 | theoretical | 0.2927 | 0.2582 | 608.44 | NaN | NaN | 298 | 300000 | 0 | 300000 | NaN | NaN | NaN | NaN | none | none | none | none | none | none | none | none | none | none | none | none | none | none | none | none | none | none | none | none | none | 1 | 528.3438 | 4.420131e-08 | none | none | none | none | none | none | none | none | none | none | none | none | none | none | none | permeance | fig 8 | WANG B et al 2019 II | https://doi.org/10.1039/C9TA01233H
zeolite | AlPO-18 - M3 | alumina | tubular | AlPO-18 | none | 4 | 4 | 0.38 | 0.38 | theoretical | 0.2927 | 0.2582 | 608.44 | NaN | NaN | 298 | 400000 | 0 | 400000 | NaN | NaN | NaN | NaN | none | none | none | none | none | none | none | none | none | none | none | none | none | none | none | none | none | none | none | none | none | 1 | 538.806 | 4.507659e-08 | none | none | none | none | none | none | none | none | none | none | none | none | none | none | none | permeance | fig 8 | WANG B et al 2019 II | https://doi.org/10.1039/C9TA01233H
zeolite | AlPO-18 - M3 | alumina | tubular | AlPO-18 | none | 4 | 4 | 0.38 | 0.38 | theoretical | 0.2927 | 0.2582 | 608.44 | NaN | NaN | 298 | 500000 | 0 | 500000 | NaN | NaN | NaN | NaN | none | none | none | none | none | none | none | none | none | none | none | none | none | none | none | none | none | none | none | none | none | 1 | 533.5749 | 4.463895e-08 | none | none | none | none | none | none | none | none | none | none | none | none | none | none | none | permeance | fig 8 | WANG B et al 2019 II | https://doi.org/10.1039/C9TA01233H
zeolite | AlPO-18 - M3 | alumina | tubular | AlPO-18 | none | 4 | 4 | 0.38 | 0.38 | theoretical | 0.2927 | 0.2582 | 608.44 | NaN | NaN | 298 | 600000 | 0 | 600000 | NaN | NaN | NaN | NaN | none | none | none | none | none | none | none | none | none | none | none | none | none | none | none | none | none | none | none | none | none | 1 | 533.5749 | 4.463895e-08 | none | none | none | none | none | none | none | none | none | none | none | none | none | none | none | permeance | fig 8 | WANG B et al 2019 II | https://doi.org/10.1039/C9TA01233H
zeolite | AlPO-18 - M3 | alumina | tubular | AlPO-18 | none | 4 | 4 | 0.38 | 0.38 | theoretical | 0.2927 | 0.2582 | 608.44 | NaN | NaN | 298 | 700000 | 0 | 700000 | NaN | NaN | NaN | NaN | none | none | none | none | none | none | none | none | none | none | none | none | none | none | none | none | none | none | none | none | none | 1 | 528.3438 | 4.420131e-08 | none | none | none | none | none | none | none | none | none | none | none | none | none | none | none | permeance | fig 8 | WANG B et al 2019 II | https://doi.org/10.1039/C9TA01233H
zeolite | AlPO-18 - M3 | alumina | tubular | AlPO-18 | none | 4 | 4 | 0.38 | 0.38 | theoretical | 0.2927 | 0.2582 | 608.44 | NaN | NaN | 298 | 800000 | 0 | 800000 | NaN | NaN | NaN | NaN | none | none | none | none | none | none | none | none | none | none | none | none | none | none | none | none | none | none | none | none | none | 1 | 533.5749 | 4.463895e-08 | none | none | none | none | none | none | none | none | none | none | none | none | none | none | none | permeance | fig 8 | WANG B et al 2019 II | https://doi.org/10.1039/C9TA01233H
zeolite | AlPO-18 - M3 | alumina | tubular | AlPO-18 | none | 4 | 4 | 0.38 | 0.38 | theoretical | 0.2927 | 0.2582 | 608.44 | NaN | NaN | 298 | 900000 | 0 | 900000 | NaN | NaN | NaN | NaN | none | none | none | none | none | none | none | none | none | none | none | none | none | none | none | none | none | none | none | none | none | 1 | 528.3438 | 4.420131e-08 | none | none | none | none | none | none | none | none | none | none | none | none | none | none | none | permeance | fig 8 | WANG B et al 2019 II | https://doi.org/10.1039/C9TA01233H
zeolite | AlPO-18 - M3 | alumina | tubular | AlPO-18 | none | 4 | 4 | 0.38 | 0.38 | theoretical | 0.2927 | 0.2582 | 608.44 | NaN | NaN | 298 | 1000000 | 0 | 1000000 | NaN | NaN | NaN | NaN | none | none | none | none | none | none | none | none | none | none | none | none | none | none | none | none | none | none | none | none | none | 1 | 528.3438 | 4.420131e-08 | none | none | none | none | none | none | none | none | none | none | none | none | none | none | none | permeance | fig 8 | WANG B et al 2019 II | https://doi.org/10.1039/C9TA01233H
zeolite | AlPO-18 - M3 | alumina | tubular | AlPO-18 | none | 4 | 4 | 0.38 | 0.38 | theoretical | 0.2927 | 0.2582 | 608.44 | NaN | NaN | 298 | 303000 | 103000 | 200000 | NaN | NaN | NaN | NaN | none | none | none | none | none | none | 0.5 | 43774.47 | 3.662179e-06 | none | none | none | none | none | none | none | none | none | none | none | none | 0.5 | 498.38 | 4.169454e-08 | none | none | none | none | none | none | none | none | none | none | none | none | none | none | none | permeance | fig 9 | WANG B et al 2019 II | https://doi.org/10.1039/C9TA01233H
zeolite | AlPO-18 - M3 | alumina | tubular | AlPO-18 | none | 4 | 4 | 0.38 | 0.38 | theoretical | 0.2927 | 0.2582 | 608.44 | NaN | NaN | 323 | 303000 | 103000 | 200000 | NaN | NaN | NaN | NaN | none | none | none | none | none | none | 0.5 | 34586.52 | 2.893513e-06 | none | none | none | none | none | none | none | none | none | none | none | none | 0.5 | 515.2659 | 4.310722e-08 | none | none | none | none | none | none | none | none | none | none | none | none | none | none | none | permeance | fig 9 | WANG B et al 2019 II | https://doi.org/10.1039/C9TA01233H
zeolite | AlPO-18 - M3 | alumina | tubular | AlPO-18 | none | 4 | 4 | 0.38 | 0.38 | theoretical | 0.2927 | 0.2582 | 608.44 | NaN | NaN | 348 | 303000 | 103000 | 200000 | NaN | NaN | NaN | NaN | none | none | none | none | none | none | 0.5 | 25808.21 | 2.159119e-06 | none | none | none | none | none | none | none | none | none | none | none | none | 0.5 | 530.8487 | 4.441088e-08 | none | none | none | none | none | none | none | none | none | none | none | none | none | none | none | permeance | fig 9 | WANG B et al 2019 II | https://doi.org/10.1039/C9TA01233H
zeolite | AlPO-18 - M3 | alumina | tubular | AlPO-18 | none | 4 | 4 | 0.38 | 0.38 | theoretical | 0.2927 | 0.2582 | 608.44 | NaN | NaN | 373 | 303000 | 103000 | 200000 | NaN | NaN | NaN | NaN | none | none | none | none | none | none | 0.5 | 21536.11 | 1.801714e-06 | none | none | none | none | none | none | none | none | none | none | none | none | 0.5 | 541.0516 | 4.526445e-08 | none | none | none | none | none | none | none | none | none | none | none | none | none | none | none | permeance | fig 9 | WANG B et al 2019 II | https://doi.org/10.1039/C9TA01233H
zeolite | AlPO-18 - M3 | alumina | tubular | AlPO-18 | none | 4 | 4 | 0.38 | 0.38 | theoretical | 0.2927 | 0.2582 | 608.44 | NaN | NaN | 398 | 303000 | 103000 | 200000 | NaN | NaN | NaN | NaN | none | none | none | none | none | none | 0.5 | 16620.26 | 1.390453e-06 | none | none | none | none | none | none | none | none | none | none | none | none | 0.5 | 549.3021 | 4.595469e-08 | none | none | none | none | none | none | none | none | none | none | none | none | none | none | none | permeance | fig 9 | WANG B et al 2019 II | https://doi.org/10.1039/C9TA01233H
zeolite | AlPO-18 - M3 | alumina | tubular | AlPO-18 | none | 4 | 4 | 0.38 | 0.38 | theoretical | 0.2927 | 0.2582 | 608.44 | NaN | NaN | 423 | 303000 | 103000 | 200000 | NaN | NaN | NaN | NaN | none | none | none | none | none | none | 0.5 | 12991.89 | 1.086903e-06 | none | none | none | none | none | none | none | none | none | none | none | none | 0.5 | 559.8298 | 4.683544e-08 | none | none | none | none | none | none | none | none | none | none | none | none | none | none | none | permeance | fig 9 | WANG B et al 2019 II | https://doi.org/10.1039/C9TA01233H
zeolite | AlPO-18 - M3 | alumina | tubular | AlPO-18 | none | 4 | 4 | 0.38 | 0.38 | theoretical | 0.2927 | 0.2582 | 608.44 | NaN | NaN | 298 | 403000 | 103000 | 300000 | NaN | NaN | NaN | NaN | none | none | none | none | none | none | 0.5 | 40411.54 | 3.380835e-06 | none | none | none | none | none | none | none | none | none | none | none | none | 0.5 | 504.8342 | 4.22345e-08 | none | none | none | none | none | none | none | none | none | none | none | none | none | none | none | permeance | fig 10 | WANG B et al 2019 II | https://doi.org/10.1039/C9TA01233H
zeolite | AlPO-18 - M3 | alumina | tubular | AlPO-18 | none | 4 | 4 | 0.38 | 0.38 | theoretical | 0.2927 | 0.2582 | 608.44 | NaN | NaN | 298 | 503000 | 103000 | 400000 | NaN | NaN | NaN | NaN | none | none | none | none | none | none | 0.5 | 37944.56 | 3.174447e-06 | none | none | none | none | none | none | none | none | none | none | none | none | 0.5 | 517.8885 | 4.332663e-08 | none | none | none | none | none | none | none | none | none | none | none | none | none | none | none | permeance | fig 10 | WANG B et al 2019 II | https://doi.org/10.1039/C9TA01233H
zeolite | AlPO-18 - M3 | alumina | tubular | AlPO-18 | none | 4 | 4 | 0.38 | 0.38 | theoretical | 0.2927 | 0.2582 | 608.44 | NaN | NaN | 298 | 603000 | 103000 | 500000 | NaN | NaN | NaN | NaN | none | none | none | none | none | none | 0.5 | 35477.58 | 2.968059e-06 | none | none | none | none | none | none | none | none | none | none | none | none | 0.5 | 523.1657 | 4.376812e-08 | none | none | none | none | none | none | none | none | none | none | none | none | none | none | none | permeance | fig 10 | WANG B et al 2019 II | https://doi.org/10.1039/C9TA01233H
zeolite | AlPO-18 - M3 | alumina | tubular | AlPO-18 | none | 4 | 4 | 0.38 | 0.38 | theoretical | 0.2927 | 0.2582 | 608.44 | NaN | NaN | 298 | 703000 | 103000 | 600000 | NaN | NaN | NaN | NaN | none | none | none | none | none | none | 0.5 | 33304.28 | 2.786241e-06 | none | none | none | none | none | none | none | none | none | none | none | none | 0.5 | 537.890562 | 4.5e-08 | none | none | none | none | none | none | none | none | none | none | none | none | none | none | none | permeance | fig 10 | WANG B et al 2019 II | https://doi.org/10.1039/C9TA01233H
zeolite | AlPO-18 - M3 | alumina | tubular | AlPO-18 | none | 4 | 4 | 0.38 | 0.38 | theoretical | 0.2927 | 0.2582 | 608.44 | NaN | NaN | 298 | 803000 | 103000 | 700000 | NaN | NaN | NaN | NaN | none | none | none | none | none | none | 0.5 | 31130.99 | 2.604423e-06 | none | none | none | none | none | none | none | none | none | none | none | none | 0.5 | 525.3031 | 4.394693e-08 | none | none | none | none | none | none | none | none | none | none | none | none | none | none | none | permeance | fig 10 | WANG B et al 2019 II | https://doi.org/10.1039/C9TA01233H
zeolite | AlPO-18 - M3 | alumina | tubular | AlPO-18 | none | 4 | 4 | 0.38 | 0.38 | theoretical | 0.2927 | 0.2582 | 608.44 | NaN | NaN | 298 | 903000 | 103000 | 800000 | NaN | NaN | NaN | NaN | none | none | none | none | none | none | 0.5 | 29662.54 | 2.481572e-06 | none | none | none | none | none | none | none | none | none | none | none | none | 0.5 | 511.9871 | 4.283291e-08 | none | none | none | none | none | none | none | none | none | none | none | none | none | none | none | permeance | fig 10 | WANG B et al 2019 II | https://doi.org/10.1039/C9TA01233H
zeolite | AlPO-18 - M3 | alumina | tubular | AlPO-18 | none | 4 | 4 | 0.38 | 0.38 | theoretical | 0.2927 | 0.2582 | 608.44 | NaN | NaN | 298 | 1003000 | 103000 | 900000 | NaN | NaN | NaN | NaN | none | none | none | none | none | none | 0.5 | 28017.89 | 2.34398e-06 | none | none | none | none | none | none | none | none | none | none | none | none | 0.5 | 516.4529 | 4.320652e-08 | none | none | none | none | none | none | none | none | none | none | none | none | none | none | none | permeance | fig 10 | WANG B et al 2019 II | https://doi.org/10.1039/C9TA01233H
zeolite | AlPO-18 - M3 | alumina | tubular | AlPO-18 | none | 4 | 4 | 0.38 | 0.38 | theoretical | 0.2927 | 0.2582 | 608.44 | NaN | NaN | 298 | 1103000 | 103000 | 1000000 | NaN | NaN | NaN | NaN | none | none | none | none | none | none | 0.5 | 27782.94 | 2.324324e-06 | none | none | none | none | none | none | none | none | none | none | none | none | 0.5 | 513.5175 | 4.296094e-08 | none | none | none | none | none | none | none | none | none | none | none | none | none | none | none | permeance | fig 10 | WANG B et al 2019 II | https://doi.org/10.1039/C9TA01233H
zeolite | Si-CHA - M2 | alfa-alumina | tubular | Si-CHA | none | 6 | 6 | 0.38 | 0.38 | theoretical | 0.32 | 0.3 | 820 | NaN | NaN | 313 | 201325 | 101325 | 100000 | NaN | NaN | NaN | NaN | none | none | none | 1 | 20317.08 | 1.133153e-06 | none | none | none | none | none | none | none | none | none | none | none | none | none | none | none | none | none | none | none | none | none | none | none | none | none | none | none | none | none | none | none | none | none | permeance | fig 2 | KIDA K et al 2017 | http://dx.doi.org/10.1016/j.memsci.2016.09.002
zeolite | Si-CHA - M2 | alfa-alumina | tubular | Si-CHA | none | 6 | 6 | 0.38 | 0.38 | theoretical | 0.32 | 0.3 | 820 | NaN | NaN | 313 | 201325 | 101325 | 100000 | NaN | NaN | NaN | NaN | none | none | none | none | none | none | 1 | 31240.15 | 1.74237e-06 | none | none | none | none | none | none | none | none | none | none | none | none | none | none | none | none | none | none | none | none | none | none | none | none | none | none | none | none | none | none | permeance | fig 2 | KIDA K et al 2017 | http://dx.doi.org/10.1016/j.memsci.2016.09.002
zeolite | Si-CHA - M2 | alfa-alumina | tubular | Si-CHA | none | 6 | 6 | 0.38 | 0.38 | theoretical | 0.32 | 0.3 | 820 | NaN | NaN | 313 | 201325 | 101325 | 100000 | NaN | NaN | NaN | NaN | none | none | none | none | none | none | none | none | none | none | none | none | none | none | none | none | none | none | 1 | 3870.183 | 2.158534e-07 | none | none | none | none | none | none | none | none | none | none | none | none | none | none | none | none | none | none | permeance | fig 2 | KIDA K et al 2017 | http://dx.doi.org/10.1016/j.memsci.2016.09.002
zeolite | Si-CHA - M2 | alfa-alumina | tubular | Si-CHA | none | 6 | 6 | 0.38 | 0.38 | theoretical | 0.32 | 0.3 | 820 | NaN | NaN | 313 | 201325 | 101325 | 100000 | NaN | NaN | NaN | NaN | none | none | none | none | none | none | none | none | none | none | none | none | none | none | none | none | none | none | none | none | none | none | none | none | none | none | none | none | none | none | none | none | none | none | none | none | 1 | 80.6835843 | 4.5e-09 | permeance | table 1 | KIDA K et al 2017 | http://dx.doi.org/10.1016/j.memsci.2016.09.002
zeolite | Si-CHA - M2 | alfa-alumina | tubular | Si-CHA | none | 6 | 6 | 0.38 | 0.38 | theoretical | 0.32 | 0.3 | 820 | NaN | NaN | 313 | 201325 | 101325 | 100000 | NaN | NaN | NaN | NaN | none | none | none | none | none | none | none | none | none | none | none | none | none | none | none | none | none | none | none | none | none | 1 | 573.7499328 | 3.2e-08 | none | none | none | none | none | none | none | none | none | none | none | none | none | none | none | permeance | table 2 | KIDA K et al 2017 | http://dx.doi.org/10.1016/j.memsci.2016.09.002
zeolite | Si-CHA - M2 | alfa-alumina | tubular | Si-CHA | none | 6 | 6 | 0.38 | 0.38 | theoretical | 0.32 | 0.3 | 820 | NaN | NaN | 313 | 401325 | 101325 | 300000 | NaN | NaN | NaN | NaN | none | none | none | none | none | none | none | none | none | none | none | none | none | none | none | none | none | none | none | none | none | 1 | 591.6796182 | 3.3e-08 | none | none | none | none | none | none | none | none | none | none | none | none | none | none | none | permeance | table 2 | KIDA K et al 2017 | http://dx.doi.org/10.1016/j.memsci.2016.09.002
zeolite | Si-CHA - M2 | alfa-alumina | tubular | Si-CHA | none | 6 | 6 | 0.38 | 0.38 | theoretical | 0.32 | 0.3 | 820 | NaN | NaN | 313 | 601325 | 101325 | 500000 | NaN | NaN | NaN | NaN | none | none | none | none | none | none | none | none | none | none | none | none | none | none | none | none | none | none | none | none | none | 1 | 681.3280452 | 3.8e-08 | none | none | none | none | none | none | none | none | none | none | none | none | none | none | none | permeance | table 2 | KIDA K et al 2017 | http://dx.doi.org/10.1016/j.memsci.2016.09.002
zeolite | Si-CHA - M2 | alfa-alumina | tubular | Si-CHA | none | 6 | 6 | 0.38 | 0.38 | theoretical | 0.32 | 0.3 | 820 | NaN | NaN | 313 | 401325 | 101325 | 300000 | NaN | NaN | NaN | NaN | none | none | none | none | none | none | 1 | 26894.5281 | 1.5e-06 | none | none | none | none | none | none | none | none | none | none | none | none | none | none | none | none | none | none | none | none | none | none | none | none | none | none | none | none | none | none | permeance | table 2 | KIDA K et al 2017 | http://dx.doi.org/10.1016/j.memsci.2016.09.002
zeolite | Si-CHA - M2 | alfa-alumina | tubular | Si-CHA | none | 6 | 6 | 0.38 | 0.38 | theoretical | 0.32 | 0.3 | 820 | NaN | NaN | 313 | 601325 | 101325 | 500000 | NaN | NaN | NaN | NaN | none | none | none | none | none | none | 1 | 21515.62248 | 1.2e-06 | none | none | none | none | none | none | none | none | none | none | none | none | none | none | none | none | none | none | none | none | none | none | none | none | none | none | none | none | none | none | permeance | table 2 | KIDA K et al 2017 | http://dx.doi.org/10.1016/j.memsci.2016.09.002
zeolite | Si-CHA - M2 | alfa-alumina | tubular | Si-CHA | none | 6 | 6 | 0.38 | 0.38 | theoretical | 0.32 | 0.3 | 820 | NaN | NaN | 453 | 201325 | 101325 | 100000 | NaN | NaN | NaN | NaN | none | none | none | 1 | 13939.67 | 7.774631e-07 | none | none | none | none | none | none | none | none | none | none | none | none | none | none | none | none | none | none | none | none | none | none | none | none | none | none | none | none | none | none | none | none | none | permeance | fig 4 | KIDA K et al 2017 | http://dx.doi.org/10.1016/j.memsci.2016.09.002
zeolite | Si-CHA - M2 | alfa-alumina | tubular | Si-CHA | none | 6 | 6 | 0.38 | 0.38 | theoretical | 0.32 | 0.3 | 820 | NaN | NaN | 423 | 201325 | 101325 | 100000 | NaN | NaN | NaN | NaN | none | none | none | 1 | 15063.72 | 8.401555e-07 | none | none | none | none | none | none | none | none | none | none | none | none | none | none | none | none | none | none | none | none | none | none | none | none | none | none | none | none | none | none | none | none | none | permeance | fig 4 | KIDA K et al 2017 | http://dx.doi.org/10.1016/j.memsci.2016.09.002
zeolite | Si-CHA - M2 | alfa-alumina | tubular | Si-CHA | none | 6 | 6 | 0.38 | 0.38 | theoretical | 0.32 | 0.3 | 820 | NaN | NaN | 393 | 201325 | 101325 | 100000 | NaN | NaN | NaN | NaN | none | none | none | 1 | 16418.05 | 9.156907e-07 | none | none | none | none | none | none | none | none | none | none | none | none | none | none | none | none | none | none | none | none | none | none | none | none | none | none | none | none | none | none | none | none | none | permeance | fig 4 | KIDA K et al 2017 | http://dx.doi.org/10.1016/j.memsci.2016.09.002
zeolite | Si-CHA - M2 | alfa-alumina | tubular | Si-CHA | none | 6 | 6 | 0.38 | 0.38 | theoretical | 0.32 | 0.3 | 820 | NaN | NaN | 353 | 201325 | 101325 | 100000 | NaN | NaN | NaN | NaN | none | none | none | 1 | 17727.65 | 9.887317e-07 | none | none | none | none | none | none | none | none | none | none | none | none | none | none | none | none | none | none | none | none | none | none | none | none | none | none | none | none | none | none | none | none | none | permeance | fig 4 | KIDA K et al 2017 | http://dx.doi.org/10.1016/j.memsci.2016.09.002
zeolite | Si-CHA - M2 | alfa-alumina | tubular | Si-CHA | none | 6 | 6 | 0.38 | 0.38 | theoretical | 0.32 | 0.3 | 820 | NaN | NaN | 453 | 201325 | 101325 | 100000 | NaN | NaN | NaN | NaN | none | none | none | none | none | none | 1 | 8030.928 | 4.479124e-07 | none | none | none | none | none | none | none | none | none | none | none | none | none | none | none | none | none | none | none | none | none | none | none | none | none | none | none | none | none | none | permeance | fig 4 | KIDA K et al 2017 | http://dx.doi.org/10.1016/j.memsci.2016.09.002
zeolite | Si-CHA - M2 | alfa-alumina | tubular | Si-CHA | none | 6 | 6 | 0.38 | 0.38 | theoretical | 0.32 | 0.3 | 820 | NaN | NaN | 423 | 201325 | 101325 | 100000 | NaN | NaN | NaN | NaN | none | none | none | none | none | none | 1 | 9956.208 | 5.552918e-07 | none | none | none | none | none | none | none | none | none | none | none | none | none | none | none | none | none | none | none | none | none | none | none | none | none | none | none | none | none | none | permeance | fig 4 | KIDA K et al 2017 | http://dx.doi.org/10.1016/j.memsci.2016.09.002
zeolite | Si-CHA - M2 | alfa-alumina | tubular | Si-CHA | none | 6 | 6 | 0.38 | 0.38 | theoretical | 0.32 | 0.3 | 820 | NaN | NaN | 393 | 201325 | 101325 | 100000 | NaN | NaN | NaN | NaN | none | none | none | none | none | none | 1 | 13395.31 | 7.471024e-07 | none | none | none | none | none | none | none | none | none | none | none | none | none | none | none | none | none | none | none | none | none | none | none | none | none | none | none | none | none | none | permeance | fig 4 | KIDA K et al 2017 | http://dx.doi.org/10.1016/j.memsci.2016.09.002
zeolite | Si-CHA - M2 | alfa-alumina | tubular | Si-CHA | none | 6 | 6 | 0.38 | 0.38 | theoretical | 0.32 | 0.3 | 820 | NaN | NaN | 353 | 201325 | 101325 | 100000 | NaN | NaN | NaN | NaN | none | none | none | none | none | none | 1 | 19786.38 | 1.103554e-06 | none | none | none | none | none | none | none | none | none | none | none | none | none | none | none | none | none | none | none | none | none | none | none | none | none | none | none | none | none | none | permeance | fig 4 | KIDA K et al 2017 | http://dx.doi.org/10.1016/j.memsci.2016.09.002
zeolite | Si-CHA - M2 | alfa-alumina | tubular | Si-CHA | none | 6 | 6 | 0.38 | 0.38 | theoretical | 0.32 | 0.3 | 820 | NaN | NaN | 453 | 201325 | 101325 | 100000 | NaN | NaN | NaN | NaN | none | none | none | none | none | none | none | none | none | none | none | none | none | none | none | none | none | none | 1 | 2085.799 | 1.163322e-07 | none | none | none | none | none | none | none | none | none | none | none | none | none | none | none | none | none | none | permeance | fig 4 | KIDA K et al 2017 | http://dx.doi.org/10.1016/j.memsci.2016.09.002
zeolite | Si-CHA - M2 | alfa-alumina | tubular | Si-CHA | none | 6 | 6 | 0.38 | 0.38 | theoretical | 0.32 | 0.3 | 820 | NaN | NaN | 423 | 201325 | 101325 | 100000 | NaN | NaN | NaN | NaN | none | none | none | none | none | none | none | none | none | none | none | none | none | none | none | none | none | none | 1 | 2253.974 | 1.257118e-07 | none | none | none | none | none | none | none | none | none | none | none | none | none | none | none | none | none | none | permeance | fig 4 | KIDA K et al 2017 | http://dx.doi.org/10.1016/j.memsci.2016.09.002
zeolite | Si-CHA - M2 | alfa-alumina | tubular | Si-CHA | none | 6 | 6 | 0.38 | 0.38 | theoretical | 0.32 | 0.3 | 820 | NaN | NaN | 393 | 201325 | 101325 | 100000 | NaN | NaN | NaN | NaN | none | none | none | none | none | none | none | none | none | none | none | none | none | none | none | none | none | none | 1 | 2633.979 | 1.46906e-07 | none | none | none | none | none | none | none | none | none | none | none | none | none | none | none | none | none | none | permeance | fig 4 | KIDA K et al 2017 | http://dx.doi.org/10.1016/j.memsci.2016.09.002
zeolite | Si-CHA - M2 | alfa-alumina | tubular | Si-CHA | none | 6 | 6 | 0.38 | 0.38 | theoretical | 0.32 | 0.3 | 820 | NaN | NaN | 353 | 201325 | 101325 | 100000 | NaN | NaN | NaN | NaN | none | none | none | none | none | none | none | none | none | none | none | none | none | none | none | none | none | none | 1 | 3076.101 | 1.715647e-07 | none | none | none | none | none | none | none | none | none | none | none | none | none | none | none | none | none | none | permeance | fig 4 | KIDA K et al 2017 | http://dx.doi.org/10.1016/j.memsci.2016.09.002
zeolite | Si-CHA - M2 | alfa-alumina | tubular | Si-CHA | none | 6 | 6 | 0.38 | 0.38 | theoretical | 0.32 | 0.3 | 820 | NaN | NaN | 453 | 201325 | 101325 | 100000 | NaN | NaN | NaN | NaN | none | none | none | none | none | none | none | none | none | none | none | none | none | none | none | none | none | none | none | none | none | 1 | 666.0853 | 3.714986e-08 | none | none | none | none | none | none | none | none | none | none | none | none | none | none | none | permeance | fig 4 | KIDA K et al 2017 | http://dx.doi.org/10.1016/j.memsci.2016.09.002
zeolite | Si-CHA - M2 | alfa-alumina | tubular | Si-CHA | none | 6 | 6 | 0.38 | 0.38 | theoretical | 0.32 | 0.3 | 820 | NaN | NaN | 423 | 201325 | 101325 | 100000 | NaN | NaN | NaN | NaN | none | none | none | none | none | none | none | none | none | none | none | none | none | none | none | none | none | none | none | none | none | 1 | 637.127 | 3.553476e-08 | none | none | none | none | none | none | none | none | none | none | none | none | none | none | none | permeance | fig 4 | KIDA K et al 2017 | http://dx.doi.org/10.1016/j.memsci.2016.09.002
zeolite | Si-CHA - M2 | alfa-alumina | tubular | Si-CHA | none | 6 | 6 | 0.38 | 0.38 | theoretical | 0.32 | 0.3 | 820 | NaN | NaN | 393 | 201325 | 101325 | 100000 | NaN | NaN | NaN | NaN | none | none | none | none | none | none | none | none | none | none | none | none | none | none | none | none | none | none | none | none | none | 1 | 609.3274 | 3.398428e-08 | none | none | none | none | none | none | none | none | none | none | none | none | none | none | none | permeance | fig 4 | KIDA K et al 2017 | http://dx.doi.org/10.1016/j.memsci.2016.09.002
zeolite | Si-CHA - M2 | alfa-alumina | tubular | Si-CHA | none | 6 | 6 | 0.38 | 0.38 | theoretical | 0.32 | 0.3 | 820 | NaN | NaN | 353 | 201325 | 101325 | 100000 | NaN | NaN | NaN | NaN | none | none | none | none | none | none | none | none | none | none | none | none | none | none | none | none | none | none | none | none | none | 1 | 592.6098 | 3.305188e-08 | none | none | none | none | none | none | none | none | none | none | none | none | none | none | none | permeance | fig 4 | KIDA K et al 2017 | http://dx.doi.org/10.1016/j.memsci.2016.09.002
zeolite | Si-CHA - M2 | alfa-alumina | tubular | Si-CHA | none | 6 | 6 | 0.38 | 0.38 | theoretical | 0.32 | 0.3 | 820 | NaN | NaN | 453 | 201325 | 101325 | 100000 | NaN | NaN | NaN | NaN | none | none | none | none | none | none | none | none | none | none | none | none | none | none | none | none | none | none | none | none | none | none | none | none | none | none | none | none | none | none | none | none | none | none | none | none | 1 | 107.7993 | 6.012334e-09 | permeance | fig 4 | KIDA K et al 2017 | http://dx.doi.org/10.1016/j.memsci.2016.09.002
zeolite | Si-CHA - M2 | alfa-alumina | tubular | Si-CHA | none | 6 | 6 | 0.38 | 0.38 | theoretical | 0.32 | 0.3 | 820 | NaN | NaN | 423 | 201325 | 101325 | 100000 | NaN | NaN | NaN | NaN | none | none | none | none | none | none | none | none | none | none | none | none | none | none | none | none | none | none | none | none | none | none | none | none | none | none | none | none | none | none | none | none | none | none | none | none | 1 | 99.58142 | 5.553997e-09 | permeance | fig 4 | KIDA K et al 2017 | http://dx.doi.org/10.1016/j.memsci.2016.09.002
zeolite | Si-CHA - M2 | alfa-alumina | tubular | Si-CHA | none | 6 | 6 | 0.38 | 0.38 | theoretical | 0.32 | 0.3 | 820 | NaN | NaN | 393 | 201325 | 101325 | 100000 | NaN | NaN | NaN | NaN | none | none | none | none | none | none | none | none | none | none | none | none | none | none | none | none | none | none | none | none | none | none | none | none | none | none | none | none | none | none | none | none | none | none | none | none | 1 | 89.60028 | 4.997315e-09 | permeance | fig 4 | KIDA K et al 2017 | http://dx.doi.org/10.1016/j.memsci.2016.09.002
zeolite | Si-CHA - M2 | alfa-alumina | tubular | Si-CHA | none | 6 | 6 | 0.38 | 0.38 | theoretical | 0.32 | 0.3 | 820 | NaN | NaN | 353 | 201325 | 101325 | 100000 | NaN | NaN | NaN | NaN | none | none | none | none | none | none | none | none | none | none | none | none | none | none | none | none | none | none | none | none | none | none | none | none | none | none | none | none | none | none | none | none | none | none | none | none | 1 | 79.17787 | 4.416021e-09 | permeance | fig 4 | KIDA K et al 2017 | http://dx.doi.org/10.1016/j.memsci.2016.09.002
zeolite | SSZ-13 - M3 | alfa-alumina | tubular | SSZ-13 | none | 5 | 5 | 0.38 | 0.38 | theoretical | 0.25 | 0.22 | 600 | NaN | NaN | 313 | 201325 | 101325 | 100000 | NaN | NaN | NaN | NaN | none | none | none | 1 | 9711.912925 | 6.5e-07 | none | none | none | none | none | none | none | none | none | none | none | none | none | none | none | none | none | none | none | none | none | none | none | none | none | none | none | none | none | none | none | none | none | permeance | table 3 | KIDA K et al 2017 | http://dx.doi.org/10.1016/j.memsci.2016.09.002
zeolite | SSZ-13 - M3 | alfa-alumina | tubular | SSZ-13 | none | 5 | 5 | 0.38 | 0.38 | theoretical | 0.25 | 0.22 | 600 | NaN | NaN | 313 | 201325 | 101325 | 100000 | NaN | NaN | NaN | NaN | none | none | none | none | none | none | 1 | 12849.60787 | 8.6e-07 | none | none | none | none | none | none | none | none | none | none | none | none | none | none | none | none | none | none | none | none | none | none | none | none | none | none | none | none | none | none | permeance | table 3 | KIDA K et al 2017 | http://dx.doi.org/10.1016/j.memsci.2016.09.002
zeolite | SSZ-13 - M3 | alfa-alumina | tubular | SSZ-13 | none | 5 | 5 | 0.38 | 0.38 | theoretical | 0.25 | 0.22 | 600 | NaN | NaN | 313 | 201325 | 101325 | 100000 | NaN | NaN | NaN | NaN | none | none | none | none | none | none | none | none | none | none | none | none | none | none | none | none | none | none | none | none | none | 1 | 230.3467 | 1.541667e-08 | none | none | none | none | none | none | none | none | none | none | none | none | none | none | none | permeance | table 3 | KIDA K et al 2017 | http://dx.doi.org/10.1016/j.memsci.2016.09.002
zeolite | silicalite-1 - all-zeolite | silicalite-1 | tubular | silicalite-1 | none | 0.5 | 0.5 | 0.51 | 0.51 | theoretical | 0.23 | NaN | 390 | NaN | NaN | 298 | 180000 | 100000 | 80000 | NaN | NaN | NaN | NaN | 1 | 7022.460115 | 4.7e-06 | none | none | none | none | none | none | none | none | none | none | none | none | none | none | none | none | none | none | none | none | none | none | none | none | none | none | none | none | none | none | none | none | none | none | none | none | permeance | table 2 | AKHTAR F et al 2015 | http://dx.doi.org/10.1016/j.memsci.2015.06.020
zeolite | silicalite-1 - all-zeolite | silicalite-1 | tubular | silicalite-1 | none | 0.5 | 0.5 | 0.51 | 0.51 | theoretical | 0.23 | NaN | 390 | NaN | NaN | 298 | 180000 | 100000 | 80000 | NaN | NaN | NaN | NaN | none | none | none | 1 | 12401.37 | 8.3e-06 | none | none | none | none | none | none | none | none | none | none | none | none | none | none | none | none | none | none | none | none | none | none | none | none | none | none | none | none | none | none | none | none | none | permeance | table 2 | AKHTAR F et al 2015 | http://dx.doi.org/10.1016/j.memsci.2015.06.020
zeolite | silicalite-1 - all-zeolite | silicalite-1 | tubular | silicalite-1 | none | 0.5 | 0.5 | 0.51 | 0.51 | theoretical | 0.23 | NaN | 390 | NaN | NaN | 298 | 180000 | 100000 | 80000 | NaN | NaN | NaN | NaN | none | none | none | none | none | none | 1 | 5080.07753 | 3.4e-06 | none | none | none | none | none | none | none | none | none | none | none | none | none | none | none | none | none | none | none | none | none | none | none | none | none | none | none | none | none | none | permeance | table 2 | AKHTAR F et al 2015 | http://dx.doi.org/10.1016/j.memsci.2015.06.020
zeolite | silicalite-1 - all-zeolite | silicalite-1 | tubular | silicalite-1 | none | 0.5 | 0.5 | 0.51 | 0.51 | theoretical | 0.23 | NaN | 390 | NaN | NaN | 298 | 180000 | 100000 | 80000 | NaN | NaN | NaN | NaN | none | none | none | none | none | none | none | none | none | none | none | none | none | none | none | none | none | none | 1 | 5229.491575 | 3.5e-06 | none | none | none | none | none | none | none | none | none | none | none | none | none | none | none | none | none | none | permeance | table 2 | AKHTAR F et al 2015 | http://dx.doi.org/10.1016/j.memsci.2015.06.020
zeolite | silicalite-1 - all-zeolite | silicalite-1 | tubular | silicalite-1 | none | 0.5 | 0.5 | 0.51 | 0.51 | theoretical | 0.23 | NaN | 390 | NaN | NaN | 273 | 200000 | 100000 | 100000 | 3000 | He | 750 | NaN | none | none | none | 0.5 | 899.0167 | 6.016949e-07 | 0.5 | 1535.594 | 1.027744e-06 | none | none | none | none | none | none | none | none | none | none | none | none | none | none | none | none | none | none | none | none | none | none | none | none | none | none | none | none | none | none | permeance | fig 4 | AKHTAR F et al 2015 | http://dx.doi.org/10.1016/j.memsci.2015.06.020
zeolite | silicalite-1 - all-zeolite | silicalite-1 | tubular | silicalite-1 | none | 0.5 | 0.5 | 0.51 | 0.51 | theoretical | 0.23 | NaN | 390 | NaN | NaN | 273 | 250000 | 100000 | 150000 | 3000 | He | 750 | NaN | none | none | none | 0.5 | 639.5039 | 4.280079e-07 | 0.5 | 1564.432 | 1.047045e-06 | none | none | none | none | none | none | none | none | none | none | none | none | none | none | none | none | none | none | none | none | none | none | none | none | none | none | none | none | none | none | permeance | fig 4 | AKHTAR F et al 2015 | http://dx.doi.org/10.1016/j.memsci.2015.06.020
zeolite | silicalite-1 - all-zeolite | silicalite-1 | tubular | silicalite-1 | none | 0.5 | 0.5 | 0.51 | 0.51 | theoretical | 0.23 | NaN | 390 | NaN | NaN | 273 | 300000 | 100000 | 200000 | 3000 | He | 750 | NaN | none | none | none | 0.5 | 502.2146 | 3.361227e-07 | 0.5 | 1737.456 | 1.162847e-06 | none | none | none | none | none | none | none | none | none | none | none | none | none | none | none | none | none | none | none | none | none | none | none | none | none | none | none | none | none | none | permeance | fig 4 | AKHTAR F et al 2015 | http://dx.doi.org/10.1016/j.memsci.2015.06.020
zeolite | silicalite-1 - all-zeolite | silicalite-1 | tubular | silicalite-1 | none | 0.5 | 0.5 | 0.51 | 0.51 | theoretical | 0.23 | NaN | 390 | NaN | NaN | 273 | 350000 | 100000 | 250000 | 3000 | He | 750 | NaN | none | none | none | 0.5 | 421.3085 | 2.819738e-07 | 0.5 | 2018.622 | 1.351025e-06 | none | none | none | none | none | none | none | none | none | none | none | none | none | none | none | none | none | none | none | none | none | none | none | none | none | none | none | none | none | none | permeance | fig 4 | AKHTAR F et al 2015 | http://dx.doi.org/10.1016/j.memsci.2015.06.020
zeolite | silicalite-1 - all-zeolite | silicalite-1 | tubular | silicalite-1 | none | 0.5 | 0.5 | 0.51 | 0.51 | theoretical | 0.23 | NaN | 390 | NaN | NaN | 273 | 400000 | 100000 | 300000 | 3000 | He | 750 | NaN | none | none | none | 0.5 | 349.5906 | 2.339744e-07 | 0.5 | 2105.134 | 1.408926e-06 | none | none | none | none | none | none | none | none | none | none | none | none | none | none | none | none | none | none | none | none | none | none | none | none | none | none | none | none | none | none | permeance | fig 4 | AKHTAR F et al 2015 | http://dx.doi.org/10.1016/j.memsci.2015.06.020
zeolite | silicalite-1 - all-zeolite | silicalite-1 | tubular | silicalite-1 | none | 0.5 | 0.5 | 0.51 | 0.51 | theoretical | 0.23 | NaN | 390 | NaN | NaN | 273 | 450000 | 100000 | 350000 | 3000 | He | 750 | NaN | none | none | none | 0.5 | 307.0809 | 2.055234e-07 | 0.5 | 2306.996 | 1.544029e-06 | none | none | none | none | none | none | none | none | none | none | none | none | none | none | none | none | none | none | none | none | none | none | none | none | none | none | none | none | none | none | permeance | fig 4 | AKHTAR F et al 2015 | http://dx.doi.org/10.1016/j.memsci.2015.06.020
zeolite | silicalite-1 - all-zeolite | silicalite-1 | tubular | silicalite-1 | none | 0.5 | 0.5 | 0.51 | 0.51 | theoretical | 0.23 | NaN | 390 | NaN | NaN | 273 | 500000 | 100000 | 400000 | 3000 | He | 750 | NaN | none | none | none | 0.5 | 292.9687 | 1.960784e-07 | 0.5 | 2667.464 | 1.785283e-06 | none | none | none | none | none | none | none | none | none | none | none | none | none | none | none | none | none | none | none | none | none | none | none | none | none | none | none | none | none | none | permeance | fig 4 | AKHTAR F et al 2015 | http://dx.doi.org/10.1016/j.memsci.2015.06.020
zeolite | silicalite-1 - all-zeolite | silicalite-1 | tubular | silicalite-1 | none | 0.5 | 0.5 | 0.51 | 0.51 | theoretical | 0.23 | NaN | 390 | NaN | NaN | 273 | 550000 | 100000 | 450000 | 3000 | He | 750 | NaN | none | none | none | 0.5 | 292.1967 | 1.955617e-07 | 0.5 | 3049.56 | 2.041013e-06 | none | none | none | none | none | none | none | none | none | none | none | none | none | none | none | none | none | none | none | none | none | none | none | none | none | none | none | none | none | none | permeance | fig 4 | AKHTAR F et al 2015 | http://dx.doi.org/10.1016/j.memsci.2015.06.020
zeolite | silicalite-1 - all-zeolite | silicalite-1 | tubular | silicalite-1 | none | 0.5 | 0.5 | 0.51 | 0.51 | theoretical | 0.23 | NaN | 390 | NaN | NaN | 273 | 600000 | 100000 | 500000 | 3000 | He | 750 | NaN | none | none | none | 0.5 | 273.8019 | 1.832504e-07 | 0.5 | 3186.538 | 2.13269e-06 | none | none | none | none | none | none | none | none | none | none | none | none | none | none | none | none | none | none | none | none | none | none | none | none | none | none | none | none | none | none | permeance | fig 4 | AKHTAR F et al 2015 | http://dx.doi.org/10.1016/j.memsci.2015.06.020
zeolite | ZSM-58 - no 5 / no 37 | alfa-alumina | tubular | ZSM-58 | none | 2 | 2 | 0.36 | 0.36 | theoretical | 0.21 | 0.18 | 426 | NaN | NaN | 298 | 300000 | 100000 | 200000 | NaN | NaN | NaN | NaN | none | none | none | none | none | none | 1 | 1554.755 | 2.60142e-07 | none | none | none | none | none | none | none | none | none | none | none | none | none | none | none | none | none | none | none | none | none | none | none | none | none | none | none | none | none | none | permeance | figure 14 | HAYAKAWA E and HIMENO S 2020 | https://doi.org/10.1016/j.micromeso.2019.109695
zeolite | ZSM-58 - no 5 / no 37 | alfa-alumina | tubular | ZSM-58 | none | 2 | 2 | 0.36 | 0.36 | theoretical | 0.21 | 0.18 | 426 | NaN | NaN | 298 | 500000 | 100000 | 400000 | NaN | NaN | NaN | NaN | none | none | none | none | none | none | 1 | 1227.438 | 2.053753e-07 | none | none | none | none | none | none | none | none | none | none | none | none | none | none | none | none | none | none | none | none | none | none | none | none | none | none | none | none | none | none | permeance | figure 14 | HAYAKAWA E and HIMENO S 2020 | https://doi.org/10.1016/j.micromeso.2019.109695
zeolite | ZSM-58 - no 5 / no 37 | alfa-alumina | tubular | ZSM-58 | none | 2 | 2 | 0.36 | 0.36 | theoretical | 0.21 | 0.18 | 426 | NaN | NaN | 298 | 700000 | 100000 | 600000 | NaN | NaN | NaN | NaN | none | none | none | none | none | none | 1 | 1089.237 | 1.822515e-07 | none | none | none | none | none | none | none | none | none | none | none | none | none | none | none | none | none | none | none | none | none | none | none | none | none | none | none | none | none | none | permeance | figure 14 | HAYAKAWA E and HIMENO S 2020 | https://doi.org/10.1016/j.micromeso.2019.109695
zeolite | ZSM-58 - no 5 / no 37 | alfa-alumina | tubular | ZSM-58 | none | 2 | 2 | 0.36 | 0.36 | theoretical | 0.21 | 0.18 | 426 | NaN | NaN | 298 | 900000 | 100000 | 800000 | NaN | NaN | NaN | NaN | none | none | none | none | none | none | 1 | 954.6739 | 1.597363e-07 | none | none | none | none | none | none | none | none | none | none | none | none | none | none | none | none | none | none | none | none | none | none | none | none | none | none | none | none | none | none | permeance | figure 14 | HAYAKAWA E and HIMENO S 2020 | https://doi.org/10.1016/j.micromeso.2019.109695
zeolite | ZSM-58 - no 5 / no 37 | alfa-alumina | tubular | ZSM-58 | none | 2 | 2 | 0.36 | 0.36 | theoretical | 0.21 | 0.18 | 426 | NaN | NaN | 298 | 1100000 | 100000 | 1000000 | NaN | NaN | NaN | NaN | none | none | none | none | none | none | 1 | 881.9369 | 1.475659e-07 | none | none | none | none | none | none | none | none | none | none | none | none | none | none | none | none | none | none | none | none | none | none | none | none | none | none | none | none | none | none | permeance | figure 14 | HAYAKAWA E and HIMENO S 2020 | https://doi.org/10.1016/j.micromeso.2019.109695
zeolite | ZSM-58 - no 5 / no 37 | alfa-alumina | tubular | ZSM-58 | none | 2 | 2 | 0.36 | 0.36 | theoretical | 0.21 | 0.18 | 426 | NaN | NaN | 298 | 1600000 | 100000 | 1500000 | NaN | NaN | NaN | NaN | none | none | none | none | none | none | 1 | 700.0942 | 1.1714e-07 | none | none | none | none | none | none | none | none | none | none | none | none | none | none | none | none | none | none | none | none | none | none | none | none | none | none | none | none | none | none | permeance | figure 14 | HAYAKAWA E and HIMENO S 2020 | https://doi.org/10.1016/j.micromeso.2019.109695
zeolite | ZSM-58 - no 5 / no 37 | alfa-alumina | tubular | ZSM-58 | none | 2 | 2 | 0.36 | 0.36 | theoretical | 0.21 | 0.18 | 426 | NaN | NaN | 298 | 2100000 | 100000 | 2000000 | NaN | NaN | NaN | NaN | none | none | none | none | none | none | 1 | 590.9886 | 9.888438e-08 | none | none | none | none | none | none | none | none | none | none | none | none | none | none | none | none | none | none | none | none | none | none | none | none | none | none | none | none | none | none | permeance | figure 14 | HAYAKAWA E and HIMENO S 2020 | https://doi.org/10.1016/j.micromeso.2019.109695
zeolite | ZSM-58 - no 5 / no 37 | alfa-alumina | tubular | ZSM-58 | none | 2 | 2 | 0.36 | 0.36 | theoretical | 0.21 | 0.18 | 426 | NaN | NaN | 298 | 2600000 | 100000 | 2500000 | NaN | NaN | NaN | NaN | none | none | none | none | none | none | 1 | 509.1594 | 8.51927e-08 | none | none | none | none | none | none | none | none | none | none | none | none | none | none | none | none | none | none | none | none | none | none | none | none | none | none | none | none | none | none | permeance | figure 14 | HAYAKAWA E and HIMENO S 2020 | https://doi.org/10.1016/j.micromeso.2019.109695
zeolite | ZSM-58 - no 5 / no 37 | alfa-alumina | tubular | ZSM-58 | none | 2 | 2 | 0.36 | 0.36 | theoretical | 0.21 | 0.18 | 426 | NaN | NaN | 298 | 3100000 | 100000 | 3000000 | NaN | NaN | NaN | NaN | none | none | none | none | none | none | 1 | 441.8776 | 7.393509e-08 | none | none | none | none | none | none | none | none | none | none | none | none | none | none | none | none | none | none | none | none | none | none | none | none | none | none | none | none | none | none | permeance | figure 14 | HAYAKAWA E and HIMENO S 2020 | https://doi.org/10.1016/j.micromeso.2019.109695
zeolite | ZSM-58 - no 5 / no 37 | alfa-alumina | tubular | ZSM-58 | none | 2 | 2 | 0.36 | 0.36 | theoretical | 0.21 | 0.18 | 426 | NaN | NaN | 298 | 300000 | 100000 | 200000 | NaN | NaN | NaN | NaN | none | none | none | none | none | none | none | none | none | none | none | none | none | none | none | none | none | none | none | none | none | 1 | 5.073026 | 8.488201e-10 | none | none | none | none | none | none | none | none | none | none | none | none | none | none | none | permeance | figure 14 | HAYAKAWA E and HIMENO S 2020 | https://doi.org/10.1016/j.micromeso.2019.109695
zeolite | ZSM-58 - no 5 / no 37 | alfa-alumina | tubular | ZSM-58 | none | 2 | 2 | 0.36 | 0.36 | theoretical | 0.21 | 0.18 | 426 | NaN | NaN | 298 | 500000 | 100000 | 400000 | NaN | NaN | NaN | NaN | none | none | none | none | none | none | none | none | none | none | none | none | none | none | none | none | none | none | none | none | none | 1 | 4.833254 | 8.087014e-10 | none | none | none | none | none | none | none | none | none | none | none | none | none | none | none | permeance | figure 14 | HAYAKAWA E and HIMENO S 2020 | https://doi.org/10.1016/j.micromeso.2019.109695
zeolite | ZSM-58 - no 5 / no 37 | alfa-alumina | tubular | ZSM-58 | none | 2 | 2 | 0.36 | 0.36 | theoretical | 0.21 | 0.18 | 426 | NaN | NaN | 298 | 700000 | 100000 | 600000 | NaN | NaN | NaN | NaN | none | none | none | none | none | none | none | none | none | none | none | none | none | none | none | none | none | none | none | none | none | 1 | 5.628402 | 9.417458e-10 | none | none | none | none | none | none | none | none | none | none | none | none | none | none | none | permeance | figure 14 | HAYAKAWA E and HIMENO S 2020 | https://doi.org/10.1016/j.micromeso.2019.109695
zeolite | ZSM-58 - no 5 / no 37 | alfa-alumina | tubular | ZSM-58 | none | 2 | 2 | 0.36 | 0.36 | theoretical | 0.21 | 0.18 | 426 | NaN | NaN | 298 | 900000 | 100000 | 800000 | NaN | NaN | NaN | NaN | none | none | none | none | none | none | none | none | none | none | none | none | none | none | none | none | none | none | none | none | none | 1 | 5.990956 | 1.002408e-09 | none | none | none | none | none | none | none | none | none | none | none | none | none | none | none | permeance | figure 14 | HAYAKAWA E and HIMENO S 2020 | https://doi.org/10.1016/j.micromeso.2019.109695
zeolite | ZSM-58 - no 5 / no 37 | alfa-alumina | tubular | ZSM-58 | none | 2 | 2 | 0.36 | 0.36 | theoretical | 0.21 | 0.18 | 426 | NaN | NaN | 298 | 1100000 | 100000 | 1000000 | NaN | NaN | NaN | NaN | none | none | none | none | none | none | none | none | none | none | none | none | none | none | none | none | none | none | none | none | none | 1 | 6.486202 | 1.085273e-09 | none | none | none | none | none | none | none | none | none | none | none | none | none | none | none | permeance | figure 14 | HAYAKAWA E and HIMENO S 2020 | https://doi.org/10.1016/j.micromeso.2019.109695
zeolite | ZSM-58 - no 5 / no 37 | alfa-alumina | tubular | ZSM-58 | none | 2 | 2 | 0.36 | 0.36 | theoretical | 0.21 | 0.18 | 426 | NaN | NaN | 298 | 1600000 | 100000 | 1500000 | NaN | NaN | NaN | NaN | none | none | none | none | none | none | none | none | none | none | none | none | none | none | none | none | none | none | none | none | none | 1 | 7.155375 | 1.197239e-09 | none | none | none | none | none | none | none | none | none | none | none | none | none | none | none | permeance | figure 14 | HAYAKAWA E and HIMENO S 2020 | https://doi.org/10.1016/j.micromeso.2019.109695
zeolite | ZSM-58 - no 5 / no 37 | alfa-alumina | tubular | ZSM-58 | none | 2 | 2 | 0.36 | 0.36 | theoretical | 0.21 | 0.18 | 426 | NaN | NaN | 298 | 2100000 | 100000 | 2000000 | NaN | NaN | NaN | NaN | none | none | none | none | none | none | none | none | none | none | none | none | none | none | none | none | none | none | none | none | none | 1 | 8.425376 | 1.409736e-09 | none | none | none | none | none | none | none | none | none | none | none | none | none | none | none | permeance | figure 14 | HAYAKAWA E and HIMENO S 2020 | https://doi.org/10.1016/j.micromeso.2019.109695
zeolite | ZSM-58 - no 5 / no 37 | alfa-alumina | tubular | ZSM-58 | none | 2 | 2 | 0.36 | 0.36 | theoretical | 0.21 | 0.18 | 426 | NaN | NaN | 298 | 2600000 | 100000 | 2500000 | NaN | NaN | NaN | NaN | none | none | none | none | none | none | none | none | none | none | none | none | none | none | none | none | none | none | none | none | none | 1 | 9.132021 | 1.527972e-09 | none | none | none | none | none | none | none | none | none | none | none | none | none | none | none | permeance | figure 14 | HAYAKAWA E and HIMENO S 2020 | https://doi.org/10.1016/j.micromeso.2019.109695
zeolite | ZSM-58 - no 5 / no 37 | alfa-alumina | tubular | ZSM-58 | none | 2 | 2 | 0.36 | 0.36 | theoretical | 0.21 | 0.18 | 426 | NaN | NaN | 298 | 3100000 | 100000 | 3000000 | NaN | NaN | NaN | NaN | none | none | none | none | none | none | none | none | none | none | none | none | none | none | none | none | none | none | none | none | none | 1 | 10.06902 | 1.68475e-09 | none | none | none | none | none | none | none | none | none | none | none | none | none | none | none | permeance | figure 14 | HAYAKAWA E and HIMENO S 2020 | https://doi.org/10.1016/j.micromeso.2019.109695
zeolite | ZSM-58 - no 5 / no 37 | alfa-alumina | tubular | ZSM-58 | none | 2 | 2 | 0.36 | 0.36 | theoretical | 0.21 | 0.18 | 426 | NaN | NaN | 298 | 300000 | 100000 | 200000 | NaN | NaN | NaN | NaN | none | none | none | none | none | none | 0.5 | 1020.137 | 1.706897e-07 | none | none | none | none | none | none | none | none | none | none | none | none | 0.5 | 3.553862 | 5.946331e-10 | none | none | none | none | none | none | none | none | none | none | none | none | none | none | none | permeance | figure 14 | HAYAKAWA E and HIMENO S 2020 | https://doi.org/10.1016/j.micromeso.2019.109695
zeolite | ZSM-58 - no 5 / no 37 | alfa-alumina | tubular | ZSM-58 | none | 2 | 2 | 0.36 | 0.36 | theoretical | 0.21 | 0.18 | 426 | NaN | NaN | 298 | 500000 | 100000 | 400000 | NaN | NaN | NaN | NaN | none | none | none | none | none | none | 0.5 | 969.2213 | 1.621704e-07 | none | none | none | none | none | none | none | none | none | none | none | none | 0.5 | 4.158079 | 6.95731e-10 | none | none | none | none | none | none | none | none | none | none | none | none | none | none | none | permeance | figure 14 | HAYAKAWA E and HIMENO S 2020 | https://doi.org/10.1016/j.micromeso.2019.109695
zeolite | ZSM-58 - no 5 / no 37 | alfa-alumina | tubular | ZSM-58 | none | 2 | 2 | 0.36 | 0.36 | theoretical | 0.21 | 0.18 | 426 | NaN | NaN | 298 | 700000 | 100000 | 600000 | NaN | NaN | NaN | NaN | none | none | none | none | none | none | 0.5 | 823.7472 | 1.378296e-07 | none | none | none | none | none | none | none | none | none | none | none | none | 0.5 | 5.077644 | 8.495927e-10 | none | none | none | none | none | none | none | none | none | none | none | none | none | none | none | permeance | figure 14 | HAYAKAWA E and HIMENO S 2020 | https://doi.org/10.1016/j.micromeso.2019.109695
zeolite | ZSM-58 - no 5 / no 37 | alfa-alumina | tubular | ZSM-58 | none | 2 | 2 | 0.36 | 0.36 | theoretical | 0.21 | 0.18 | 426 | NaN | NaN | 298 | 900000 | 100000 | 800000 | NaN | NaN | NaN | NaN | none | none | none | none | none | none | 0.5 | 705.5495 | 1.180527e-07 | none | none | none | none | none | none | none | none | none | none | none | none | 0.5 | 5.668866 | 9.485162e-10 | none | none | none | none | none | none | none | none | none | none | none | none | none | none | none | permeance | figure 14 | HAYAKAWA E and HIMENO S 2020 | https://doi.org/10.1016/j.micromeso.2019.109695
zeolite | ZSM-58 - no 5 / no 37 | alfa-alumina | tubular | ZSM-58 | none | 2 | 2 | 0.36 | 0.36 | theoretical | 0.21 | 0.18 | 426 | NaN | NaN | 298 | 1100000 | 100000 | 1000000 | NaN | NaN | NaN | NaN | none | none | none | none | none | none | 0.5 | 616.4466 | 1.03144e-07 | none | none | none | none | none | none | none | none | none | none | none | none | 0.5 | 5.992033 | 1.002589e-09 | none | none | none | none | none | none | none | none | none | none | none | none | none | none | none | permeance | figure 14 | HAYAKAWA E and HIMENO S 2020 | https://doi.org/10.1016/j.micromeso.2019.109695
zeolite | ZSM-58 - no 5 / no 37 | alfa-alumina | tubular | ZSM-58 | none | 2 | 2 | 0.36 | 0.36 | theoretical | 0.21 | 0.18 | 426 | NaN | NaN | 298 | 1600000 | 100000 | 1500000 | NaN | NaN | NaN | NaN | none | none | none | none | none | none | 0.5 | 485.5199 | 8.123732e-08 | none | none | none | none | none | none | none | none | none | none | none | none | 0.5 | 7.939678 | 1.328469e-09 | none | none | none | none | none | none | none | none | none | none | none | none | none | none | none | permeance | figure 14 | HAYAKAWA E and HIMENO S 2020 | https://doi.org/10.1016/j.micromeso.2019.109695
zeolite | ZSM-58 - no 5 / no 37 | alfa-alumina | tubular | ZSM-58 | none | 2 | 2 | 0.36 | 0.36 | theoretical | 0.21 | 0.18 | 426 | NaN | NaN | 298 | 2100000 | 100000 | 2000000 | NaN | NaN | NaN | NaN | none | none | none | none | none | none | 0.5 | 398.2354 | 6.663286e-08 | none | none | none | none | none | none | none | none | none | none | none | none | 0.5 | 9.303315 | 1.556633e-09 | none | none | none | none | none | none | none | none | none | none | none | none | none | none | none | permeance | figure 14 | HAYAKAWA E and HIMENO S 2020 | https://doi.org/10.1016/j.micromeso.2019.109695
zeolite | ZSM-58 - no 5 / no 37 | alfa-alumina | tubular | ZSM-58 | none | 2 | 2 | 0.36 | 0.36 | theoretical | 0.21 | 0.18 | 426 | NaN | NaN | 298 | 2600000 | 100000 | 2500000 | NaN | NaN | NaN | NaN | none | none | none | none | none | none | 0.5 | 349.1379 | 5.841785e-08 | none | none | none | none | none | none | none | none | none | none | none | none | 0.5 | 10.43659 | 1.746254e-09 | none | none | none | none | none | none | none | none | none | none | none | none | none | none | none | permeance | figure 14 | HAYAKAWA E and HIMENO S 2020 | https://doi.org/10.1016/j.micromeso.2019.109695
zeolite | ZSM-58 - no 5 / no 37 | alfa-alumina | tubular | ZSM-58 | none | 2 | 2 | 0.36 | 0.36 | theoretical | 0.21 | 0.18 | 426 | NaN | NaN | 298 | 3100000 | 100000 | 3000000 | NaN | NaN | NaN | NaN | none | none | none | none | none | none | 0.5 | 310.9509 | 5.20284e-08 | none | none | none | none | none | none | none | none | none | none | none | none | 0.5 | 11.52591 | 1.928519e-09 | none | none | none | none | none | none | none | none | none | none | none | none | none | none | none | permeance | figure 14 | HAYAKAWA E and HIMENO S 2020 | https://doi.org/10.1016/j.micromeso.2019.109695
zeolite | ZSM-58 - no 5 / no 37 | alfa-alumina | tubular | ZSM-58 | none | 2 | 2 | 0.36 | 0.36 | theoretical | 0.21 | 0.18 | 426 | NaN | NaN | 273 | 300000 | 100000 | 200000 | NaN | NaN | NaN | NaN | none | none | none | none | none | none | 1 | 1826.85 | 3.056691e-07 | none | none | none | none | none | none | none | none | none | none | none | none | none | none | none | none | none | none | none | none | none | none | none | none | none | none | none | none | none | none | permeance | figure 15 | HAYAKAWA E and HIMENO S 2020 | https://doi.org/10.1016/j.micromeso.2019.109695
zeolite | ZSM-58 - no 5 / no 37 | alfa-alumina | tubular | ZSM-58 | none | 2 | 2 | 0.36 | 0.36 | theoretical | 0.21 | 0.18 | 426 | NaN | NaN | 348 | 300000 | 100000 | 200000 | NaN | NaN | NaN | NaN | none | none | none | none | none | none | 1 | 976.4566 | 1.63381e-07 | none | none | none | none | none | none | none | none | none | none | none | none | none | none | none | none | none | none | none | none | none | none | none | none | none | none | none | none | none | none | permeance | figure 15 | HAYAKAWA E and HIMENO S 2020 | https://doi.org/10.1016/j.micromeso.2019.109695
zeolite | ZSM-58 - no 5 / no 37 | alfa-alumina | tubular | ZSM-58 | none | 2 | 2 | 0.36 | 0.36 | theoretical | 0.21 | 0.18 | 426 | NaN | NaN | 398 | 300000 | 100000 | 200000 | NaN | NaN | NaN | NaN | none | none | none | none | none | none | 1 | 638.8633 | 1.068948e-07 | none | none | none | none | none | none | none | none | none | none | none | none | none | none | none | none | none | none | none | none | none | none | none | none | none | none | none | none | none | none | permeance | figure 15 | HAYAKAWA E and HIMENO S 2020 | https://doi.org/10.1016/j.micromeso.2019.109695
zeolite | ZSM-58 - no 5 / no 37 | alfa-alumina | tubular | ZSM-58 | none | 2 | 2 | 0.36 | 0.36 | theoretical | 0.21 | 0.18 | 426 | NaN | NaN | 448 | 300000 | 100000 | 200000 | NaN | NaN | NaN | NaN | none | none | none | none | none | none | 1 | 249.99 | 4.18284e-08 | none | none | none | none | none | none | none | none | none | none | none | none | none | none | none | none | none | none | none | none | none | none | none | none | none | none | none | none | none | none | permeance | figure 15 | HAYAKAWA E and HIMENO S 2020 | https://doi.org/10.1016/j.micromeso.2019.109695
zeolite | ZSM-58 - no 5 / no 37 | alfa-alumina | tubular | ZSM-58 | none | 2 | 2 | 0.36 | 0.36 | theoretical | 0.21 | 0.18 | 426 | NaN | NaN | 273 | 300000 | 100000 | 200000 | NaN | NaN | NaN | NaN | none | none | none | none | none | none | none | none | none | none | none | none | none | none | none | none | none | none | none | none | none | 1 | 5.232349 | 8.754781e-10 | none | none | none | none | none | none | none | none | none | none | none | none | none | none | none | permeance | figure 15 | HAYAKAWA E and HIMENO S 2020 | https://doi.org/10.1016/j.micromeso.2019.109695
zeolite | ZSM-58 - no 5 / no 37 | alfa-alumina | tubular | ZSM-58 | none | 2 | 2 | 0.36 | 0.36 | theoretical | 0.21 | 0.18 | 426 | NaN | NaN | 348 | 300000 | 100000 | 200000 | NaN | NaN | NaN | NaN | none | none | none | none | none | none | none | none | none | none | none | none | none | none | none | none | none | none | none | none | none | 1 | 3.679402 | 6.156386e-10 | none | none | none | none | none | none | none | none | none | none | none | none | none | none | none | permeance | figure 15 | HAYAKAWA E and HIMENO S 2020 | https://doi.org/10.1016/j.micromeso.2019.109695
zeolite | ZSM-58 - no 5 / no 37 | alfa-alumina | tubular | ZSM-58 | none | 2 | 2 | 0.36 | 0.36 | theoretical | 0.21 | 0.18 | 426 | NaN | NaN | 398 | 300000 | 100000 | 200000 | NaN | NaN | NaN | NaN | none | none | none | none | none | none | none | none | none | none | none | none | none | none | none | none | none | none | none | none | none | 1 | 3.476605 | 5.817065e-10 | none | none | none | none | none | none | none | none | none | none | none | none | none | none | none | permeance | figure 15 | HAYAKAWA E and HIMENO S 2020 | https://doi.org/10.1016/j.micromeso.2019.109695
zeolite | ZSM-58 - no 5 / no 37 | alfa-alumina | tubular | ZSM-58 | none | 2 | 2 | 0.36 | 0.36 | theoretical | 0.21 | 0.18 | 426 | NaN | NaN | 448 | 300000 | 100000 | 200000 | NaN | NaN | NaN | NaN | none | none | none | none | none | none | none | none | none | none | none | none | none | none | none | none | none | none | none | none | none | 1 | 3.078824 | 5.151497e-10 | none | none | none | none | none | none | none | none | none | none | none | none | none | none | none | permeance | figure 15 | HAYAKAWA E and HIMENO S 2020 | https://doi.org/10.1016/j.micromeso.2019.109695
zeolite | ZSM-58 - no 5 / no 37 | alfa-alumina | tubular | ZSM-58 | none | 2 | 2 | 0.36 | 0.36 | theoretical | 0.21 | 0.18 | 426 | NaN | NaN | 273 | 300000 | 100000 | 200000 | NaN | NaN | NaN | NaN | none | none | none | none | none | none | 0.5 | 1260.633 | 2.109295e-07 | none | none | none | none | none | none | none | none | none | none | none | none | 0.5 | 4.1665 | 6.971399e-10 | none | none | none | none | none | none | none | none | none | none | none | none | none | none | none | permeance | figure 15 | HAYAKAWA E and HIMENO S 2020 | https://doi.org/10.1016/j.micromeso.2019.109695
zeolite | ZSM-58 - no 5 / no 37 | alfa-alumina | tubular | ZSM-58 | none | 2 | 2 | 0.36 | 0.36 | theoretical | 0.21 | 0.18 | 426 | NaN | NaN | 348 | 300000 | 100000 | 200000 | NaN | NaN | NaN | NaN | none | none | none | none | none | none | 0.5 | 581.1733 | 9.724208e-08 | none | none | none | none | none | none | none | none | none | none | none | none | 0.5 | 3.59774 | 6.019748e-10 | none | none | none | none | none | none | none | none | none | none | none | none | none | none | none | permeance | figure 15 | HAYAKAWA E and HIMENO S 2020 | https://doi.org/10.1016/j.micromeso.2019.109695
zeolite | ZSM-58 - no 5 / no 37 | alfa-alumina | tubular | ZSM-58 | none | 2 | 2 | 0.36 | 0.36 | theoretical | 0.21 | 0.18 | 426 | NaN | NaN | 398 | 300000 | 100000 | 200000 | NaN | NaN | NaN | NaN | none | none | none | none | none | none | 0.5 | 254.2633 | 4.254341e-08 | none | none | none | none | none | none | none | none | none | none | none | none | 0.5 | 2.553546 | 4.2726e-10 | none | none | none | none | none | none | none | none | none | none | none | none | none | none | none | permeance | figure 15 | HAYAKAWA E and HIMENO S 2020 | https://doi.org/10.1016/j.micromeso.2019.109695
zeolite | ZSM-58 - no 5 / no 37 | alfa-alumina | tubular | ZSM-58 | none | 2 | 2 | 0.36 | 0.36 | theoretical | 0.21 | 0.18 | 426 | NaN | NaN | 448 | 300000 | 100000 | 200000 | NaN | NaN | NaN | NaN | none | none | none | none | none | none | 0.5 | 173.07 | 2.895812e-08 | none | none | none | none | none | none | none | none | none | none | none | none | 0.5 | 2.439661 | 4.082048e-10 | none | none | none | none | none | none | none | none | none | none | none | none | none | none | none | permeance | figure 15 | HAYAKAWA E and HIMENO S 2020 | https://doi.org/10.1016/j.micromeso.2019.109695
zeolite | ZSM-58 - no 5 / no 37 | alfa-alumina | tubular | ZSM-58 | none | 2 | 2 | 0.36 | 0.36 | theoretical | 0.21 | 0.18 | 426 | NaN | NaN | 298 | 300000 | 100000 | 200000 | NaN | NaN | NaN | NaN | none | none | none | none | none | none | 1 | 1555.332 | 2.602386e-07 | none | none | none | none | none | none | none | none | none | none | none | none | none | none | none | none | none | none | none | none | none | none | none | none | none | none | none | none | none | none | permeance | figure 16 | HAYAKAWA E and HIMENO S 2020 | https://doi.org/10.1016/j.micromeso.2019.109695
zeolite | ZSM-58 - no 5 / no 37 | alfa-alumina | tubular | ZSM-58 | none | 2 | 2 | 0.36 | 0.36 | theoretical | 0.21 | 0.18 | 426 | NaN | NaN | 298 | 500000 | 100000 | 400000 | NaN | NaN | NaN | NaN | none | none | none | none | none | none | 1 | 1228.879 | 2.056163e-07 | none | none | none | none | none | none | none | none | none | none | none | none | none | none | none | none | none | none | none | none | none | none | none | none | none | none | none | none | none | none | permeance | figure 16 | HAYAKAWA E and HIMENO S 2020 | https://doi.org/10.1016/j.micromeso.2019.109695
zeolite | ZSM-58 - no 5 / no 37 | alfa-alumina | tubular | ZSM-58 | none | 2 | 2 | 0.36 | 0.36 | theoretical | 0.21 | 0.18 | 426 | NaN | NaN | 298 | 700000 | 100000 | 600000 | NaN | NaN | NaN | NaN | none | none | none | none | none | none | 1 | 1087.485 | 1.819583e-07 | none | none | none | none | none | none | none | none | none | none | none | none | none | none | none | none | none | none | none | none | none | none | none | none | none | none | none | none | none | none | permeance | figure 16 | HAYAKAWA E and HIMENO S 2020 | https://doi.org/10.1016/j.micromeso.2019.109695
zeolite | ZSM-58 - no 5 / no 37 | alfa-alumina | tubular | ZSM-58 | none | 2 | 2 | 0.36 | 0.36 | theoretical | 0.21 | 0.18 | 426 | NaN | NaN | 298 | 900000 | 100000 | 800000 | NaN | NaN | NaN | NaN | none | none | none | none | none | none | 1 | 952.3289 | 1.593439e-07 | none | none | none | none | none | none | none | none | none | none | none | none | none | none | none | none | none | none | none | none | none | none | none | none | none | none | none | none | none | none | permeance | figure 16 | HAYAKAWA E and HIMENO S 2020 | https://doi.org/10.1016/j.micromeso.2019.109695
zeolite | ZSM-58 - no 5 / no 37 | alfa-alumina | tubular | ZSM-58 | none | 2 | 2 | 0.36 | 0.36 | theoretical | 0.21 | 0.18 | 426 | NaN | NaN | 298 | 300000 | 100000 | 200000 | NaN | NaN | NaN | NaN | none | none | none | none | none | none | none | none | none | none | none | none | none | none | none | none | none | none | 1 | 52.1545 | 8.726506e-09 | none | none | none | none | none | none | none | none | none | none | none | none | none | none | none | none | none | none | permeance | figure 16 | HAYAKAWA E and HIMENO S 2020 | https://doi.org/10.1016/j.micromeso.2019.109695
zeolite | ZSM-58 - no 5 / no 37 | alfa-alumina | tubular | ZSM-58 | none | 2 | 2 | 0.36 | 0.36 | theoretical | 0.21 | 0.18 | 426 | NaN | NaN | 298 | 500000 | 100000 | 400000 | NaN | NaN | NaN | NaN | none | none | none | none | none | none | none | none | none | none | none | none | none | none | none | none | none | none | 1 | 48.76502 | 8.159377e-09 | none | none | none | none | none | none | none | none | none | none | none | none | none | none | none | none | none | none | permeance | figure 16 | HAYAKAWA E and HIMENO S 2020 | https://doi.org/10.1016/j.micromeso.2019.109695
zeolite | ZSM-58 - no 5 / no 37 | alfa-alumina | tubular | ZSM-58 | none | 2 | 2 | 0.36 | 0.36 | theoretical | 0.21 | 0.18 | 426 | NaN | NaN | 298 | 700000 | 100000 | 600000 | NaN | NaN | NaN | NaN | none | none | none | none | none | none | none | none | none | none | none | none | none | none | none | none | none | none | 1 | 47.6628 | 7.974953e-09 | none | none | none | none | none | none | none | none | none | none | none | none | none | none | none | none | none | none | permeance | figure 16 | HAYAKAWA E and HIMENO S 2020 | https://doi.org/10.1016/j.micromeso.2019.109695
zeolite | ZSM-58 - no 5 / no 37 | alfa-alumina | tubular | ZSM-58 | none | 2 | 2 | 0.36 | 0.36 | theoretical | 0.21 | 0.18 | 426 | NaN | NaN | 298 | 900000 | 100000 | 800000 | NaN | NaN | NaN | NaN | none | none | none | none | none | none | none | none | none | none | none | none | none | none | none | none | none | none | 1 | 51.11136 | 8.551966e-09 | none | none | none | none | none | none | none | none | none | none | none | none | none | none | none | none | none | none | permeance | figure 16 | HAYAKAWA E and HIMENO S 2020 | https://doi.org/10.1016/j.micromeso.2019.109695
zeolite | ZSM-58 - no 5 / no 37 | alfa-alumina | tubular | ZSM-58 | none | 2 | 2 | 0.36 | 0.36 | theoretical | 0.21 | 0.18 | 426 | NaN | NaN | 298 | 300000 | 100000 | 200000 | NaN | NaN | NaN | NaN | none | none | none | none | none | none | 0.5 | 1711.281 | 2.86332e-07 | none | none | none | none | none | none | none | none | none | 0.5 | 38.78316 | 6.48921e-09 | none | none | none | none | none | none | none | none | none | none | none | none | none | none | none | none | none | none | permeance | figure 16 | HAYAKAWA E and HIMENO S 2020 | https://doi.org/10.1016/j.micromeso.2019.109695
zeolite | ZSM-58 - no 5 / no 37 | alfa-alumina | tubular | ZSM-58 | none | 2 | 2 | 0.36 | 0.36 | theoretical | 0.21 | 0.18 | 426 | NaN | NaN | 298 | 500000 | 100000 | 400000 | NaN | NaN | NaN | NaN | none | none | none | none | none | none | 0.5 | 1436.811 | 2.404076e-07 | none | none | none | none | none | none | none | none | none | 0.5 | 35.58366 | 5.953868e-09 | none | none | none | none | none | none | none | none | none | none | none | none | none | none | none | none | none | none | permeance | figure 16 | HAYAKAWA E and HIMENO S 2020 | https://doi.org/10.1016/j.micromeso.2019.109695
zeolite | ZSM-58 - no 5 / no 37 | alfa-alumina | tubular | ZSM-58 | none | 2 | 2 | 0.36 | 0.36 | theoretical | 0.21 | 0.18 | 426 | NaN | NaN | 298 | 700000 | 100000 | 600000 | NaN | NaN | NaN | NaN | none | none | none | none | none | none | 0.5 | 1197.689 | 2.003976e-07 | none | none | none | none | none | none | none | none | none | 0.5 | 35.73172 | 5.978642e-09 | none | none | none | none | none | none | none | none | none | none | none | none | none | none | none | none | none | none | permeance | figure 16 | HAYAKAWA E and HIMENO S 2020 | https://doi.org/10.1016/j.micromeso.2019.109695
zeolite | ZSM-58 - no 5 / no 37 | alfa-alumina | tubular | ZSM-58 | none | 2 | 2 | 0.36 | 0.36 | theoretical | 0.21 | 0.18 | 426 | NaN | NaN | 298 | 900000 | 100000 | 800000 | NaN | NaN | NaN | NaN | none | none | none | none | none | none | 0.5 | 1045.898315 | 1.75e-07 | none | none | none | none | none | none | none | none | none | 0.5 | 34.67584 | 5.801971e-09 | none | none | none | none | none | none | none | none | none | none | none | none | none | none | none | none | none | none | permeance | figure 16 | HAYAKAWA E and HIMENO S 2020 | https://doi.org/10.1016/j.micromeso.2019.109695
zeolite | ZSM-58 - no 5 / no 37 | alfa-alumina | tubular | ZSM-58 | none | 2 | 2 | 0.36 | 0.36 | theoretical | 0.21 | 0.18 | 426 | NaN | NaN | 273 | 300000 | 100000 | 200000 | NaN | NaN | NaN | NaN | none | none | none | none | none | none | 1 | 1826.378 | 3.055901e-07 | none | none | none | none | none | none | none | none | none | none | none | none | none | none | none | none | none | none | none | none | none | none | none | none | none | none | none | none | none | none | permeance | figure 17 | HAYAKAWA E and HIMENO S 2020 | https://doi.org/10.1016/j.micromeso.2019.109695
zeolite | ZSM-58 - no 5 / no 37 | alfa-alumina | tubular | ZSM-58 | none | 2 | 2 | 0.36 | 0.36 | theoretical | 0.21 | 0.18 | 426 | NaN | NaN | 348 | 300000 | 100000 | 200000 | NaN | NaN | NaN | NaN | none | none | none | none | none | none | 1 | 975.0581 | 1.63147e-07 | none | none | none | none | none | none | none | none | none | none | none | none | none | none | none | none | none | none | none | none | none | none | none | none | none | none | none | none | none | none | permeance | figure 17 | HAYAKAWA E and HIMENO S 2020 | https://doi.org/10.1016/j.micromeso.2019.109695
zeolite | ZSM-58 - no 5 / no 37 | alfa-alumina | tubular | ZSM-58 | none | 2 | 2 | 0.36 | 0.36 | theoretical | 0.21 | 0.18 | 426 | NaN | NaN | 398 | 300000 | 100000 | 200000 | NaN | NaN | NaN | NaN | none | none | none | none | none | none | 1 | 638.4898 | 1.068323e-07 | none | none | none | none | none | none | none | none | none | none | none | none | none | none | none | none | none | none | none | none | none | none | none | none | none | none | none | none | none | none | permeance | figure 17 | HAYAKAWA E and HIMENO S 2020 | https://doi.org/10.1016/j.micromeso.2019.109695
zeolite | ZSM-58 - no 5 / no 37 | alfa-alumina | tubular | ZSM-58 | none | 2 | 2 | 0.36 | 0.36 | theoretical | 0.21 | 0.18 | 426 | NaN | NaN | 448 | 300000 | 100000 | 200000 | NaN | NaN | NaN | NaN | none | none | none | none | none | none | 1 | 249.9514 | 4.182195e-08 | none | none | none | none | none | none | none | none | none | none | none | none | none | none | none | none | none | none | none | none | none | none | none | none | none | none | none | none | none | none | permeance | figure 17 | HAYAKAWA E and HIMENO S 2020 | https://doi.org/10.1016/j.micromeso.2019.109695
zeolite | ZSM-58 - no 5 / no 37 | alfa-alumina | tubular | ZSM-58 | none | 2 | 2 | 0.36 | 0.36 | theoretical | 0.21 | 0.18 | 426 | NaN | NaN | 273 | 300000 | 100000 | 200000 | NaN | NaN | NaN | NaN | none | none | none | none | none | none | none | none | none | none | none | none | none | none | none | none | none | none | 1 | 62.28229 | 1.042109e-08 | none | none | none | none | none | none | none | none | none | none | none | none | none | none | none | none | none | none | permeance | figure 17 | HAYAKAWA E and HIMENO S 2020 | https://doi.org/10.1016/j.micromeso.2019.109695
zeolite | ZSM-58 - no 5 / no 37 | alfa-alumina | tubular | ZSM-58 | none | 2 | 2 | 0.36 | 0.36 | theoretical | 0.21 | 0.18 | 426 | NaN | NaN | 348 | 300000 | 100000 | 200000 | NaN | NaN | NaN | NaN | none | none | none | none | none | none | none | none | none | none | none | none | none | none | none | none | none | none | 1 | 35.22768 | 5.894306e-09 | none | none | none | none | none | none | none | none | none | none | none | none | none | none | none | none | none | none | permeance | figure 17 | HAYAKAWA E and HIMENO S 2020 | https://doi.org/10.1016/j.micromeso.2019.109695
zeolite | ZSM-58 - no 5 / no 37 | alfa-alumina | tubular | ZSM-58 | none | 2 | 2 | 0.36 | 0.36 | theoretical | 0.21 | 0.18 | 426 | NaN | NaN | 398 | 300000 | 100000 | 200000 | NaN | NaN | NaN | NaN | none | none | none | none | none | none | none | none | none | none | none | none | none | none | none | none | none | none | 1 | 23.77455 | 3.977964e-09 | none | none | none | none | none | none | none | none | none | none | none | none | none | none | none | none | none | none | permeance | figure 17 | HAYAKAWA E and HIMENO S 2020 | https://doi.org/10.1016/j.micromeso.2019.109695
zeolite | ZSM-58 - no 5 / no 37 | alfa-alumina | tubular | ZSM-58 | none | 2 | 2 | 0.36 | 0.36 | theoretical | 0.21 | 0.18 | 426 | NaN | NaN | 448 | 300000 | 100000 | 200000 | NaN | NaN | NaN | NaN | none | none | none | none | none | none | none | none | none | none | none | none | none | none | none | none | none | none | 1 | 17.22 | 2.881256e-09 | none | none | none | none | none | none | none | none | none | none | none | none | none | none | none | none | none | none | permeance | figure 17 | HAYAKAWA E and HIMENO S 2020 | https://doi.org/10.1016/j.micromeso.2019.109695
zeolite | ZSM-58 - no 5 / no 37 | alfa-alumina | tubular | ZSM-58 | none | 2 | 2 | 0.36 | 0.36 | theoretical | 0.21 | 0.18 | 426 | NaN | NaN | 273 | 300000 | 100000 | 200000 | NaN | NaN | NaN | NaN | none | none | none | none | none | none | 0.5 | 2056.531 | 3.440994e-07 | none | none | none | none | none | none | none | none | none | 0.5 | 36.11487 | 6.04275e-09 | none | none | none | none | none | none | none | none | none | none | none | none | none | none | none | none | none | none | permeance | figure 17 | HAYAKAWA E and HIMENO S 2020 | https://doi.org/10.1016/j.micromeso.2019.109695
zeolite | ZSM-58 - no 5 / no 37 | alfa-alumina | tubular | ZSM-58 | none | 2 | 2 | 0.36 | 0.36 | theoretical | 0.21 | 0.18 | 426 | NaN | NaN | 348 | 300000 | 100000 | 200000 | NaN | NaN | NaN | NaN | none | none | none | none | none | none | 0.5 | 898.3403 | 1.503106e-07 | none | none | none | none | none | none | none | none | none | 0.5 | 32.11504 | 5.373497e-09 | none | none | none | none | none | none | none | none | none | none | none | none | none | none | none | none | none | none | permeance | figure 17 | HAYAKAWA E and HIMENO S 2020 | https://doi.org/10.1016/j.micromeso.2019.109695
zeolite | ZSM-58 - no 5 / no 37 | alfa-alumina | tubular | ZSM-58 | none | 2 | 2 | 0.36 | 0.36 | theoretical | 0.21 | 0.18 | 426 | NaN | NaN | 398 | 300000 | 100000 | 200000 | NaN | NaN | NaN | NaN | none | none | none | none | none | none | 0.5 | 391.0132 | 6.542443e-08 | none | none | none | none | none | none | none | none | none | 0.5 | 21.60305 | 3.614629e-09 | none | none | none | none | none | none | none | none | none | none | none | none | none | none | none | none | none | none | permeance | figure 17 | HAYAKAWA E and HIMENO S 2020 | https://doi.org/10.1016/j.micromeso.2019.109695
zeolite | ZSM-58 - no 5 / no 37 | alfa-alumina | tubular | ZSM-58 | none | 2 | 2 | 0.36 | 0.36 | theoretical | 0.21 | 0.18 | 426 | NaN | NaN | 448 | 300000 | 100000 | 200000 | NaN | NaN | NaN | NaN | none | none | none | none | none | none | 0.5 | 225.2038 | 3.768116e-08 | none | none | none | none | none | none | none | none | none | 0.5 | 17.18483 | 2.875371e-09 | none | none | none | none | none | none | none | none | none | none | none | none | none | none | none | none | none | none | permeance | figure 17 | HAYAKAWA E and HIMENO S 2020 | https://doi.org/10.1016/j.micromeso.2019.109695
polymer | PIM-SBF-1 | none | NaN | PIM | none | 80 | 80 | 0.5972502 | 0.5972502 | PSD | 0.71 | 0.28 | 803 | 0 | NaN | 298 | 100000 | 0 | 100000 | NaN | NaN | NaN | NaN | 1 | 1560 | 6.525491e-09 | none | none | none | none | none | none | none | none | none | none | none | none | none | none | none | none | none | none | none | none | none | none | none | none | none | none | none | none | none | none | none | none | none | none | none | none | permeability | table 2 | BEZZU CG et al 2018 | https://doi.org/10.1039/C8TA02601G
polymer | PIM-SBF-1 | none | NaN | PIM | none | 80 | 80 | 0.5972502 | 0.5972502 | PSD | 0.71 | 0.28 | 803 | 0 | NaN | 298 | 100000 | 0 | 100000 | NaN | NaN | NaN | NaN | none | none | none | 1 | 4330 | 1.811242e-08 | none | none | none | none | none | none | none | none | none | none | none | none | none | none | none | none | none | none | none | none | none | none | none | none | none | none | none | none | none | none | none | none | none | permeability | table 2 | BEZZU CG et al 2018 | https://doi.org/10.1039/C8TA02601G
polymer | PIM-SBF-1 | none | NaN | PIM | none | 80 | 80 | 0.5972502 | 0.5972502 | PSD | 0.71 | 0.28 | 803 | 0 | NaN | 298 | 100000 | 0 | 100000 | NaN | NaN | NaN | NaN | none | none | none | none | none | none | none | none | none | 1 | 1420 | 5.93987e-09 | none | none | none | none | none | none | none | none | none | none | none | none | none | none | none | none | none | none | none | none | none | none | none | none | none | none | none | permeability | table 2 | BEZZU CG et al 2018 | https://doi.org/10.1039/C8TA02601G
polymer | PIM-SBF-1 | none | NaN | PIM | none | 80 | 80 | 0.5972502 | 0.5972502 | PSD | 0.71 | 0.28 | 803 | 0 | NaN | 298 | 100000 | 0 | 100000 | NaN | NaN | NaN | NaN | none | none | none | none | none | none | none | none | none | none | none | none | none | none | none | none | none | none | 1 | 340 | 1.422222e-09 | none | none | none | none | none | none | none | none | none | none | none | none | none | none | none | none | none | none | permeability | table 2 | BEZZU CG et al 2018 | https://doi.org/10.1039/C8TA02601G
polymer | PIM-SBF-1 | none | NaN | PIM | none | 80 | 80 | 0.5972502 | 0.5972502 | PSD | 0.71 | 0.28 | 803 | 0 | NaN | 298 | 100000 | 0 | 100000 | NaN | NaN | NaN | NaN | none | none | none | none | none | none | 1 | 8850 | 3.701961e-08 | none | none | none | none | none | none | none | none | none | none | none | none | none | none | none | none | none | none | none | none | none | none | none | none | none | none | none | none | none | none | permeability | table 2 | BEZZU CG et al 2018 | https://doi.org/10.1039/C8TA02601G
polymer | PIM-SBF-1 | none | NaN | PIM | none | 80 | 80 | 0.5972502 | 0.5972502 | PSD | 0.71 | 0.28 | 803 | 0 | NaN | 298 | 100000 | 0 | 100000 | NaN | NaN | NaN | NaN | none | none | none | none | none | none | none | none | none | none | none | none | none | none | none | none | none | none | none | none | none | 1 | 532 | 2.22536e-09 | none | none | none | none | none | none | none | none | none | none | none | none | none | none | none | permeability | table 2 | BEZZU CG et al 2018 | https://doi.org/10.1039/C8TA02601G
polymer | PIM-SBF-1 | none | NaN | PIM | none | 80 | 80 | 0.5972502 | 0.5972502 | PSD | 0.71 | 0.28 | 803 | 2088 | NaN | 298 | 100000 | 0 | 100000 | NaN | NaN | NaN | NaN | 1 | 914 | 3.823268e-09 | none | none | none | none | none | none | none | none | none | none | none | none | none | none | none | none | none | none | none | none | none | none | none | none | none | none | none | none | none | none | none | none | none | none | none | none | permeability | table 2 | BEZZU CG et al 2018 | https://doi.org/10.1039/C8TA02601G
polymer | PIM-SBF-1 | none | NaN | PIM | none | 80 | 80 | 0.5972502 | 0.5972502 | PSD | 0.71 | 0.28 | 803 | 2088 | NaN | 298 | 100000 | 0 | 100000 | NaN | NaN | NaN | NaN | none | none | none | 1 | 2190 | 9.160785e-09 | none | none | none | none | none | none | none | none | none | none | none | none | none | none | none | none | none | none | none | none | none | none | none | none | none | none | none | none | none | none | none | none | none | permeability | table 2 | BEZZU CG et al 2018 | https://doi.org/10.1039/C8TA02601G
polymer | PIM-SBF-1 | none | NaN | PIM | none | 80 | 80 | 0.5972502 | 0.5972502 | PSD | 0.71 | 0.28 | 803 | 2088 | NaN | 298 | 100000 | 0 | 100000 | NaN | NaN | NaN | NaN | none | none | none | none | none | none | none | none | none | 1 | 486 | 2.032941e-09 | none | none | none | none | none | none | none | none | none | none | none | none | none | none | none | none | none | none | none | none | none | none | none | none | none | none | none | permeability | table 2 | BEZZU CG et al 2018 | https://doi.org/10.1039/C8TA02601G
polymer | PIM-SBF-1 | none | NaN | PIM | none | 80 | 80 | 0.5972502 | 0.5972502 | PSD | 0.71 | 0.28 | 803 | 2088 | NaN | 298 | 100000 | 0 | 100000 | NaN | NaN | NaN | NaN | none | none | none | none | none | none | none | none | none | none | none | none | none | none | none | none | none | none | 1 | 87.5 | 3.660131e-10 | none | none | none | none | none | none | none | none | none | none | none | none | none | none | none | none | none | none | permeability | table 2 | BEZZU CG et al 2018 | https://doi.org/10.1039/C8TA02601G
polymer | PIM-SBF-1 | none | NaN | PIM | none | 80 | 80 | 0.5972502 | 0.5972502 | PSD | 0.71 | 0.28 | 803 | 2088 | NaN | 298 | 100000 | 0 | 100000 | NaN | NaN | NaN | NaN | none | none | none | none | none | none | 1 | 2410 | 1.008105e-08 | none | none | none | none | none | none | none | none | none | none | none | none | none | none | none | none | none | none | none | none | none | none | none | none | none | none | none | none | none | none | permeability | table 2 | BEZZU CG et al 2018 | https://doi.org/10.1039/C8TA02601G
polymer | PIM-SBF-1 | none | NaN | PIM | none | 80 | 80 | 0.5972502 | 0.5972502 | PSD | 0.71 | 0.28 | 803 | 2088 | NaN | 298 | 100000 | 0 | 100000 | NaN | NaN | NaN | NaN | none | none | none | none | none | none | none | none | none | none | none | none | none | none | none | none | none | none | none | none | none | 1 | 102 | 4.266667e-10 | none | none | none | none | none | none | none | none | none | none | none | none | none | none | none | permeability | table 2 | BEZZU CG et al 2018 | https://doi.org/10.1039/C8TA02601G
polymer | PIM-SBF-2 | none | NaN | PIM | none | 115 | 115 | 0.6185134 | 0.6185134 | PSD | 0.69 | 0.33 | 938 | 0 | NaN | 298 | 100000 | 0 | 100000 | NaN | NaN | NaN | NaN | 1 | 3110 | 9.049845e-09 | none | none | none | none | none | none | none | none | none | none | none | none | none | none | none | none | none | none | none | none | none | none | none | none | none | none | none | none | none | none | none | none | none | none | none | none | permeability | table 2 | BEZZU CG et al 2018 | https://doi.org/10.1039/C8TA02601G
polymer | PIM-SBF-2 | none | NaN | PIM | none | 115 | 115 | 0.6185134 | 0.6185134 | PSD | 0.69 | 0.33 | 938 | 0 | NaN | 298 | 100000 | 0 | 100000 | NaN | NaN | NaN | NaN | none | none | none | 1 | 9160 | 2.665485e-08 | none | none | none | none | none | none | none | none | none | none | none | none | none | none | none | none | none | none | none | none | none | none | none | none | none | none | none | none | none | none | none | none | none | permeability | table 2 | BEZZU CG et al 2018 | https://doi.org/10.1039/C8TA02601G
polymer | PIM-SBF-2 | none | NaN | PIM | none | 115 | 115 | 0.6185134 | 0.6185134 | PSD | 0.69 | 0.33 | 938 | 0 | NaN | 298 | 100000 | 0 | 100000 | NaN | NaN | NaN | NaN | none | none | none | none | none | none | none | none | none | 1 | 3820 | 1.111589e-08 | none | none | none | none | none | none | none | none | none | none | none | none | none | none | none | none | none | none | none | none | none | none | none | none | none | none | none | permeability | table 2 | BEZZU CG et al 2018 | https://doi.org/10.1039/C8TA02601G
polymer | PIM-SBF-2 | none | NaN | PIM | none | 115 | 115 | 0.6185134 | 0.6185134 | PSD | 0.69 | 0.33 | 938 | 0 | NaN | 298 | 100000 | 0 | 100000 | NaN | NaN | NaN | NaN | none | none | none | none | none | none | none | none | none | none | none | none | none | none | none | none | none | none | 1 | 1150 | 3.346406e-09 | none | none | none | none | none | none | none | none | none | none | none | none | none | none | none | none | none | none | permeability | table 2 | BEZZU CG et al 2018 | https://doi.org/10.1039/C8TA02601G
polymer | PIM-SBF-2 | none | NaN | PIM | none | 115 | 115 | 0.6185134 | 0.6185134 | PSD | 0.69 | 0.33 | 938 | 0 | NaN | 298 | 100000 | 0 | 100000 | NaN | NaN | NaN | NaN | none | none | none | none | none | none | 1 | 22300 | 6.489117e-08 | none | none | none | none | none | none | none | none | none | none | none | none | none | none | none | none | none | none | none | none | none | none | none | none | none | none | none | none | none | none | permeability | table 2 | BEZZU CG et al 2018 | https://doi.org/10.1039/C8TA02601G
polymer | PIM-SBF-2 | none | NaN | PIM | none | 115 | 115 | 0.6185134 | 0.6185134 | PSD | 0.69 | 0.33 | 938 | 0 | NaN | 298 | 100000 | 0 | 100000 | NaN | NaN | NaN | NaN | none | none | none | none | none | none | none | none | none | none | none | none | none | none | none | none | none | none | none | none | none | 1 | 2020 | 5.878034e-09 | none | none | none | none | none | none | none | none | none | none | none | none | none | none | none | permeability | table 2 | BEZZU CG et al 2018 | https://doi.org/10.1039/C8TA02601G
polymer | PIM-SBF-2 | none | NaN | PIM | none | 115 | 115 | 0.6185134 | 0.6185134 | PSD | 0.69 | 0.33 | 938 | 1295 | NaN | 298 | 100000 | 0 | 100000 | NaN | NaN | NaN | NaN | 1 | 1700 | 4.94686e-09 | none | none | none | none | none | none | none | none | none | none | none | none | none | none | none | none | none | none | none | none | none | none | none | none | none | none | none | none | none | none | none | none | none | none | none | none | permeability | table 2 | BEZZU CG et al 2018 | https://doi.org/10.1039/C8TA02601G
polymer | PIM-SBF-2 | none | NaN | PIM | none | 115 | 115 | 0.6185134 | 0.6185134 | PSD | 0.69 | 0.33 | 938 | 1295 | NaN | 298 | 100000 | 0 | 100000 | NaN | NaN | NaN | NaN | none | none | none | 1 | 4240 | 1.233805e-08 | none | none | none | none | none | none | none | none | none | none | none | none | none | none | none | none | none | none | none | none | none | none | none | none | none | none | none | none | none | none | none | none | none | permeability | table 2 | BEZZU CG et al 2018 | https://doi.org/10.1039/C8TA02601G
polymer | PIM-SBF-2 | none | NaN | PIM | none | 115 | 115 | 0.6185134 | 0.6185134 | PSD | 0.69 | 0.33 | 938 | 1295 | NaN | 298 | 100000 | 0 | 100000 | NaN | NaN | NaN | NaN | none | none | none | none | none | none | none | none | none | 1 | 910 | 2.648025e-09 | none | none | none | none | none | none | none | none | none | none | none | none | none | none | none | none | none | none | none | none | none | none | none | none | none | none | none | permeability | table 2 | BEZZU CG et al 2018 | https://doi.org/10.1039/C8TA02601G
polymer | PIM-SBF-2 | none | NaN | PIM | none | 115 | 115 | 0.6185134 | 0.6185134 | PSD | 0.69 | 0.33 | 938 | 1295 | NaN | 298 | 100000 | 0 | 100000 | NaN | NaN | NaN | NaN | none | none | none | none | none | none | none | none | none | none | none | none | none | none | none | none | none | none | 1 | 166 | 4.830464e-10 | none | none | none | none | none | none | none | none | none | none | none | none | none | none | none | none | none | none | permeability | table 2 | BEZZU CG et al 2018 | https://doi.org/10.1039/C8TA02601G
polymer | PIM-SBF-2 | none | NaN | PIM | none | 115 | 115 | 0.6185134 | 0.6185134 | PSD | 0.69 | 0.33 | 938 | 1295 | NaN | 298 | 100000 | 0 | 100000 | NaN | NaN | NaN | NaN | none | none | none | none | none | none | 1 | 3870 | 1.126138e-08 | none | none | none | none | none | none | none | none | none | none | none | none | none | none | none | none | none | none | none | none | none | none | none | none | none | none | none | none | none | none | permeability | table 2 | BEZZU CG et al 2018 | https://doi.org/10.1039/C8TA02601G
polymer | PIM-SBF-2 | none | NaN | PIM | none | 115 | 115 | 0.6185134 | 0.6185134 | PSD | 0.69 | 0.33 | 938 | 1295 | NaN | 298 | 100000 | 0 | 100000 | NaN | NaN | NaN | NaN | none | none | none | none | none | none | none | none | none | none | none | none | none | none | none | none | none | none | none | none | none | 1 | 184 | 5.354249e-10 | none | none | none | none | none | none | none | none | none | none | none | none | none | none | none | permeability | table 2 | BEZZU CG et al 2018 | https://doi.org/10.1039/C8TA02601G
polymer | PIM-SBF-3 | none | NaN | PIM | none | 120 | 120 | 0.6331778 | 0.6331778 | PSD | 0.54 | 0.28 | 794 | 0 | NaN | 298 | 100000 | 0 | 100000 | NaN | NaN | NaN | NaN | 1 | 1971 | 5.496471e-09 | none | none | none | none | none | none | none | none | none | none | none | none | none | none | none | none | none | none | none | none | none | none | none | none | none | none | none | none | none | none | none | none | none | none | none | none | permeability | table 2 | BEZZU CG et al 2018 | https://doi.org/10.1039/C8TA02601G
polymer | PIM-SBF-3 | none | NaN | PIM | none | 120 | 120 | 0.6331778 | 0.6331778 | PSD | 0.54 | 0.28 | 794 | 0 | NaN | 298 | 100000 | 0 | 100000 | NaN | NaN | NaN | NaN | none | none | none | 1 | 5460 | 1.522615e-08 | none | none | none | none | none | none | none | none | none | none | none | none | none | none | none | none | none | none | none | none | none | none | none | none | none | none | none | none | none | none | none | none | none | permeability | table 2 | BEZZU CG et al 2018 | https://doi.org/10.1039/C8TA02601G
polymer | PIM-SBF-3 | none | NaN | PIM | none | 120 | 120 | 0.6331778 | 0.6331778 | PSD | 0.54 | 0.28 | 794 | 0 | NaN | 298 | 100000 | 0 | 100000 | NaN | NaN | NaN | NaN | none | none | none | none | none | none | none | none | none | 1 | 1820 | 5.075382e-09 | none | none | none | none | none | none | none | none | none | none | none | none | none | none | none | none | none | none | none | none | none | none | none | none | none | none | none | permeability | table 2 | BEZZU CG et al 2018 | https://doi.org/10.1039/C8TA02601G
polymer | PIM-SBF-3 | none | NaN | PIM | none | 120 | 120 | 0.6331778 | 0.6331778 | PSD | 0.54 | 0.28 | 794 | 0 | NaN | 298 | 100000 | 0 | 100000 | NaN | NaN | NaN | NaN | none | none | none | none | none | none | none | none | none | none | none | none | none | none | none | none | none | none | 1 | 463 | 1.291155e-09 | none | none | none | none | none | none | none | none | none | none | none | none | none | none | none | none | none | none | permeability | table 2 | BEZZU CG et al 2018 | https://doi.org/10.1039/C8TA02601G
polymer | PIM-SBF-3 | none | NaN | PIM | none | 120 | 120 | 0.6331778 | 0.6331778 | PSD | 0.54 | 0.28 | 794 | 0 | NaN | 298 | 100000 | 0 | 100000 | NaN | NaN | NaN | NaN | none | none | none | none | none | none | 1 | 10900 | 3.039652e-08 | none | none | none | none | none | none | none | none | none | none | none | none | none | none | none | none | none | none | none | none | none | none | none | none | none | none | none | none | none | none | permeability | table 2 | BEZZU CG et al 2018 | https://doi.org/10.1039/C8TA02601G
polymer | PIM-SBF-3 | none | NaN | PIM | none | 120 | 120 | 0.6331778 | 0.6331778 | PSD | 0.54 | 0.28 | 794 | 0 | NaN | 298 | 100000 | 0 | 100000 | NaN | NaN | NaN | NaN | none | none | none | none | none | none | none | none | none | none | none | none | none | none | none | none | none | none | none | none | none | 1 | 878 | 2.448453e-09 | none | none | none | none | none | none | none | none | none | none | none | none | none | none | none | permeability | table 2 | BEZZU CG et al 2018 | https://doi.org/10.1039/C8TA02601G
polymer | PIM-SBF-3 | none | NaN | PIM | none | 120 | 120 | 0.6331778 | 0.6331778 | PSD | 0.54 | 0.28 | 794 | 1294 | NaN | 298 | 100000 | 0 | 100000 | NaN | NaN | NaN | NaN | 1 | 1270 | 3.541613e-09 | none | none | none | none | none | none | none | none | none | none | none | none | none | none | none | none | none | none | none | none | none | none | none | none | none | none | none | none | none | none | none | none | none | none | none | none | permeability | table 2 | BEZZU CG et al 2018 | https://doi.org/10.1039/C8TA02601G
polymer | PIM-SBF-3 | none | NaN | PIM | none | 120 | 120 | 0.6331778 | 0.6331778 | PSD | 0.54 | 0.28 | 794 | 1294 | NaN | 298 | 100000 | 0 | 100000 | NaN | NaN | NaN | NaN | none | none | none | 1 | 3370 | 9.397822e-09 | none | none | none | none | none | none | none | none | none | none | none | none | none | none | none | none | none | none | none | none | none | none | none | none | none | none | none | none | none | none | none | none | none | permeability | table 2 | BEZZU CG et al 2018 | https://doi.org/10.1039/C8TA02601G
polymer | PIM-SBF-3 | none | NaN | PIM | none | 120 | 120 | 0.6331778 | 0.6331778 | PSD | 0.54 | 0.28 | 794 | 1294 | NaN | 298 | 100000 | 0 | 100000 | NaN | NaN | NaN | NaN | none | none | none | none | none | none | none | none | none | 1 | 965 | 2.691068e-09 | none | none | none | none | none | none | none | none | none | none | none | none | none | none | none | none | none | none | none | none | none | none | none | none | none | none | none | permeability | table 2 | BEZZU CG et al 2018 | https://doi.org/10.1039/C8TA02601G
polymer | PIM-SBF-3 | none | NaN | PIM | none | 120 | 120 | 0.6331778 | 0.6331778 | PSD | 0.54 | 0.28 | 794 | 1294 | NaN | 298 | 100000 | 0 | 100000 | NaN | NaN | NaN | NaN | none | none | none | none | none | none | none | none | none | none | none | none | none | none | none | none | none | none | 1 | 219 | 6.10719e-10 | none | none | none | none | none | none | none | none | none | none | none | none | none | none | none | none | none | none | permeability | table 2 | BEZZU CG et al 2018 | https://doi.org/10.1039/C8TA02601G
polymer | PIM-SBF-3 | none | NaN | PIM | none | 120 | 120 | 0.6331778 | 0.6331778 | PSD | 0.54 | 0.28 | 794 | 1294 | NaN | 298 | 100000 | 0 | 100000 | NaN | NaN | NaN | NaN | none | none | none | none | none | none | 1 | 4850 | 1.352506e-08 | none | none | none | none | none | none | none | none | none | none | none | none | none | none | none | none | none | none | none | none | none | none | none | none | none | none | none | none | none | none | permeability | table 2 | BEZZU CG et al 2018 | https://doi.org/10.1039/C8TA02601G
polymer | PIM-SBF-3 | none | NaN | PIM | none | 120 | 120 | 0.6331778 | 0.6331778 | PSD | 0.54 | 0.28 | 794 | 1294 | NaN | 298 | 100000 | 0 | 100000 | NaN | NaN | NaN | NaN | none | none | none | none | none | none | none | none | none | none | none | none | none | none | none | none | none | none | none | none | none | 1 | 248 | 6.915905e-10 | none | none | none | none | none | none | none | none | none | none | none | none | none | none | none | permeability | table 2 | BEZZU CG et al 2018 | https://doi.org/10.1039/C8TA02601G
polymer | PIM-SBF-4 | none | NaN | PIM | none | 120 | 120 | 0.6047842 | 0.6047842 | PSD | 0.54 | 0.28 | 752 | 0 | NaN | 298 | 100000 | 0 | 100000 | NaN | NaN | NaN | NaN | 1 | 1930 | 5.382136e-09 | none | none | none | none | none | none | none | none | none | none | none | none | none | none | none | none | none | none | none | none | none | none | none | none | none | none | none | none | none | none | none | none | none | none | none | none | permeability | table 2 | BEZZU CG et al 2018 | https://doi.org/10.1039/C8TA02601G
polymer | PIM-SBF-4 | none | NaN | PIM | none | 120 | 120 | 0.6047842 | 0.6047842 | PSD | 0.54 | 0.28 | 752 | 0 | NaN | 298 | 100000 | 0 | 100000 | NaN | NaN | NaN | NaN | none | none | none | 1 | 4900 | 1.366449e-08 | none | none | none | none | none | none | none | none | none | none | none | none | none | none | none | none | none | none | none | none | none | none | none | none | none | none | none | none | none | none | none | none | none | permeability | table 2 | BEZZU CG et al 2018 | https://doi.org/10.1039/C8TA02601G
polymer | PIM-SBF-4 | none | NaN | PIM | none | 120 | 120 | 0.6047842 | 0.6047842 | PSD | 0.54 | 0.28 | 752 | 0 | NaN | 298 | 100000 | 0 | 100000 | NaN | NaN | NaN | NaN | none | none | none | none | none | none | none | none | none | 1 | 1760 | 4.908062e-09 | none | none | none | none | none | none | none | none | none | none | none | none | none | none | none | none | none | none | none | none | none | none | none | none | none | none | none | permeability | table 2 | BEZZU CG et al 2018 | https://doi.org/10.1039/C8TA02601G
polymer | PIM-SBF-4 | none | NaN | PIM | none | 120 | 120 | 0.6047842 | 0.6047842 | PSD | 0.54 | 0.28 | 752 | 0 | NaN | 298 | 100000 | 0 | 100000 | NaN | NaN | NaN | NaN | none | none | none | none | none | none | none | none | none | none | none | none | none | none | none | none | none | none | 1 | 474 | 1.32183e-09 | none | none | none | none | none | none | none | none | none | none | none | none | none | none | none | none | none | none | permeability | table 2 | BEZZU CG et al 2018 | https://doi.org/10.1039/C8TA02601G
polymer | PIM-SBF-4 | none | NaN | PIM | none | 120 | 120 | 0.6047842 | 0.6047842 | PSD | 0.54 | 0.28 | 752 | 0 | NaN | 298 | 100000 | 0 | 100000 | NaN | NaN | NaN | NaN | none | none | none | none | none | none | 1 | 10600 | 2.955992e-08 | none | none | none | none | none | none | none | none | none | none | none | none | none | none | none | none | none | none | none | none | none | none | none | none | none | none | none | none | none | none | permeability | table 2 | BEZZU CG et al 2018 | https://doi.org/10.1039/C8TA02601G
polymer | PIM-SBF-4 | none | NaN | PIM | none | 120 | 120 | 0.6047842 | 0.6047842 | PSD | 0.54 | 0.28 | 752 | 0 | NaN | 298 | 100000 | 0 | 100000 | NaN | NaN | NaN | NaN | none | none | none | none | none | none | none | none | none | none | none | none | none | none | none | none | none | none | none | none | none | 1 | 834 | 2.325752e-09 | none | none | none | none | none | none | none | none | none | none | none | none | none | none | none | permeability | table 2 | BEZZU CG et al 2018 | https://doi.org/10.1039/C8TA02601G
polymer | PIM-SBF-4 | none | NaN | PIM | none | 120 | 120 | 0.6047842 | 0.6047842 | PSD | 0.54 | 0.28 | 752 | 1428 | NaN | 298 | 100000 | 0 | 100000 | NaN | NaN | NaN | NaN | 1 | 1470 | 4.099347e-09 | none | none | none | none | none | none | none | none | none | none | none | none | none | none | none | none | none | none | none | none | none | none | none | none | none | none | none | none | none | none | none | none | none | none | none | none | permeability | table 2 | BEZZU CG et al 2018 | https://doi.org/10.1039/C8TA02601G
polymer | PIM-SBF-4 | none | NaN | PIM | none | 120 | 120 | 0.6047842 | 0.6047842 | PSD | 0.54 | 0.28 | 752 | 1428 | NaN | 298 | 100000 | 0 | 100000 | NaN | NaN | NaN | NaN | none | none | none | 1 | 3960 | 1.104314e-08 | none | none | none | none | none | none | none | none | none | none | none | none | none | none | none | none | none | none | none | none | none | none | none | none | none | none | none | none | none | none | none | none | none | permeability | table 2 | BEZZU CG et al 2018 | https://doi.org/10.1039/C8TA02601G
polymer | PIM-SBF-4 | none | NaN | PIM | none | 120 | 120 | 0.6047842 | 0.6047842 | PSD | 0.54 | 0.28 | 752 | 1428 | NaN | 298 | 100000 | 0 | 100000 | NaN | NaN | NaN | NaN | none | none | none | none | none | none | none | none | none | 1 | 1260 | 3.513726e-09 | none | none | none | none | none | none | none | none | none | none | none | none | none | none | none | none | none | none | none | none | none | none | none | none | none | none | none | permeability | table 2 | BEZZU CG et al 2018 | https://doi.org/10.1039/C8TA02601G
polymer | PIM-SBF-4 | none | NaN | PIM | none | 120 | 120 | 0.6047842 | 0.6047842 | PSD | 0.54 | 0.28 | 752 | 1428 | NaN | 298 | 100000 | 0 | 100000 | NaN | NaN | NaN | NaN | none | none | none | none | none | none | none | none | none | none | none | none | none | none | none | none | none | none | 1 | 286 | 7.9756e-10 | none | none | none | none | none | none | none | none | none | none | none | none | none | none | none | none | none | none | permeability | table 2 | BEZZU CG et al 2018 | https://doi.org/10.1039/C8TA02601G
polymer | PIM-SBF-4 | none | NaN | PIM | none | 120 | 120 | 0.6047842 | 0.6047842 | PSD | 0.54 | 0.28 | 752 | 1428 | NaN | 298 | 100000 | 0 | 100000 | NaN | NaN | NaN | NaN | none | none | none | none | none | none | 1 | 6410 | 1.787538e-08 | none | none | none | none | none | none | none | none | none | none | none | none | none | none | none | none | none | none | none | none | none | none | none | none | none | none | none | none | none | none | permeability | table 2 | BEZZU CG et al 2018 | https://doi.org/10.1039/C8TA02601G
polymer | PIM-SBF-4 | none | NaN | PIM | none | 120 | 120 | 0.6047842 | 0.6047842 | PSD | 0.54 | 0.28 | 752 | 1428 | NaN | 298 | 100000 | 0 | 100000 | NaN | NaN | NaN | NaN | none | none | none | none | none | none | none | none | none | none | none | none | none | none | none | none | none | none | none | none | none | 1 | 331 | 9.230502e-10 | none | none | none | none | none | none | none | none | none | none | none | none | none | none | none | permeability | table 2 | BEZZU CG et al 2018 | https://doi.org/10.1039/C8TA02601G
polymer | PIM-SBF-5 | none | NaN | PIM | none | 98 | 98 | 0.6780025 | 0.6780025 | PSD | 0.7 | 0.31 | 882 | 0 | NaN | 298 | 100000 | 0 | 100000 | NaN | NaN | NaN | NaN | 1 | 2060 | 7.034281e-09 | none | none | none | none | none | none | none | none | none | none | none | none | none | none | none | none | none | none | none | none | none | none | none | none | none | none | none | none | none | none | none | none | none | none | none | none | permeability | table 2 | BEZZU CG et al 2018 | https://doi.org/10.1039/C8TA02601G
polymer | PIM-SBF-5 | none | NaN | PIM | none | 98 | 98 | 0.6780025 | 0.6780025 | PSD | 0.7 | 0.31 | 882 | 0 | NaN | 298 | 100000 | 0 | 100000 | NaN | NaN | NaN | NaN | none | none | none | 1 | 5590 | 1.908817e-08 | none | none | none | none | none | none | none | none | none | none | none | none | none | none | none | none | none | none | none | none | none | none | none | none | none | none | none | none | none | none | none | none | none | permeability | table 2 | BEZZU CG et al 2018 | https://doi.org/10.1039/C8TA02601G
polymer | PIM-SBF-5 | none | NaN | PIM | none | 98 | 98 | 0.6780025 | 0.6780025 | PSD | 0.7 | 0.31 | 882 | 0 | NaN | 298 | 100000 | 0 | 100000 | NaN | NaN | NaN | NaN | none | none | none | none | none | none | none | none | none | 1 | 2750 | 9.390424e-09 | none | none | none | none | none | none | none | none | none | none | none | none | none | none | none | none | none | none | none | none | none | none | none | none | none | none | none | permeability | table 2 | BEZZU CG et al 2018 | https://doi.org/10.1039/C8TA02601G
polymer | PIM-SBF-5 | none | NaN | PIM | none | 98 | 98 | 0.6780025 | 0.6780025 | PSD | 0.7 | 0.31 | 882 | 0 | NaN | 298 | 100000 | 0 | 100000 | NaN | NaN | NaN | NaN | none | none | none | none | none | none | none | none | none | none | none | none | none | none | none | none | none | none | 1 | 1080 | 3.687876e-09 | none | none | none | none | none | none | none | none | none | none | none | none | none | none | none | none | none | none | permeability | table 2 | BEZZU CG et al 2018 | https://doi.org/10.1039/C8TA02601G
polymer | PIM-SBF-5 | none | NaN | PIM | none | 98 | 98 | 0.6780025 | 0.6780025 | PSD | 0.7 | 0.31 | 882 | 0 | NaN | 298 | 100000 | 0 | 100000 | NaN | NaN | NaN | NaN | none | none | none | none | none | none | 1 | 16400 | 5.600107e-08 | none | none | none | none | none | none | none | none | none | none | none | none | none | none | none | none | none | none | none | none | none | none | none | none | none | none | none | none | none | none | permeability | table 2 | BEZZU CG et al 2018 | https://doi.org/10.1039/C8TA02601G
polymer | PIM-SBF-5 | none | NaN | PIM | none | 98 | 98 | 0.6780025 | 0.6780025 | PSD | 0.7 | 0.31 | 882 | 0 | NaN | 298 | 100000 | 0 | 100000 | NaN | NaN | NaN | NaN | none | none | none | none | none | none | none | none | none | none | none | none | none | none | none | none | none | none | none | none | none | 1 | 2480 | 8.468455e-09 | none | none | none | none | none | none | none | none | none | none | none | none | none | none | none | permeability | table 2 | BEZZU CG et al 2018 | https://doi.org/10.1039/C8TA02601G
polymer | PIM-SBF-5 | none | NaN | PIM | none | 98 | 98 | 0.6780025 | 0.6780025 | PSD | 0.7 | 0.31 | 882 | 1439 | NaN | 298 | 100000 | 0 | 100000 | NaN | NaN | NaN | NaN | 1 | 1830 | 6.2489e-09 | none | none | none | none | none | none | none | none | none | none | none | none | none | none | none | none | none | none | none | none | none | none | none | none | none | none | none | none | none | none | none | none | none | none | none | none | permeability | table 2 | BEZZU CG et al 2018 | https://doi.org/10.1039/C8TA02601G
polymer | PIM-SBF-5 | none | NaN | PIM | none | 98 | 98 | 0.6780025 | 0.6780025 | PSD | 0.7 | 0.31 | 882 | 1439 | NaN | 298 | 100000 | 0 | 100000 | NaN | NaN | NaN | NaN | none | none | none | 1 | 4710 | 1.608324e-08 | none | none | none | none | none | none | none | none | none | none | none | none | none | none | none | none | none | none | none | none | none | none | none | none | none | none | none | none | none | none | none | none | none | permeability | table 2 | BEZZU CG et al 2018 | https://doi.org/10.1039/C8TA02601G
polymer | PIM-SBF-5 | none | NaN | PIM | none | 98 | 98 | 0.6780025 | 0.6780025 | PSD | 0.7 | 0.31 | 882 | 1439 | NaN | 298 | 100000 | 0 | 100000 | NaN | NaN | NaN | NaN | none | none | none | none | none | none | none | none | none | 1 | 1870 | 6.385488e-09 | none | none | none | none | none | none | none | none | none | none | none | none | none | none | none | none | none | none | none | none | none | none | none | none | none | none | none | permeability | table 2 | BEZZU CG et al 2018 | https://doi.org/10.1039/C8TA02601G
polymer | PIM-SBF-5 | none | NaN | PIM | none | 98 | 98 | 0.6780025 | 0.6780025 | PSD | 0.7 | 0.31 | 882 | 1439 | NaN | 298 | 100000 | 0 | 100000 | NaN | NaN | NaN | NaN | none | none | none | none | none | none | none | none | none | none | none | none | none | none | none | none | none | none | 1 | 550 | 1.878085e-09 | none | none | none | none | none | none | none | none | none | none | none | none | none | none | none | none | none | none | permeability | table 2 | BEZZU CG et al 2018 | https://doi.org/10.1039/C8TA02601G
polymer | PIM-SBF-5 | none | NaN | PIM | none | 98 | 98 | 0.6780025 | 0.6780025 | PSD | 0.7 | 0.31 | 882 | 1439 | NaN | 298 | 100000 | 0 | 100000 | NaN | NaN | NaN | NaN | none | none | none | none | none | none | 1 | 10000 | 3.4147e-08 | none | none | none | none | none | none | none | none | none | none | none | none | none | none | none | none | none | none | none | none | none | none | none | none | none | none | none | none | none | none | permeability | table 2 | BEZZU CG et al 2018 | https://doi.org/10.1039/C8TA02601G
polymer | PIM-SBF-5 | none | NaN | PIM | none | 98 | 98 | 0.6780025 | 0.6780025 | PSD | 0.7 | 0.31 | 882 | 1439 | NaN | 298 | 100000 | 0 | 100000 | NaN | NaN | NaN | NaN | none | none | none | none | none | none | none | none | none | none | none | none | none | none | none | none | none | none | none | none | none | 1 | 925 | 3.158597e-09 | none | none | none | none | none | none | none | none | none | none | none | none | none | none | none | permeability | table 2 | BEZZU CG et al 2018 | https://doi.org/10.1039/C8TA02601G
polymer | PIM-SBF-1 | none | NaN | PIM | none | 80 | 80 | 0.5972502 | 0.5972502 | PSD | 0.71 | 0.28 | 803 | 2088 | NaN | 298 | 102000 | 0 | 102000 | 200 | Ar | 30 | NaN | none | none | none | none | none | none | 0.35 | 3170 | 1.326013e-08 | none | none | none | none | none | none | none | none | none | none | none | none | 0.65 | 95 | 3.973857e-10 | none | none | none | none | none | none | none | none | none | none | none | none | none | none | none | permeability | table SI 6 | BEZZU CG et al 2018 | https://doi.org/10.1039/C8TA02601G
polymer | PIM-SBF-1 | none | NaN | PIM | none | 80 | 80 | 0.5972502 | 0.5972502 | PSD | 0.71 | 0.28 | 803 | 2088 | NaN | 298 | 200000 | 0 | 200000 | 200 | Ar | 30 | NaN | none | none | none | none | none | none | 0.35 | 2900 | 1.213072e-08 | none | none | none | none | none | none | none | none | none | none | none | none | 0.65 | 90.8 | 3.79817e-10 | none | none | none | none | none | none | none | none | none | none | none | none | none | none | none | permeability | table SI 6 | BEZZU CG et al 2018 | https://doi.org/10.1039/C8TA02601G
polymer | PIM-SBF-1 | none | NaN | PIM | none | 80 | 80 | 0.5972502 | 0.5972502 | PSD | 0.71 | 0.28 | 803 | 2088 | NaN | 298 | 300000 | 0 | 300000 | 200 | Ar | 30 | NaN | none | none | none | none | none | none | 0.35 | 2780 | 1.162876e-08 | none | none | none | none | none | none | none | none | none | none | none | none | 0.65 | 89.9 | 3.760523e-10 | none | none | none | none | none | none | none | none | none | none | none | none | none | none | none | permeability | table SI 6 | BEZZU CG et al 2018 | https://doi.org/10.1039/C8TA02601G
polymer | PIM-SBF-1 | none | NaN | PIM | none | 80 | 80 | 0.5972502 | 0.5972502 | PSD | 0.71 | 0.28 | 803 | 2088 | NaN | 298 | 400000 | 0 | 400000 | 200 | Ar | 30 | NaN | none | none | none | none | none | none | 0.35 | 2700 | 1.129412e-08 | none | none | none | none | none | none | none | none | none | none | none | none | 0.65 | 89.8 | 3.75634e-10 | none | none | none | none | none | none | none | none | none | none | none | none | none | none | none | permeability | table SI 6 | BEZZU CG et al 2018 | https://doi.org/10.1039/C8TA02601G
polymer | PIM-SBF-1 | none | NaN | PIM | none | 80 | 80 | 0.5972502 | 0.5972502 | PSD | 0.71 | 0.28 | 803 | 2088 | NaN | 298 | 500000 | 0 | 500000 | 200 | Ar | 30 | NaN | none | none | none | none | none | none | 0.35 | 2610 | 1.091765e-08 | none | none | none | none | none | none | none | none | none | none | none | none | 0.65 | 90.1 | 3.768889e-10 | none | none | none | none | none | none | none | none | none | none | none | none | none | none | none | permeability | table SI 6 | BEZZU CG et al 2018 | https://doi.org/10.1039/C8TA02601G
polymer | PIM-SBF-1 | none | NaN | PIM | none | 80 | 80 | 0.5972502 | 0.5972502 | PSD | 0.71 | 0.28 | 803 | 2088 | NaN | 298 | 600000 | 0 | 600000 | 200 | Ar | 30 | NaN | none | none | none | none | none | none | 0.35 | 2540 | 1.062484e-08 | none | none | none | none | none | none | none | none | none | none | none | none | 0.65 | 91.2 | 3.814902e-10 | none | none | none | none | none | none | none | none | none | none | none | none | none | none | none | permeability | table SI 6 | BEZZU CG et al 2018 | https://doi.org/10.1039/C8TA02601G
polymer | PIM-SBF-1 | none | NaN | PIM | none | 80 | 80 | 0.5972502 | 0.5972502 | PSD | 0.71 | 0.28 | 803 | 2088 | NaN | 298 | 550000 | 0 | 550000 | 200 | Ar | 30 | NaN | none | none | none | none | none | none | 0.35 | 2600 | 1.087582e-08 | none | none | none | none | none | none | none | none | none | none | none | none | 0.65 | 92.5 | 3.869281e-10 | none | none | none | none | none | none | none | none | none | none | none | none | none | none | none | permeability | table SI 6 | BEZZU CG et al 2018 | https://doi.org/10.1039/C8TA02601G
polymer | PIM-SBF-1 | none | NaN | PIM | none | 80 | 80 | 0.5972502 | 0.5972502 | PSD | 0.71 | 0.28 | 803 | 2088 | NaN | 298 | 450000 | 0 | 450000 | 200 | Ar | 30 | NaN | none | none | none | none | none | none | 0.35 | 2700 | 1.129412e-08 | none | none | none | none | none | none | none | none | none | none | none | none | 0.65 | 93.5 | 3.911112e-10 | none | none | none | none | none | none | none | none | none | none | none | none | none | none | none | permeability | table SI 6 | BEZZU CG et al 2018 | https://doi.org/10.1039/C8TA02601G
polymer | PIM-SBF-1 | none | NaN | PIM | none | 80 | 80 | 0.5972502 | 0.5972502 | PSD | 0.71 | 0.28 | 803 | 2088 | NaN | 298 | 350000 | 0 | 350000 | 200 | Ar | 30 | NaN | none | none | none | none | none | none | 0.35 | 2790 | 1.167059e-08 | none | none | none | none | none | none | none | none | none | none | none | none | 0.65 | 93.6 | 3.915295e-10 | none | none | none | none | none | none | none | none | none | none | none | none | none | none | none | permeability | table SI 6 | BEZZU CG et al 2018 | https://doi.org/10.1039/C8TA02601G
polymer | PIM-SBF-1 | none | NaN | PIM | none | 80 | 80 | 0.5972502 | 0.5972502 | PSD | 0.71 | 0.28 | 803 | 2088 | NaN | 298 | 250000 | 0 | 250000 | 200 | Ar | 30 | NaN | none | none | none | none | none | none | 0.35 | 2910 | 1.217255e-08 | none | none | none | none | none | none | none | none | none | none | none | none | 0.65 | 93.9 | 3.927844e-10 | none | none | none | none | none | none | none | none | none | none | none | none | none | none | none | permeability | table SI 6 | BEZZU CG et al 2018 | https://doi.org/10.1039/C8TA02601G
polymer | PIM-SBF-1 | none | NaN | PIM | none | 80 | 80 | 0.5972502 | 0.5972502 | PSD | 0.71 | 0.28 | 803 | 2088 | NaN | 298 | 150000 | 0 | 150000 | 200 | Ar | 30 | NaN | none | none | none | none | none | none | 0.35 | 3000 | 1.254902e-08 | none | none | none | none | none | none | none | none | none | none | none | none | 0.65 | 93.8 | 3.923661e-10 | none | none | none | none | none | none | none | none | none | none | none | none | none | none | none | permeability | table SI 6 | BEZZU CG et al 2018 | https://doi.org/10.1039/C8TA02601G
polymer | PIM-SBF-5 | none | NaN | PIM | none | 98 | 98 | 0.6780025 | 0.6780025 | PSD | 0.7 | 0.31 | 882 | 1439 | NaN | 298 | 101000 | 0 | 101000 | 200 | Ar | 30 | NaN | none | none | none | none | none | none | 0.35 | 12400 | 4.234228e-08 | none | none | none | none | none | none | none | none | none | none | none | none | 0.65 | 853 | 2.912739e-09 | none | none | none | none | none | none | none | none | none | none | none | none | none | none | none | permeability | table SI 6 | BEZZU CG et al 2018 | https://doi.org/10.1039/C8TA02601G
polymer | PIM-SBF-5 | none | NaN | PIM | none | 98 | 98 | 0.6780025 | 0.6780025 | PSD | 0.7 | 0.31 | 882 | 1439 | NaN | 298 | 199000 | 0 | 199000 | 200 | Ar | 30 | NaN | none | none | none | none | none | none | 0.35 | 11700 | 3.995199e-08 | none | none | none | none | none | none | none | none | none | none | none | none | 0.65 | 945 | 3.226891e-09 | none | none | none | none | none | none | none | none | none | none | none | none | none | none | none | permeability | table SI 6 | BEZZU CG et al 2018 | https://doi.org/10.1039/C8TA02601G
polymer | PIM-SBF-5 | none | NaN | PIM | none | 98 | 98 | 0.6780025 | 0.6780025 | PSD | 0.7 | 0.31 | 882 | 1439 | NaN | 298 | 299000 | 0 | 299000 | 200 | Ar | 30 | NaN | none | none | none | none | none | none | 0.35 | 11100 | 3.790317e-08 | none | none | none | none | none | none | none | none | none | none | none | none | 0.65 | 932 | 3.1825e-09 | none | none | none | none | none | none | none | none | none | none | none | none | none | none | none | permeability | table SI 6 | BEZZU CG et al 2018 | https://doi.org/10.1039/C8TA02601G
polymer | PIM-SBF-5 | none | NaN | PIM | none | 98 | 98 | 0.6780025 | 0.6780025 | PSD | 0.7 | 0.31 | 882 | 1439 | NaN | 298 | 399000 | 0 | 399000 | 200 | Ar | 30 | NaN | none | none | none | none | none | none | 0.35 | 10600 | 3.619582e-08 | none | none | none | none | none | none | none | none | none | none | none | none | 0.65 | 921 | 3.144938e-09 | none | none | none | none | none | none | none | none | none | none | none | none | none | none | none | permeability | table SI 6 | BEZZU CG et al 2018 | https://doi.org/10.1039/C8TA02601G
polymer | PIM-SBF-5 | none | NaN | PIM | none | 98 | 98 | 0.6780025 | 0.6780025 | PSD | 0.7 | 0.31 | 882 | 1439 | NaN | 298 | 499000 | 0 | 499000 | 200 | Ar | 30 | NaN | none | none | none | none | none | none | 0.35 | 10200 | 3.482994e-08 | none | none | none | none | none | none | none | none | none | none | none | none | 0.65 | 904 | 3.086888e-09 | none | none | none | none | none | none | none | none | none | none | none | none | none | none | none | permeability | table SI 6 | BEZZU CG et al 2018 | https://doi.org/10.1039/C8TA02601G
polymer | PIM-SBF-5 | none | NaN | PIM | none | 98 | 98 | 0.6780025 | 0.6780025 | PSD | 0.7 | 0.31 | 882 | 1439 | NaN | 298 | 599000 | 0 | 599000 | 200 | Ar | 30 | NaN | none | none | none | none | none | none | 0.35 | 9850 | 3.363479e-08 | none | none | none | none | none | none | none | none | none | none | none | none | 0.65 | 900 | 3.07323e-09 | none | none | none | none | none | none | none | none | none | none | none | none | none | none | none | permeability | table SI 6 | BEZZU CG et al 2018 | https://doi.org/10.1039/C8TA02601G
polymer | PIM-SBF-5 | none | NaN | PIM | none | 98 | 98 | 0.6780025 | 0.6780025 | PSD | 0.7 | 0.31 | 882 | 1439 | NaN | 298 | 549000 | 0 | 549000 | 200 | Ar | 30 | NaN | none | none | none | none | none | none | 0.35 | 10000 | 3.4147e-08 | none | none | none | none | none | none | none | none | none | none | none | none | 0.65 | 905 | 3.090303e-09 | none | none | none | none | none | none | none | none | none | none | none | none | none | none | none | permeability | table SI 6 | BEZZU CG et al 2018 | https://doi.org/10.1039/C8TA02601G
polymer | PIM-SBF-5 | none | NaN | PIM | none | 98 | 98 | 0.6780025 | 0.6780025 | PSD | 0.7 | 0.31 | 882 | 1439 | NaN | 298 | 449000 | 0 | 449000 | 200 | Ar | 30 | NaN | none | none | none | none | none | none | 0.35 | 10600 | 3.619582e-08 | none | none | none | none | none | none | none | none | none | none | none | none | 0.65 | 917 | 3.13128e-09 | none | none | none | none | none | none | none | none | none | none | none | none | none | none | none | permeability | table SI 6 | BEZZU CG et al 2018 | https://doi.org/10.1039/C8TA02601G
polymer | PIM-SBF-5 | none | NaN | PIM | none | 98 | 98 | 0.6780025 | 0.6780025 | PSD | 0.7 | 0.31 | 882 | 1439 | NaN | 298 | 349000 | 0 | 349000 | 200 | Ar | 30 | NaN | none | none | none | none | none | none | 0.35 | 1100 | 3.75617e-09 | none | none | none | none | none | none | none | none | none | none | none | none | 0.65 | 932 | 3.1825e-09 | none | none | none | none | none | none | none | none | none | none | none | none | none | none | none | permeability | table SI 6 | BEZZU CG et al 2018 | https://doi.org/10.1039/C8TA02601G
polymer | PIM-SBF-5 | none | NaN | PIM | none | 98 | 98 | 0.6780025 | 0.6780025 | PSD | 0.7 | 0.31 | 882 | 1439 | NaN | 298 | 249000 | 0 | 249000 | 200 | Ar | 30 | NaN | none | none | none | none | none | none | 0.35 | 11600 | 3.961052e-08 | none | none | none | none | none | none | none | none | none | none | none | none | 0.65 | 941 | 3.213232e-09 | none | none | none | none | none | none | none | none | none | none | none | none | none | none | none | permeability | table SI 6 | BEZZU CG et al 2018 | https://doi.org/10.1039/C8TA02601G
polymer | PIM-SBF-5 | none | NaN | PIM | none | 98 | 98 | 0.6780025 | 0.6780025 | PSD | 0.7 | 0.31 | 882 | 1439 | NaN | 298 | 149000 | 0 | 149000 | 200 | Ar | 30 | NaN | none | none | none | none | none | none | 0.35 | 12300 | 4.200081e-08 | none | none | none | none | none | none | none | none | none | none | none | none | 0.65 | 951 | 3.247379e-09 | none | none | none | none | none | none | none | none | none | none | none | none | none | none | none | permeability | table SI 6 | BEZZU CG et al 2018 | https://doi.org/10.1039/C8TA02601G
polymer | PIM-SBF-5 | none | NaN | PIM | none | 98 | 98 | 0.6780025 | 0.6780025 | PSD | 0.7 | 0.31 | 882 | 1439 | NaN | 298 | 300000 | 0 | 300000 | 200 | Ar | 30 | NaN | none | none | none | none | none | none | 0.1427862 | 11100.82 | 3.790595e-08 | none | none | none | none | none | none | none | none | none | none | none | none | 0.8572138 | 924.5681 | 3.157122e-09 | none | none | none | none | none | none | none | none | none | none | none | none | none | none | none | permeability | table SI 6 | BEZZU CG et al 2018 | https://doi.org/10.1039/C8TA02601G
polymer | PIM-SBF-5 | none | NaN | PIM | none | 98 | 98 | 0.6780025 | 0.6780025 | PSD | 0.7 | 0.31 | 882 | 1439 | NaN | 298 | 300000 | 0 | 300000 | 200 | Ar | 30 | NaN | none | none | none | none | none | none | 0.2395993 | 11315.09 | 3.863764e-08 | none | none | none | none | none | none | none | none | none | none | none | none | 0.7604007 | 918.6946 | 3.137066e-09 | none | none | none | none | none | none | none | none | none | none | none | none | none | none | none | permeability | table SI 6 | BEZZU CG et al 2018 | https://doi.org/10.1039/C8TA02601G
polymer | PIM-SBF-5 | none | NaN | PIM | none | 98 | 98 | 0.6780025 | 0.6780025 | PSD | 0.7 | 0.31 | 882 | 1439 | NaN | 298 | 300000 | 0 | 300000 | 200 | Ar | 30 | NaN | none | none | none | none | none | none | 0.333869 | 11100.82 | 3.790595e-08 | none | none | none | none | none | none | none | none | none | none | none | none | 0.666131 | 930.4791 | 3.177307e-09 | none | none | none | none | none | none | none | none | none | none | none | none | none | none | none | permeability | table SI 6 | BEZZU CG et al 2018 | https://doi.org/10.1039/C8TA02601G
polymer | PIM-SBF-5 | none | NaN | PIM | none | 98 | 98 | 0.6780025 | 0.6780025 | PSD | 0.7 | 0.31 | 882 | 1439 | NaN | 298 | 300000 | 0 | 300000 | 200 | Ar | 30 | NaN | none | none | none | none | none | none | 0.4306864 | 10890.6 | 3.718812e-08 | none | none | none | none | none | none | none | none | none | none | none | none | 0.5693136 | 918.6946 | 3.137066e-09 | none | none | none | none | none | none | none | none | none | none | none | none | none | none | none | permeability | table SI 6 | BEZZU CG et al 2018 | https://doi.org/10.1039/C8TA02601G
polymer | PIM-SBI-Trip | NaN | NaN | PIM | none | 248 | 248 | 0.7075981 | 0.7075981 | PSD | 0.72 | 0.33 | 930 | 0 | NaN | 298 | 100000 | 0 | 100000 | NaN | NaN | NaN | NaN | none | none | none | none | none | none | none | none | none | none | none | none | none | none | none | none | none | none | 1 | 2315 | 3.123762e-09 | none | none | none | none | none | none | none | none | none | none | none | none | none | none | none | none | none | none | permeability | table 2 | BEZZU CG et al 2021 | https://doi.org/10.1002/adfm.202104474
polymer | PIM-SBI-Trip | NaN | NaN | PIM | none | 248 | 248 | 0.7075981 | 0.7075981 | PSD | 0.72 | 0.33 | 930 | 0 | NaN | 298 | 100000 | 0 | 100000 | NaN | NaN | NaN | NaN | none | none | none | none | none | none | none | none | none | 1 | 6390 | 8.622392e-09 | none | none | none | none | none | none | none | none | none | none | none | none | none | none | none | none | none | none | none | none | none | none | none | none | none | none | none | permeability | table 2 | BEZZU CG et al 2021 | https://doi.org/10.1002/adfm.202104474
polymer | PIM-SBI-Trip | NaN | NaN | PIM | none | 248 | 248 | 0.7075981 | 0.7075981 | PSD | 0.72 | 0.33 | 930 | 0 | NaN | 298 | 100000 | 0 | 100000 | NaN | NaN | NaN | NaN | none | none | none | none | none | none | 1 | 35600 | 4.803711e-08 | none | none | none | none | none | none | none | none | none | none | none | none | none | none | none | none | none | none | none | none | none | none | none | none | none | none | none | none | none | none | permeability | table 2 | BEZZU CG et al 2021 | https://doi.org/10.1002/adfm.202104474
polymer | PIM-SBI-Trip | NaN | NaN | PIM | none | 248 | 248 | 0.7075981 | 0.7075981 | PSD | 0.72 | 0.33 | 930 | 0 | NaN | 298 | 100000 | 0 | 100000 | NaN | NaN | NaN | NaN | none | none | none | none | none | none | none | none | none | none | none | none | none | none | none | none | none | none | none | none | none | 1 | 4600 | 6.207043e-09 | none | none | none | none | none | none | none | none | none | none | none | none | none | none | none | permeability | table 2 | BEZZU CG et al 2021 | https://doi.org/10.1002/adfm.202104474
polymer | PIM-SBI-Trip | NaN | NaN | PIM | none | 248 | 248 | 0.7075981 | 0.7075981 | PSD | 0.72 | 0.33 | 930 | 0 | NaN | 298 | 100000 | 0 | 100000 | NaN | NaN | NaN | NaN | none | none | none | 1 | 13170 | 1.777103e-08 | none | none | none | none | none | none | none | none | none | none | none | none | none | none | none | none | none | none | none | none | none | none | none | none | none | none | none | none | none | none | none | none | none | permeability | table 2 | BEZZU CG et al 2021 | https://doi.org/10.1002/adfm.202104474
polymer | PIM-SBI-Trip | NaN | NaN | PIM | none | 248 | 248 | 0.7075981 | 0.7075981 | PSD | 0.72 | 0.33 | 930 | 0 | NaN | 298 | 100000 | 0 | 100000 | NaN | NaN | NaN | NaN | 1 | 4580 | 6.180056e-09 | none | none | none | none | none | none | none | none | none | none | none | none | none | none | none | none | none | none | none | none | none | none | none | none | none | none | none | none | none | none | none | none | none | none | none | none | permeability | table 2 | BEZZU CG et al 2021 | https://doi.org/10.1002/adfm.202104474
polymer | PIM-SBI-Trip | NaN | NaN | PIM | none | 248 | 248 | 0.7075981 | 0.7075981 | PSD | 0.72 | 0.33 | 930 | 501 | NaN | 298 | 100000 | 0 | 100000 | NaN | NaN | NaN | NaN | none | none | none | none | none | none | none | none | none | none | none | none | none | none | none | none | none | none | 1 | 471 | 6.355472e-10 | none | none | none | none | none | none | none | none | none | none | none | none | none | none | none | none | none | none | permeability | table 2 | BEZZU CG et al 2021 | https://doi.org/10.1002/adfm.202104474
polymer | PIM-SBI-Trip | NaN | NaN | PIM | none | 248 | 248 | 0.7075981 | 0.7075981 | PSD | 0.72 | 0.33 | 930 | 501 | NaN | 298 | 100000 | 0 | 100000 | NaN | NaN | NaN | NaN | none | none | none | none | none | none | none | none | none | 1 | 2295 | 3.096775e-09 | none | none | none | none | none | none | none | none | none | none | none | none | none | none | none | none | none | none | none | none | none | none | none | none | none | none | none | permeability | table 2 | BEZZU CG et al 2021 | https://doi.org/10.1002/adfm.202104474
polymer | PIM-SBI-Trip | NaN | NaN | PIM | none | 248 | 248 | 0.7075981 | 0.7075981 | PSD | 0.72 | 0.33 | 930 | 501 | NaN | 298 | 100000 | 0 | 100000 | NaN | NaN | NaN | NaN | none | none | none | none | none | none | 1 | 11500 | 1.551761e-08 | none | none | none | none | none | none | none | none | none | none | none | none | none | none | none | none | none | none | none | none | none | none | none | none | none | none | none | none | none | none | permeability | table 2 | BEZZU CG et al 2021 | https://doi.org/10.1002/adfm.202104474
polymer | PIM-SBI-Trip | NaN | NaN | PIM | none | 248 | 248 | 0.7075981 | 0.7075981 | PSD | 0.72 | 0.33 | 930 | 501 | NaN | 298 | 100000 | 0 | 100000 | NaN | NaN | NaN | NaN | none | none | none | none | none | none | none | none | none | none | none | none | none | none | none | none | none | none | none | none | none | 1 | 590 | 7.961207e-10 | none | none | none | none | none | none | none | none | none | none | none | none | none | none | none | permeability | table 2 | BEZZU CG et al 2021 | https://doi.org/10.1002/adfm.202104474
polymer | PIM-SBI-Trip | NaN | NaN | PIM | none | 248 | 248 | 0.7075981 | 0.7075981 | PSD | 0.72 | 0.33 | 930 | 501 | NaN | 298 | 100000 | 0 | 100000 | NaN | NaN | NaN | NaN | none | none | none | 1 | 7700 | 1.039005e-08 | none | none | none | none | none | none | none | none | none | none | none | none | none | none | none | none | none | none | none | none | none | none | none | none | none | none | none | none | none | none | none | none | none | permeability | table 2 | BEZZU CG et al 2021 | https://doi.org/10.1002/adfm.202104474
polymer | PIM-SBI-Trip | NaN | NaN | PIM | none | 248 | 248 | 0.7075981 | 0.7075981 | PSD | 0.72 | 0.33 | 930 | 501 | NaN | 298 | 100000 | 0 | 100000 | NaN | NaN | NaN | NaN | 1 | 2730 | 3.683745e-09 | none | none | none | none | none | none | none | none | none | none | none | none | none | none | none | none | none | none | none | none | none | none | none | none | none | none | none | none | none | none | none | none | none | none | none | none | permeability | table 2 | BEZZU CG et al 2021 | https://doi.org/10.1002/adfm.202104474
polymer | PIM-1/SBI-Trip | NaN | NaN | PIM | none | 180 | 180 | 0.7342431 | 0.7342431 | PSD | 0.6 | 0.31 | 858 | 0 | NaN | 298 | 100000 | 0 | 100000 | NaN | NaN | NaN | NaN | none | none | none | none | none | none | none | none | none | none | none | none | none | none | none | none | none | none | 1 | 1298 | 2.41313e-09 | none | none | none | none | none | none | none | none | none | none | none | none | none | none | none | none | none | none | permeability | table 2 | BEZZU CG et al 2021 | https://doi.org/10.1002/adfm.202104474
polymer | PIM-1/SBI-Trip | NaN | NaN | PIM | none | 180 | 180 | 0.7342431 | 0.7342431 | PSD | 0.6 | 0.31 | 858 | 0 | NaN | 298 | 100000 | 0 | 100000 | NaN | NaN | NaN | NaN | none | none | none | none | none | none | none | none | none | 1 | 4230 | 7.864053e-09 | none | none | none | none | none | none | none | none | none | none | none | none | none | none | none | none | none | none | none | none | none | none | none | none | none | none | none | permeability | table 2 | BEZZU CG et al 2021 | https://doi.org/10.1002/adfm.202104474
polymer | PIM-1/SBI-Trip | NaN | NaN | PIM | none | 180 | 180 | 0.7342431 | 0.7342431 | PSD | 0.6 | 0.31 | 858 | 0 | NaN | 298 | 100000 | 0 | 100000 | NaN | NaN | NaN | NaN | none | none | none | none | none | none | 1 | 24410 | 4.538098e-08 | none | none | none | none | none | none | none | none | none | none | none | none | none | none | none | none | none | none | none | none | none | none | none | none | none | none | none | none | none | none | permeability | table 2 | BEZZU CG et al 2021 | https://doi.org/10.1002/adfm.202104474
polymer | PIM-1/SBI-Trip | NaN | NaN | PIM | none | 180 | 180 | 0.7342431 | 0.7342431 | PSD | 0.6 | 0.31 | 858 | 0 | NaN | 298 | 100000 | 0 | 100000 | NaN | NaN | NaN | NaN | none | none | none | none | none | none | none | none | none | none | none | none | none | none | none | none | none | none | none | none | none | 1 | 2519 | 4.683109e-09 | none | none | none | none | none | none | none | none | none | none | none | none | none | none | none | permeability | table 2 | BEZZU CG et al 2021 | https://doi.org/10.1002/adfm.202104474
polymer | PIM-1/SBI-Trip | NaN | NaN | PIM | none | 180 | 180 | 0.7342431 | 0.7342431 | PSD | 0.6 | 0.31 | 858 | 0 | NaN | 298 | 100000 | 0 | 100000 | NaN | NaN | NaN | NaN | none | none | none | 1 | 8360 | 1.554219e-08 | none | none | none | none | none | none | none | none | none | none | none | none | none | none | none | none | none | none | none | none | none | none | none | none | none | none | none | none | none | none | none | none | none | permeability | table 2 | BEZZU CG et al 2021 | https://doi.org/10.1002/adfm.202104474
polymer | PIM-1/SBI-Trip | NaN | NaN | PIM | none | 180 | 180 | 0.7342431 | 0.7342431 | PSD | 0.6 | 0.31 | 858 | 0 | NaN | 298 | 100000 | 0 | 100000 | NaN | NaN | NaN | NaN | 1 | 2820 | 5.242702e-09 | none | none | none | none | none | none | none | none | none | none | none | none | none | none | none | none | none | none | none | none | none | none | none | none | none | none | none | none | none | none | none | none | none | none | none | none | permeability | table 2 | BEZZU CG et al 2021 | https://doi.org/10.1002/adfm.202104474
polymer | PIM-1/SBI-Trip | NaN | NaN | PIM | none | 180 | 180 | 0.7342431 | 0.7342431 | PSD | 0.6 | 0.31 | 858 | 401 | NaN | 298 | 100000 | 0 | 100000 | NaN | NaN | NaN | NaN | none | none | none | none | none | none | none | none | none | none | none | none | none | none | none | none | none | none | 1 | 338 | 6.283806e-10 | none | none | none | none | none | none | none | none | none | none | none | none | none | none | none | none | none | none | permeability | table 2 | BEZZU CG et al 2021 | https://doi.org/10.1002/adfm.202104474
polymer | PIM-1/SBI-Trip | NaN | NaN | PIM | none | 180 | 180 | 0.7342431 | 0.7342431 | PSD | 0.6 | 0.31 | 858 | 401 | NaN | 298 | 100000 | 0 | 100000 | NaN | NaN | NaN | NaN | none | none | none | none | none | none | none | none | none | 1 | 1500 | 2.788671e-09 | none | none | none | none | none | none | none | none | none | none | none | none | none | none | none | none | none | none | none | none | none | none | none | none | none | none | none | permeability | table 2 | BEZZU CG et al 2021 | https://doi.org/10.1002/adfm.202104474
polymer | PIM-1/SBI-Trip | NaN | NaN | PIM | none | 180 | 180 | 0.7342431 | 0.7342431 | PSD | 0.6 | 0.31 | 858 | 401 | NaN | 298 | 100000 | 0 | 100000 | NaN | NaN | NaN | NaN | none | none | none | none | none | none | 1 | 7700 | 1.431518e-08 | none | none | none | none | none | none | none | none | none | none | none | none | none | none | none | none | none | none | none | none | none | none | none | none | none | none | none | none | none | none | permeability | table 2 | BEZZU CG et al 2021 | https://doi.org/10.1002/adfm.202104474
polymer | PIM-1/SBI-Trip | NaN | NaN | PIM | none | 180 | 180 | 0.7342431 | 0.7342431 | PSD | 0.6 | 0.31 | 858 | 401 | NaN | 298 | 100000 | 0 | 100000 | NaN | NaN | NaN | NaN | none | none | none | none | none | none | none | none | none | none | none | none | none | none | none | none | none | none | none | none | none | 1 | 430 | 7.994191e-10 | none | none | none | none | none | none | none | none | none | none | none | none | none | none | none | permeability | table 2 | BEZZU CG et al 2021 | https://doi.org/10.1002/adfm.202104474
polymer | PIM-1/SBI-Trip | NaN | NaN | PIM | none | 180 | 180 | 0.7342431 | 0.7342431 | PSD | 0.6 | 0.31 | 858 | 401 | NaN | 298 | 100000 | 0 | 100000 | NaN | NaN | NaN | NaN | none | none | none | 1 | 4500 | 8.366014e-09 | none | none | none | none | none | none | none | none | none | none | none | none | none | none | none | none | none | none | none | none | none | none | none | none | none | none | none | none | none | none | none | none | none | permeability | table 2 | BEZZU CG et al 2021 | https://doi.org/10.1002/adfm.202104474
polymer | PIM-1/SBI-Trip | NaN | NaN | PIM | none | 180 | 180 | 0.7342431 | 0.7342431 | PSD | 0.6 | 0.31 | 858 | 401 | NaN | 298 | 100000 | 0 | 100000 | NaN | NaN | NaN | NaN | 1 | 1730 | 3.216268e-09 | none | none | none | none | none | none | none | none | none | none | none | none | none | none | none | none | none | none | none | none | none | none | none | none | none | none | none | none | none | none | none | none | none | none | none | none | permeability | table 2 | BEZZU CG et al 2021 | https://doi.org/10.1002/adfm.202104474
polymer | PIM-SBI-Trip | NaN | NaN | PIM | none | 248 | 248 | 0.7075981 | 0.7075981 | PSD | 0.72 | 0.33 | 930 | 501 | NaN | 308 | 100000 | 0 | 100000 | NaN | NaN | NaN | NaN | none | none | none | none | none | none | 1 | 13339.01 | 1.799909e-08 | none | none | none | none | none | none | none | none | none | none | none | none | none | none | none | none | none | none | none | none | none | none | none | none | none | none | none | none | none | none | permeability | fig S14 | BEZZU CG et al 2021 | https://doi.org/10.1002/adfm.202104474
polymer | PIM-SBI-Trip | NaN | NaN | PIM | none | 248 | 248 | 0.7075981 | 0.7075981 | PSD | 0.72 | 0.33 | 930 | 501 | NaN | 318 | 100000 | 0 | 100000 | NaN | NaN | NaN | NaN | none | none | none | none | none | none | 1 | 14447.96 | 1.949546e-08 | none | none | none | none | none | none | none | none | none | none | none | none | none | none | none | none | none | none | none | none | none | none | none | none | none | none | none | none | none | none | permeability | fig S14 | BEZZU CG et al 2021 | https://doi.org/10.1002/adfm.202104474
polymer | PIM-SBI-Trip | NaN | NaN | PIM | none | 248 | 248 | 0.7075981 | 0.7075981 | PSD | 0.72 | 0.33 | 930 | 501 | NaN | 328 | 100000 | 0 | 100000 | NaN | NaN | NaN | NaN | none | none | none | none | none | none | 1 | 15423.52 | 2.081184e-08 | none | none | none | none | none | none | none | none | none | none | none | none | none | none | none | none | none | none | none | none | none | none | none | none | none | none | none | none | none | none | permeability | fig S14 | BEZZU CG et al 2021 | https://doi.org/10.1002/adfm.202104474
polymer | PIM-SBI-Trip | NaN | NaN | PIM | none | 248 | 248 | 0.7075981 | 0.7075981 | PSD | 0.72 | 0.33 | 930 | 501 | NaN | 308 | 100000 | 0 | 100000 | NaN | NaN | NaN | NaN | none | none | none | 1 | 7908.742 | 1.067172e-08 | none | none | none | none | none | none | none | none | none | none | none | none | none | none | none | none | none | none | none | none | none | none | none | none | none | none | none | none | none | none | none | none | none | permeability | fig S14 | BEZZU CG et al 2021 | https://doi.org/10.1002/adfm.202104474
polymer | PIM-SBI-Trip | NaN | NaN | PIM | none | 248 | 248 | 0.7075981 | 0.7075981 | PSD | 0.72 | 0.33 | 930 | 501 | NaN | 318 | 100000 | 0 | 100000 | NaN | NaN | NaN | NaN | none | none | none | 1 | 7908.742 | 1.067172e-08 | none | none | none | none | none | none | none | none | none | none | none | none | none | none | none | none | none | none | none | none | none | none | none | none | none | none | none | none | none | none | none | none | none | permeability | fig S14 | BEZZU CG et al 2021 | https://doi.org/10.1002/adfm.202104474
polymer | PIM-SBI-Trip | NaN | NaN | PIM | none | 248 | 248 | 0.7075981 | 0.7075981 | PSD | 0.72 | 0.33 | 930 | 501 | NaN | 328 | 100000 | 0 | 100000 | NaN | NaN | NaN | NaN | none | none | none | 1 | 8381.687 | 1.130989e-08 | none | none | none | none | none | none | none | none | none | none | none | none | none | none | none | none | none | none | none | none | none | none | none | none | none | none | none | none | none | none | none | none | none | permeability | fig S14 | BEZZU CG et al 2021 | https://doi.org/10.1002/adfm.202104474
polymer | PIM-SBI-Trip | NaN | NaN | PIM | none | 248 | 248 | 0.7075981 | 0.7075981 | PSD | 0.72 | 0.33 | 930 | 501 | NaN | 308 | 100000 | 0 | 100000 | NaN | NaN | NaN | NaN | 1 | 3033.27 | 4.092965e-09 | none | none | none | none | none | none | none | none | none | none | none | none | none | none | none | none | none | none | none | none | none | none | none | none | none | none | none | none | none | none | none | none | none | none | none | none | permeability | fig S14 | BEZZU CG et al 2021 | https://doi.org/10.1002/adfm.202104474
polymer | PIM-SBI-Trip | NaN | NaN | PIM | none | 248 | 248 | 0.7075981 | 0.7075981 | PSD | 0.72 | 0.33 | 930 | 501 | NaN | 318 | 100000 | 0 | 100000 | NaN | NaN | NaN | NaN | 1 | 2989.545 | 4.033964e-09 | none | none | none | none | none | none | none | none | none | none | none | none | none | none | none | none | none | none | none | none | none | none | none | none | none | none | none | none | none | none | none | none | none | none | none | none | permeability | fig S14 | BEZZU CG et al 2021 | https://doi.org/10.1002/adfm.202104474
polymer | PIM-SBI-Trip | NaN | NaN | PIM | none | 248 | 248 | 0.7075981 | 0.7075981 | PSD | 0.72 | 0.33 | 930 | 501 | NaN | 328 | 100000 | 0 | 100000 | NaN | NaN | NaN | NaN | 1 | 3285.444 | 4.433238e-09 | none | none | none | none | none | none | none | none | none | none | none | none | none | none | none | none | none | none | none | none | none | none | none | none | none | none | none | none | none | none | none | none | none | none | none | none | permeability | fig S14 | BEZZU CG et al 2021 | https://doi.org/10.1002/adfm.202104474
polymer | PIM-SBI-Trip | NaN | NaN | PIM | none | 248 | 248 | 0.7075981 | 0.7075981 | PSD | 0.72 | 0.33 | 930 | 501 | NaN | 308 | 100000 | 0 | 100000 | NaN | NaN | NaN | NaN | none | none | none | none | none | none | none | none | none | 1 | 2661.687 | 3.591567e-09 | none | none | none | none | none | none | none | none | none | none | none | none | none | none | none | none | none | none | none | none | none | none | none | none | none | none | none | permeability | fig S14 | BEZZU CG et al 2021 | https://doi.org/10.1002/adfm.202104474
polymer | PIM-SBI-Trip | NaN | NaN | PIM | none | 248 | 248 | 0.7075981 | 0.7075981 | PSD | 0.72 | 0.33 | 930 | 501 | NaN | 318 | 100000 | 0 | 100000 | NaN | NaN | NaN | NaN | none | none | none | none | none | none | none | none | none | 1 | 2967.919 | 4.004783e-09 | none | none | none | none | none | none | none | none | none | none | none | none | none | none | none | none | none | none | none | none | none | none | none | none | none | none | none | permeability | fig S14 | BEZZU CG et al 2021 | https://doi.org/10.1002/adfm.202104474
polymer | PIM-SBI-Trip | NaN | NaN | PIM | none | 248 | 248 | 0.7075981 | 0.7075981 | PSD | 0.72 | 0.33 | 930 | 501 | NaN | 328 | 100000 | 0 | 100000 | NaN | NaN | NaN | NaN | none | none | none | none | none | none | none | none | none | 1 | 3168.321 | 4.275196e-09 | none | none | none | none | none | none | none | none | none | none | none | none | none | none | none | none | none | none | none | none | none | none | none | none | none | none | none | permeability | fig S14 | BEZZU CG et al 2021 | https://doi.org/10.1002/adfm.202104474
polymer | PIM-SBI-Trip | NaN | NaN | PIM | none | 248 | 248 | 0.7075981 | 0.7075981 | PSD | 0.72 | 0.33 | 930 | 501 | NaN | 308 | 100000 | 0 | 100000 | NaN | NaN | NaN | NaN | none | none | none | none | none | none | none | none | none | none | none | none | none | none | none | none | none | none | none | none | none | 1 | 889.3111 | 1.199998e-09 | none | none | none | none | none | none | none | none | none | none | none | none | none | none | none | permeability | fig S14 | BEZZU CG et al 2021 | https://doi.org/10.1002/adfm.202104474
polymer | PIM-SBI-Trip | NaN | NaN | PIM | none | 248 | 248 | 0.7075981 | 0.7075981 | PSD | 0.72 | 0.33 | 930 | 501 | NaN | 318 | 100000 | 0 | 100000 | NaN | NaN | NaN | NaN | none | none | none | none | none | none | none | none | none | none | none | none | none | none | none | none | none | none | none | none | none | 1 | 1306.661 | 1.763152e-09 | none | none | none | none | none | none | none | none | none | none | none | none | none | none | none | permeability | fig S14 | BEZZU CG et al 2021 | https://doi.org/10.1002/adfm.202104474
polymer | PIM-SBI-Trip | NaN | NaN | PIM | none | 248 | 248 | 0.7075981 | 0.7075981 | PSD | 0.72 | 0.33 | 930 | 501 | NaN | 328 | 100000 | 0 | 100000 | NaN | NaN | NaN | NaN | none | none | none | none | none | none | none | none | none | none | none | none | none | none | none | none | none | none | none | none | none | 1 | 1878.508 | 2.534778e-09 | none | none | none | none | none | none | none | none | none | none | none | none | none | none | none | permeability | fig S14 | BEZZU CG et al 2021 | https://doi.org/10.1002/adfm.202104474
polymer | PIM-SBI-Trip | NaN | NaN | PIM | none | 248 | 248 | 0.7075981 | 0.7075981 | PSD | 0.72 | 0.33 | 930 | 501 | NaN | 308 | 100000 | 0 | 100000 | NaN | NaN | NaN | NaN | none | none | none | none | none | none | none | none | none | none | none | none | none | none | none | none | none | none | 1 | 660.3598 | 8.910612e-10 | none | none | none | none | none | none | none | none | none | none | none | none | none | none | none | none | none | none | permeability | fig S14 | BEZZU CG et al 2021 | https://doi.org/10.1002/adfm.202104474
polymer | PIM-SBI-Trip | NaN | NaN | PIM | none | 248 | 248 | 0.7075981 | 0.7075981 | PSD | 0.72 | 0.33 | 930 | 501 | NaN | 318 | 100000 | 0 | 100000 | NaN | NaN | NaN | NaN | none | none | none | none | none | none | none | none | none | none | none | none | none | none | none | none | none | none | 1 | 876.4915 | 1.1827e-09 | none | none | none | none | none | none | none | none | none | none | none | none | none | none | none | none | none | none | permeability | fig S14 | BEZZU CG et al 2021 | https://doi.org/10.1002/adfm.202104474
polymer | PIM-SBI-Trip | NaN | NaN | PIM | none | 248 | 248 | 0.7075981 | 0.7075981 | PSD | 0.72 | 0.33 | 930 | 501 | NaN | 328 | 100000 | 0 | 100000 | NaN | NaN | NaN | NaN | none | none | none | none | none | none | none | none | none | none | none | none | none | none | none | none | none | none | 1 | 1138.298 | 1.53597e-09 | none | none | none | none | none | none | none | none | none | none | none | none | none | none | none | none | none | none | permeability | fig S14 | BEZZU CG et al 2021 | https://doi.org/10.1002/adfm.202104474
polymer | PIM-1/SBI-Trip | NaN | NaN | PIM | none | 180 | 180 | 0.7342431 | 0.7342431 | PSD | 0.6 | 0.31 | 858 | 401 | NaN | 308 | 100000 | 0 | 100000 | NaN | NaN | NaN | NaN | none | none | none | none | none | none | 1 | 8452.152 | 1.571352e-08 | none | none | none | none | none | none | none | none | none | none | none | none | none | none | none | none | none | none | none | none | none | none | none | none | none | none | none | none | none | none | permeability | fig S14 | BEZZU CG et al 2021 | https://doi.org/10.1002/adfm.202104474
polymer | PIM-1/SBI-Trip | NaN | NaN | PIM | none | 180 | 180 | 0.7342431 | 0.7342431 | PSD | 0.6 | 0.31 | 858 | 401 | NaN | 318 | 100000 | 0 | 100000 | NaN | NaN | NaN | NaN | none | none | none | none | none | none | 1 | 9064.861 | 1.685261e-08 | none | none | none | none | none | none | none | none | none | none | none | none | none | none | none | none | none | none | none | none | none | none | none | none | none | none | none | none | none | none | permeability | fig S14 | BEZZU CG et al 2021 | https://doi.org/10.1002/adfm.202104474
polymer | PIM-1/SBI-Trip | NaN | NaN | PIM | none | 180 | 180 | 0.7342431 | 0.7342431 | PSD | 0.6 | 0.31 | 858 | 401 | NaN | 328 | 100000 | 0 | 100000 | NaN | NaN | NaN | NaN | none | none | none | none | none | none | 1 | 9519.997 | 1.769876e-08 | none | none | none | none | none | none | none | none | none | none | none | none | none | none | none | none | none | none | none | none | none | none | none | none | none | none | none | none | none | none | permeability | fig S14 | BEZZU CG et al 2021 | https://doi.org/10.1002/adfm.202104474
polymer | PIM-1/SBI-Trip | NaN | NaN | PIM | none | 180 | 180 | 0.7342431 | 0.7342431 | PSD | 0.6 | 0.31 | 858 | 401 | NaN | 308 | 100000 | 0 | 100000 | NaN | NaN | NaN | NaN | none | none | none | 1 | 4565.642 | 8.488049e-09 | none | none | none | none | none | none | none | none | none | none | none | none | none | none | none | none | none | none | none | none | none | none | none | none | none | none | none | none | none | none | none | none | none | permeability | fig S14 | BEZZU CG et al 2021 | https://doi.org/10.1002/adfm.202104474
polymer | PIM-1/SBI-Trip | NaN | NaN | PIM | none | 180 | 180 | 0.7342431 | 0.7342431 | PSD | 0.6 | 0.31 | 858 | 401 | NaN | 318 | 100000 | 0 | 100000 | NaN | NaN | NaN | NaN | none | none | none | 1 | 4565.642 | 8.488049e-09 | none | none | none | none | none | none | none | none | none | none | none | none | none | none | none | none | none | none | none | none | none | none | none | none | none | none | none | none | none | none | none | none | none | permeability | fig S14 | BEZZU CG et al 2021 | https://doi.org/10.1002/adfm.202104474
polymer | PIM-1/SBI-Trip | NaN | NaN | PIM | none | 180 | 180 | 0.7342431 | 0.7342431 | PSD | 0.6 | 0.31 | 858 | 401 | NaN | 328 | 100000 | 0 | 100000 | NaN | NaN | NaN | NaN | none | none | none | 1 | 4728.231 | 8.790322e-09 | none | none | none | none | none | none | none | none | none | none | none | none | none | none | none | none | none | none | none | none | none | none | none | none | none | none | none | none | none | none | none | none | none | permeability | fig S14 | BEZZU CG et al 2021 | https://doi.org/10.1002/adfm.202104474
polymer | PIM-1/SBI-Trip | NaN | NaN | PIM | none | 180 | 180 | 0.7342431 | 0.7342431 | PSD | 0.6 | 0.31 | 858 | 401 | NaN | 308 | 100000 | 0 | 100000 | NaN | NaN | NaN | NaN | 1 | 1787.413 | 3.323004e-09 | none | none | none | none | none | none | none | none | none | none | none | none | none | none | none | none | none | none | none | none | none | none | none | none | none | none | none | none | none | none | none | none | none | none | none | none | permeability | fig S14 | BEZZU CG et al 2021 | https://doi.org/10.1002/adfm.202104474
polymer | PIM-1/SBI-Trip | NaN | NaN | PIM | none | 180 | 180 | 0.7342431 | 0.7342431 | PSD | 0.6 | 0.31 | 858 | 401 | NaN | 318 | 100000 | 0 | 100000 | NaN | NaN | NaN | NaN | 1 | 1851.065 | 3.441342e-09 | none | none | none | none | none | none | none | none | none | none | none | none | none | none | none | none | none | none | none | none | none | none | none | none | none | none | none | none | none | none | none | none | none | none | none | none | permeability | fig S14 | BEZZU CG et al 2021 | https://doi.org/10.1002/adfm.202104474
polymer | PIM-1/SBI-Trip | NaN | NaN | PIM | none | 180 | 180 | 0.7342431 | 0.7342431 | PSD | 0.6 | 0.31 | 858 | 401 | NaN | 328 | 100000 | 0 | 100000 | NaN | NaN | NaN | NaN | 1 | 1903.616 | 3.539039e-09 | none | none | none | none | none | none | none | none | none | none | none | none | none | none | none | none | none | none | none | none | none | none | none | none | none | none | none | none | none | none | none | none | none | none | none | none | permeability | fig S14 | BEZZU CG et al 2021 | https://doi.org/10.1002/adfm.202104474
polymer | PIM-1/SBI-Trip | NaN | NaN | PIM | none | 180 | 180 | 0.7342431 | 0.7342431 | PSD | 0.6 | 0.31 | 858 | 401 | NaN | 308 | 100000 | 0 | 100000 | NaN | NaN | NaN | NaN | none | none | none | none | none | none | none | none | none | 1 | 1666.599 | 3.098397e-09 | none | none | none | none | none | none | none | none | none | none | none | none | none | none | none | none | none | none | none | none | none | none | none | none | none | none | none | permeability | fig S14 | BEZZU CG et al 2021 | https://doi.org/10.1002/adfm.202104474
polymer | PIM-1/SBI-Trip | NaN | NaN | PIM | none | 180 | 180 | 0.7342431 | 0.7342431 | PSD | 0.6 | 0.31 | 858 | 401 | NaN | 318 | 100000 | 0 | 100000 | NaN | NaN | NaN | NaN | none | none | none | none | none | none | none | none | none | 1 | 1787.413 | 3.323004e-09 | none | none | none | none | none | none | none | none | none | none | none | none | none | none | none | none | none | none | none | none | none | none | none | none | none | none | none | permeability | fig S14 | BEZZU CG et al 2021 | https://doi.org/10.1002/adfm.202104474
polymer | PIM-1/SBI-Trip | NaN | NaN | PIM | none | 180 | 180 | 0.7342431 | 0.7342431 | PSD | 0.6 | 0.31 | 858 | 401 | NaN | 328 | 100000 | 0 | 100000 | NaN | NaN | NaN | NaN | none | none | none | none | none | none | none | none | none | 1 | 1864.065 | 3.46551e-09 | none | none | none | none | none | none | none | none | none | none | none | none | none | none | none | none | none | none | none | none | none | none | none | none | none | none | none | permeability | fig S14 | BEZZU CG et al 2021 | https://doi.org/10.1002/adfm.202104474
polymer | PIM-1/SBI-Trip | NaN | NaN | PIM | none | 180 | 180 | 0.7342431 | 0.7342431 | PSD | 0.6 | 0.31 | 858 | 401 | NaN | 308 | 100000 | 0 | 100000 | NaN | NaN | NaN | NaN | none | none | none | none | none | none | none | none | none | none | none | none | none | none | none | none | none | none | none | none | none | 1 | 625.6302 | 1.163118e-09 | none | none | none | none | none | none | none | none | none | none | none | none | none | none | none | permeability | fig S14 | BEZZU CG et al 2021 | https://doi.org/10.1002/adfm.202104474
polymer | PIM-1/SBI-Trip | NaN | NaN | PIM | none | 180 | 180 | 0.7342431 | 0.7342431 | PSD | 0.6 | 0.31 | 858 | 401 | NaN | 318 | 100000 | 0 | 100000 | NaN | NaN | NaN | NaN | none | none | none | none | none | none | none | none | none | none | none | none | none | none | none | none | none | none | none | none | none | 1 | 875.4029 | 1.627474e-09 | none | none | none | none | none | none | none | none | none | none | none | none | none | none | none | permeability | fig S14 | BEZZU CG et al 2021 | https://doi.org/10.1002/adfm.202104474
polymer | PIM-1/SBI-Trip | NaN | NaN | PIM | none | 180 | 180 | 0.7342431 | 0.7342431 | PSD | 0.6 | 0.31 | 858 | 401 | NaN | 328 | 100000 | 0 | 100000 | NaN | NaN | NaN | NaN | none | none | none | none | none | none | none | none | none | none | none | none | none | none | none | none | none | none | none | none | none | 1 | 1216.351 | 2.261335e-09 | none | none | none | none | none | none | none | none | none | none | none | none | none | none | none | permeability | fig S14 | BEZZU CG et al 2021 | https://doi.org/10.1002/adfm.202104474
polymer | PIM-1/SBI-Trip | NaN | NaN | PIM | none | 180 | 180 | 0.7342431 | 0.7342431 | PSD | 0.6 | 0.31 | 858 | 401 | NaN | 308 | 100000 | 0 | 100000 | NaN | NaN | NaN | NaN | none | none | none | none | none | none | none | none | none | none | none | none | none | none | none | none | none | none | 1 | 450.2636 | 8.370915e-10 | none | none | none | none | none | none | none | none | none | none | none | none | none | none | none | none | none | none | permeability | fig S14 | BEZZU CG et al 2021 | https://doi.org/10.1002/adfm.202104474
polymer | PIM-1/SBI-Trip | NaN | NaN | PIM | none | 180 | 180 | 0.7342431 | 0.7342431 | PSD | 0.6 | 0.31 | 858 | 401 | NaN | 318 | 100000 | 0 | 100000 | NaN | NaN | NaN | NaN | none | none | none | none | none | none | none | none | none | none | none | none | none | none | none | none | none | none | 1 | 567.2394 | 1.054563e-09 | none | none | none | none | none | none | none | none | none | none | none | none | none | none | none | none | none | none | permeability | fig S14 | BEZZU CG et al 2021 | https://doi.org/10.1002/adfm.202104474
polymer | PIM-1/SBI-Trip | NaN | NaN | PIM | none | 180 | 180 | 0.7342431 | 0.7342431 | PSD | 0.6 | 0.31 | 858 | 401 | NaN | 328 | 100000 | 0 | 100000 | NaN | NaN | NaN | NaN | none | none | none | none | none | none | none | none | none | none | none | none | none | none | none | none | none | none | 1 | 690.0317 | 1.282848e-09 | none | none | none | none | none | none | none | none | none | none | none | none | none | none | none | none | none | none | permeability | fig S14 | BEZZU CG et al 2021 | https://doi.org/10.1002/adfm.202104474
polymer | PIM-SBI-Trip | NaN | NaN | PIM | none | 248 | 248 | 0.7075981 | 0.7075981 | PSD | 0.72 | 0.33 | 930 | 501 | NaN | 298 | 100000 | 0 | 100000 | NaN | Ar | NaN | NaN | none | none | none | none | none | none | 0.35 | 13417.29 | 1.810471e-08 | none | none | none | none | none | none | none | none | none | none | none | none | 0.65 | 688.5447 | 9.290927e-10 | none | none | none | none | none | none | none | none | none | none | none | none | none | none | none | permeability | fig s19 or fig 7 | BEZZU CG et al 2021 | https://doi.org/10.1002/adfm.202104474
polymer | PIM-SBI-Trip | NaN | NaN | PIM | none | 248 | 248 | 0.7075981 | 0.7075981 | PSD | 0.72 | 0.33 | 930 | 501 | NaN | 298 | 200000 | 0 | 200000 | NaN | Ar | NaN | NaN | none | none | none | none | none | none | 0.35 | 13913.14 | 1.87738e-08 | none | none | none | none | none | none | none | none | none | none | none | none | 0.65 | 692.7219 | 9.347292e-10 | none | none | none | none | none | none | none | none | none | none | none | none | none | none | none | permeability | fig s19 or fig 7 | BEZZU CG et al 2021 | https://doi.org/10.1002/adfm.202104474
polymer | PIM-SBI-Trip | NaN | NaN | PIM | none | 248 | 248 | 0.7075981 | 0.7075981 | PSD | 0.72 | 0.33 | 930 | 501 | NaN | 298 | 300000 | 0 | 300000 | NaN | Ar | NaN | NaN | none | none | none | none | none | none | 0.35 | 13255.96 | 1.788703e-08 | none | none | none | none | none | none | none | none | none | none | none | none | 0.65 | 692.7219 | 9.347292e-10 | none | none | none | none | none | none | none | none | none | none | none | none | none | none | none | permeability | fig s19 or fig 7 | BEZZU CG et al 2021 | https://doi.org/10.1002/adfm.202104474
polymer | PIM-SBI-Trip | NaN | NaN | PIM | none | 248 | 248 | 0.7075981 | 0.7075981 | PSD | 0.72 | 0.33 | 930 | 501 | NaN | 298 | 400000 | 0 | 400000 | NaN | Ar | NaN | NaN | none | none | none | none | none | none | 0.35 | 12939.11 | 1.745947e-08 | none | none | none | none | none | none | none | none | none | none | none | none | 0.65 | 692.7219 | 9.347292e-10 | none | none | none | none | none | none | none | none | none | none | none | none | none | none | none | permeability | fig s19 or fig 7 | BEZZU CG et al 2021 | https://doi.org/10.1002/adfm.202104474
polymer | PIM-SBI-Trip | NaN | NaN | PIM | none | 248 | 248 | 0.7075981 | 0.7075981 | PSD | 0.72 | 0.33 | 930 | 501 | NaN | 298 | 500000 | 0 | 500000 | NaN | Ar | NaN | NaN | none | none | none | none | none | none | 0.35 | 12402.72 | 1.67357e-08 | none | none | none | none | none | none | none | none | none | none | none | none | 0.65 | 688.5447 | 9.290927e-10 | none | none | none | none | none | none | none | none | none | none | none | none | none | none | none | permeability | fig s19 or fig 7 | BEZZU CG et al 2021 | https://doi.org/10.1002/adfm.202104474
polymer | PIM-SBI-Trip | NaN | NaN | PIM | none | 248 | 248 | 0.7075981 | 0.7075981 | PSD | 0.72 | 0.33 | 930 | 501 | NaN | 298 | 600000 | 0 | 600000 | NaN | Ar | NaN | NaN | none | none | none | none | none | none | 0.35 | 12106.26 | 1.633567e-08 | none | none | none | none | none | none | none | none | none | none | none | none | 0.65 | 680.2658 | 9.179215e-10 | none | none | none | none | none | none | none | none | none | none | none | none | none | none | none | permeability | fig s19 or fig 7 | BEZZU CG et al 2021 | https://doi.org/10.1002/adfm.202104474
polymer | PIM-SBI-Trip | NaN | NaN | PIM | none | 248 | 248 | 0.7075981 | 0.7075981 | PSD | 0.72 | 0.33 | 930 | 501 | NaN | 298 | 100000 | 0 | 100000 | NaN | Ar | NaN | NaN | none | none | none | none | none | none | 0.15 | 14337.87 | 1.934691e-08 | none | none | none | none | none | none | none | none | none | 0.85 | 524.7303 | 7.080486e-10 | none | none | none | none | none | none | none | none | none | none | none | none | none | none | none | none | none | none | permeability | fig s19 or fig 7 | BEZZU CG et al 2021 | https://doi.org/10.1002/adfm.202104474
polymer | PIM-SBI-Trip | NaN | NaN | PIM | none | 248 | 248 | 0.7075981 | 0.7075981 | PSD | 0.72 | 0.33 | 930 | 501 | NaN | 298 | 200000 | 0 | 200000 | NaN | Ar | NaN | NaN | none | none | none | none | none | none | 0.15 | 14098.7 | 1.902418e-08 | none | none | none | none | none | none | none | none | none | 0.85 | 519.0285 | 7.003548e-10 | none | none | none | none | none | none | none | none | none | none | none | none | none | none | none | none | none | none | permeability | fig s19 or fig 7 | BEZZU CG et al 2021 | https://doi.org/10.1002/adfm.202104474
polymer | PIM-SBI-Trip | NaN | NaN | PIM | none | 248 | 248 | 0.7075981 | 0.7075981 | PSD | 0.72 | 0.33 | 930 | 501 | NaN | 298 | 300000 | 0 | 300000 | NaN | Ar | NaN | NaN | none | none | none | none | none | none | 0.15 | 13701.15 | 1.848775e-08 | none | none | none | none | none | none | none | none | none | 0.85 | 507.3761 | 6.846315e-10 | none | none | none | none | none | none | none | none | none | none | none | none | none | none | none | none | none | none | permeability | fig s19 or fig 7 | BEZZU CG et al 2021 | https://doi.org/10.1002/adfm.202104474
polymer | PIM-SBI-Trip | NaN | NaN | PIM | none | 248 | 248 | 0.7075981 | 0.7075981 | PSD | 0.72 | 0.33 | 930 | 501 | NaN | 298 | 400000 | 0 | 400000 | NaN | Ar | NaN | NaN | none | none | none | none | none | none | 0.15 | 14546.33 | 1.962819e-08 | none | none | none | none | none | none | none | none | none | 0.85 | 519.9474 | 7.015947e-10 | none | none | none | none | none | none | none | none | none | none | none | none | none | none | none | none | none | none | permeability | fig s19 or fig 7 | BEZZU CG et al 2021 | https://doi.org/10.1002/adfm.202104474
polymer | PIM-SBI-Trip | NaN | NaN | PIM | none | 248 | 248 | 0.7075981 | 0.7075981 | PSD | 0.72 | 0.33 | 930 | 501 | NaN | 298 | 500000 | 0 | 500000 | NaN | Ar | NaN | NaN | none | none | none | none | none | none | 0.15 | 14136.07 | 1.907461e-08 | none | none | none | none | none | none | none | none | none | 0.85 | 514.3036 | 6.939792e-10 | none | none | none | none | none | none | none | none | none | none | none | none | none | none | none | none | none | none | permeability | fig s19 or fig 7 | BEZZU CG et al 2021 | https://doi.org/10.1002/adfm.202104474
polymer | PIM-SBI-Trip | NaN | NaN | PIM | none | 248 | 248 | 0.7075981 | 0.7075981 | PSD | 0.72 | 0.33 | 930 | 501 | NaN | 298 | 600000 | 0 | 600000 | NaN | Ar | NaN | NaN | none | none | none | none | none | none | 0.15 | 14148.75 | 1.909171e-08 | none | none | none | none | none | none | none | none | none | 0.85 | 505.7393 | 6.824229e-10 | none | none | none | none | none | none | none | none | none | none | none | none | none | none | none | none | none | none | permeability | fig s19 or fig 7 | BEZZU CG et al 2021 | https://doi.org/10.1002/adfm.202104474
polymer | PIM-1/SBI-Trip | NaN | NaN | PIM | none | 180 | 180 | 0.7342431 | 0.7342431 | PSD | 0.6 | 0.31 | 858 | 401 | NaN | 298 | 100000 | 0 | 100000 | NaN | Ar | NaN | NaN | none | none | none | none | none | none | 0.35 | 8009.055 | 1.488975e-08 | none | none | none | none | none | none | none | none | none | none | none | none | 0.65 | 401.1491 | 7.457819e-10 | none | none | none | none | none | none | none | none | none | none | none | none | none | none | none | permeability | fig s19 or fig 7 | BEZZU CG et al 2021 | https://doi.org/10.1002/adfm.202104474
polymer | PIM-1/SBI-Trip | NaN | NaN | PIM | none | 180 | 180 | 0.7342431 | 0.7342431 | PSD | 0.6 | 0.31 | 858 | 401 | NaN | 298 | 200000 | 0 | 200000 | NaN | Ar | NaN | NaN | none | none | none | none | none | none | 0.35 | 8214.867 | 1.527238e-08 | none | none | none | none | none | none | none | none | none | none | none | none | 0.65 | 414.0758 | 7.698143e-10 | none | none | none | none | none | none | none | none | none | none | none | none | none | none | none | permeability | fig s19 or fig 7 | BEZZU CG et al 2021 | https://doi.org/10.1002/adfm.202104474
polymer | PIM-1/SBI-Trip | NaN | NaN | PIM | none | 180 | 180 | 0.7342431 | 0.7342431 | PSD | 0.6 | 0.31 | 858 | 401 | NaN | 298 | 300000 | 0 | 300000 | NaN | Ar | NaN | NaN | none | none | none | none | none | none | 0.35 | 7908.09 | 1.470204e-08 | none | none | none | none | none | none | none | none | none | none | none | none | 0.65 | 414.0758 | 7.698143e-10 | none | none | none | none | none | none | none | none | none | none | none | none | none | none | none | permeability | fig s19 or fig 7 | BEZZU CG et al 2021 | https://doi.org/10.1002/adfm.202104474
polymer | PIM-1/SBI-Trip | NaN | NaN | PIM | none | 180 | 180 | 0.7342431 | 0.7342431 | PSD | 0.6 | 0.31 | 858 | 401 | NaN | 298 | 400000 | 0 | 400000 | NaN | Ar | NaN | NaN | none | none | none | none | none | none | 0.35 | 7661.213 | 1.424307e-08 | none | none | none | none | none | none | none | none | none | none | none | none | 0.65 | 414.0758 | 7.698143e-10 | none | none | none | none | none | none | none | none | none | none | none | none | none | none | none | permeability | fig s19 or fig 7 | BEZZU CG et al 2021 | https://doi.org/10.1002/adfm.202104474
polymer | PIM-1/SBI-Trip | NaN | NaN | PIM | none | 180 | 180 | 0.7342431 | 0.7342431 | PSD | 0.6 | 0.31 | 858 | 401 | NaN | 298 | 500000 | 0 | 500000 | NaN | Ar | NaN | NaN | none | none | none | none | none | none | 0.35 | 7375.112 | 1.371117e-08 | none | none | none | none | none | none | none | none | none | none | none | none | 0.65 | 419.3624 | 7.796427e-10 | none | none | none | none | none | none | none | none | none | none | none | none | none | none | none | permeability | fig s19 or fig 7 | BEZZU CG et al 2021 | https://doi.org/10.1002/adfm.202104474
polymer | PIM-1/SBI-Trip | NaN | NaN | PIM | none | 180 | 180 | 0.7342431 | 0.7342431 | PSD | 0.6 | 0.31 | 858 | 401 | NaN | 298 | 600000 | 0 | 600000 | NaN | Ar | NaN | NaN | none | none | none | none | none | none | 0.35 | 7282.139 | 1.353833e-08 | none | none | none | none | none | none | none | none | none | none | none | none | 0.65 | 424.7165 | 7.895966e-10 | none | none | none | none | none | none | none | none | none | none | none | none | none | none | none | permeability | fig s19 or fig 7 | BEZZU CG et al 2021 | https://doi.org/10.1002/adfm.202104474
polymer | PIM-1/SBI-Trip | NaN | NaN | PIM | none | 180 | 180 | 0.7342431 | 0.7342431 | PSD | 0.6 | 0.31 | 858 | 401 | NaN | 298 | 100000 | 0 | 100000 | NaN | Ar | NaN | NaN | none | none | none | none | none | none | 0.15 | 9688.962 | 1.801289e-08 | none | none | none | none | none | none | none | none | none | 0.85 | 355.3041 | 6.605508e-10 | none | none | none | none | none | none | none | none | none | none | none | none | none | none | none | none | none | none | permeability | fig s19 or fig 7 | BEZZU CG et al 2021 | https://doi.org/10.1002/adfm.202104474
polymer | PIM-1/SBI-Trip | NaN | NaN | PIM | none | 180 | 180 | 0.7342431 | 0.7342431 | PSD | 0.6 | 0.31 | 858 | 401 | NaN | 298 | 200000 | 0 | 200000 | NaN | Ar | NaN | NaN | none | none | none | none | none | none | 0.15 | 9240.47 | 1.717909e-08 | none | none | none | none | none | none | none | none | none | 0.85 | 346.9833 | 6.450816e-10 | none | none | none | none | none | none | none | none | none | none | none | none | none | none | none | none | none | none | permeability | fig s19 or fig 7 | BEZZU CG et al 2021 | https://doi.org/10.1002/adfm.202104474
polymer | PIM-1/SBI-Trip | NaN | NaN | PIM | none | 180 | 180 | 0.7342431 | 0.7342431 | PSD | 0.6 | 0.31 | 858 | 401 | NaN | 298 | 300000 | 0 | 300000 | NaN | Ar | NaN | NaN | none | none | none | none | none | none | 0.15 | 9518.282 | 1.769557e-08 | none | none | none | none | none | none | none | none | none | 0.85 | 351.119 | 6.527704e-10 | none | none | none | none | none | none | none | none | none | none | none | none | none | none | none | none | none | none | permeability | fig s19 or fig 7 | BEZZU CG et al 2021 | https://doi.org/10.1002/adfm.202104474
polymer | PIM-1/SBI-Trip | NaN | NaN | PIM | none | 180 | 180 | 0.7342431 | 0.7342431 | PSD | 0.6 | 0.31 | 858 | 401 | NaN | 298 | 400000 | 0 | 400000 | NaN | Ar | NaN | NaN | none | none | none | none | none | none | 0.15 | 9295.376 | 1.728117e-08 | none | none | none | none | none | none | none | none | none | 0.85 | 346.9833 | 6.450816e-10 | none | none | none | none | none | none | none | none | none | none | none | none | none | none | none | none | none | none | permeability | fig s19 or fig 7 | BEZZU CG et al 2021 | https://doi.org/10.1002/adfm.202104474
polymer | PIM-1/SBI-Trip | NaN | NaN | PIM | none | 180 | 180 | 0.7342431 | 0.7342431 | PSD | 0.6 | 0.31 | 858 | 401 | NaN | 298 | 500000 | 0 | 500000 | NaN | Ar | NaN | NaN | none | none | none | none | none | none | 0.15 | 9024.071 | 1.677678e-08 | none | none | none | none | none | none | none | none | none | 0.85 | 340.8709 | 6.337179e-10 | none | none | none | none | none | none | none | none | none | none | none | none | none | none | none | none | none | none | permeability | fig s19 or fig 7 | BEZZU CG et al 2021 | https://doi.org/10.1002/adfm.202104474
polymer | PIM-1/SBI-Trip | NaN | NaN | PIM | none | 180 | 180 | 0.7342431 | 0.7342431 | PSD | 0.6 | 0.31 | 858 | 401 | NaN | 298 | 600000 | 0 | 600000 | NaN | Ar | NaN | NaN | none | none | none | none | none | none | 0.15 | 9024.071 | 1.677678e-08 | none | none | none | none | none | none | none | none | none | 0.85 | 336.8558 | 6.262535e-10 | none | none | none | none | none | none | none | none | none | none | none | none | none | none | none | none | none | none | permeability | fig s19 or fig 7 | BEZZU CG et al 2021 | https://doi.org/10.1002/adfm.202104474
polymer | Bio-PITB-1-Air | NaN | NaN | PI | none | 150 | 150 | 0.733337 | 0.733337 | PSD | 0.51 | NaN | 548 | 0 | NaN | 308 | 100000 | 0 | 100000 | NaN | NaN | NaN | NaN | 1 | 480 | 1.07085e-09 | none | none | none | none | none | none | none | none | none | none | none | none | none | none | none | none | none | none | none | none | none | none | none | none | none | none | none | none | none | none | none | none | none | none | none | none | permeability | table 4 | HU X et al 2020 II | https://doi.org/10.1016/j.memsci.2020.118533
polymer | Bio-PITB-1-Air | NaN | NaN | PI | none | 150 | 150 | 0.733337 | 0.733337 | PSD | 0.51 | NaN | 548 | 0 | NaN | 308 | 100000 | 0 | 100000 | NaN | NaN | NaN | NaN | none | none | none | 1 | 1088 | 2.42726e-09 | none | none | none | none | none | none | none | none | none | none | none | none | none | none | none | none | none | none | none | none | none | none | none | none | none | none | none | none | none | none | none | none | none | permeability | table 4 | HU X et al 2020 II | https://doi.org/10.1016/j.memsci.2020.118533
polymer | Bio-PITB-1-Air | NaN | NaN | PI | none | 150 | 150 | 0.733337 | 0.733337 | PSD | 0.51 | NaN | 548 | 0 | NaN | 308 | 100000 | 0 | 100000 | NaN | NaN | NaN | NaN | none | none | none | none | none | none | 1 | 1352 | 3.016227e-09 | none | none | none | none | none | none | none | none | none | none | none | none | none | none | none | none | none | none | none | none | none | none | none | none | none | none | none | none | none | none | permeability | table 4 | HU X et al 2020 II | https://doi.org/10.1016/j.memsci.2020.118533
polymer | Bio-PITB-1-Air | NaN | NaN | PI | none | 150 | 150 | 0.733337 | 0.733337 | PSD | 0.51 | NaN | 548 | 0 | NaN | 308 | 100000 | 0 | 100000 | NaN | NaN | NaN | NaN | none | none | none | none | none | none | none | none | none | 1 | 251 | 5.599652e-10 | none | none | none | none | none | none | none | none | none | none | none | none | none | none | none | none | none | none | none | none | none | none | none | none | none | none | none | permeability | table 4 | HU X et al 2020 II | https://doi.org/10.1016/j.memsci.2020.118533
polymer | Bio-PITB-1-Air | NaN | NaN | PI | none | 150 | 150 | 0.733337 | 0.733337 | PSD | 0.51 | NaN | 548 | 0 | NaN | 308 | 100000 | 0 | 100000 | NaN | NaN | NaN | NaN | none | none | none | none | none | none | none | none | none | none | none | none | none | none | none | none | none | none | 1 | 64 | 1.4278e-10 | none | none | none | none | none | none | none | none | none | none | none | none | none | none | none | none | none | none | permeability | table 4 | HU X et al 2020 II | https://doi.org/10.1016/j.memsci.2020.118533
polymer | Bio-PITB-1-Air | NaN | NaN | PI | none | 150 | 150 | 0.733337 | 0.733337 | PSD | 0.51 | NaN | 548 | 0 | NaN | 308 | 100000 | 0 | 100000 | NaN | NaN | NaN | NaN | none | none | none | none | none | none | none | none | none | none | none | none | none | none | none | none | none | none | none | none | none | 1 | 59 | 1.316253e-10 | none | none | none | none | none | none | none | none | none | none | none | none | none | none | none | permeability | table 4 | HU X et al 2020 II | https://doi.org/10.1016/j.memsci.2020.118533
polymer | Bio-PITB-1-Air | NaN | NaN | PI | none | 150 | 150 | 0.733337 | 0.733337 | PSD | 0.51 | NaN | 548 | 100 | NaN | 308 | 100000 | 0 | 100000 | NaN | NaN | NaN | NaN | 1 | 426 | 9.503792e-10 | none | none | none | none | none | none | none | none | none | none | none | none | none | none | none | none | none | none | none | none | none | none | none | none | none | none | none | none | none | none | none | none | none | none | none | none | permeability | table 4 | HU X et al 2020 II | https://doi.org/10.1016/j.memsci.2020.118533
polymer | Bio-PITB-1-Air | NaN | NaN | PI | none | 150 | 150 | 0.733337 | 0.733337 | PSD | 0.51 | NaN | 548 | 100 | NaN | 308 | 100000 | 0 | 100000 | NaN | NaN | NaN | NaN | none | none | none | 1 | 933 | 2.081464e-09 | none | none | none | none | none | none | none | none | none | none | none | none | none | none | none | none | none | none | none | none | none | none | none | none | none | none | none | none | none | none | none | none | none | permeability | table 4 | HU X et al 2020 II | https://doi.org/10.1016/j.memsci.2020.118533
polymer | Bio-PITB-1-Air | NaN | NaN | PI | none | 150 | 150 | 0.733337 | 0.733337 | PSD | 0.51 | NaN | 548 | 100 | NaN | 308 | 100000 | 0 | 100000 | NaN | NaN | NaN | NaN | none | none | none | none | none | none | 1 | 1076 | 2.400488e-09 | none | none | none | none | none | none | none | none | none | none | none | none | none | none | none | none | none | none | none | none | none | none | none | none | none | none | none | none | none | none | permeability | table 4 | HU X et al 2020 II | https://doi.org/10.1016/j.memsci.2020.118533
polymer | Bio-PITB-1-Air | NaN | NaN | PI | none | 150 | 150 | 0.733337 | 0.733337 | PSD | 0.51 | NaN | 548 | 100 | NaN | 308 | 100000 | 0 | 100000 | NaN | NaN | NaN | NaN | none | none | none | none | none | none | none | none | none | 1 | 205 | 4.573421e-10 | none | none | none | none | none | none | none | none | none | none | none | none | none | none | none | none | none | none | none | none | none | none | none | none | none | none | none | permeability | table 4 | HU X et al 2020 II | https://doi.org/10.1016/j.memsci.2020.118533
polymer | Bio-PITB-1-Air | NaN | NaN | PI | none | 150 | 150 | 0.733337 | 0.733337 | PSD | 0.51 | NaN | 548 | 100 | NaN | 308 | 100000 | 0 | 100000 | NaN | NaN | NaN | NaN | none | none | none | none | none | none | none | none | none | none | none | none | none | none | none | none | none | none | 1 | 49 | 1.093159e-10 | none | none | none | none | none | none | none | none | none | none | none | none | none | none | none | none | none | none | permeability | table 4 | HU X et al 2020 II | https://doi.org/10.1016/j.memsci.2020.118533
polymer | Bio-PITB-1-Air | NaN | NaN | PI | none | 150 | 150 | 0.733337 | 0.733337 | PSD | 0.51 | NaN | 548 | 100 | NaN | 308 | 100000 | 0 | 100000 | NaN | NaN | NaN | NaN | none | none | none | none | none | none | none | none | none | none | none | none | none | none | none | none | none | none | none | none | none | 1 | 43 | 9.593029e-11 | none | none | none | none | none | none | none | none | none | none | none | none | none | none | none | permeability | table 4 | HU X et al 2020 II | https://doi.org/10.1016/j.memsci.2020.118533
polymer | Bio- PITB-2-Air | NaN | NaN | PI | none | 150 | 150 | 0.757234 | 0.757234 | PSD | 0.6 | NaN | 569 | 0 | NaN | 308 | 100000 | 0 | 100000 | NaN | NaN | NaN | NaN | 1 | 528 | 1.177935e-09 | none | none | none | none | none | none | none | none | none | none | none | none | none | none | none | none | none | none | none | none | none | none | none | none | none | none | none | none | none | none | none | none | none | none | none | none | permeability | table 4 | HU X et al 2020 II | https://doi.org/10.1016/j.memsci.2020.118533
polymer | Bio- PITB-2-Air | NaN | NaN | PI | none | 150 | 150 | 0.757234 | 0.757234 | PSD | 0.6 | NaN | 569 | 0 | NaN | 308 | 100000 | 0 | 100000 | NaN | NaN | NaN | NaN | none | none | none | 1 | 1248 | 2.784209e-09 | none | none | none | none | none | none | none | none | none | none | none | none | none | none | none | none | none | none | none | none | none | none | none | none | none | none | none | none | none | none | none | none | none | permeability | table 4 | HU X et al 2020 II | https://doi.org/10.1016/j.memsci.2020.118533
polymer | Bio- PITB-2-Air | NaN | NaN | PI | none | 150 | 150 | 0.757234 | 0.757234 | PSD | 0.6 | NaN | 569 | 0 | NaN | 308 | 100000 | 0 | 100000 | NaN | NaN | NaN | NaN | none | none | none | none | none | none | 1 | 1384 | 3.087617e-09 | none | none | none | none | none | none | none | none | none | none | none | none | none | none | none | none | none | none | none | none | none | none | none | none | none | none | none | none | none | none | permeability | table 4 | HU X et al 2020 II | https://doi.org/10.1016/j.memsci.2020.118533
polymer | Bio- PITB-2-Air | NaN | NaN | PI | none | 150 | 150 | 0.757234 | 0.757234 | PSD | 0.6 | NaN | 569 | 0 | NaN | 308 | 100000 | 0 | 100000 | NaN | NaN | NaN | NaN | none | none | none | none | none | none | none | none | none | 1 | 267 | 5.956602e-10 | none | none | none | none | none | none | none | none | none | none | none | none | none | none | none | none | none | none | none | none | none | none | none | none | none | none | none | permeability | table 4 | HU X et al 2020 II | https://doi.org/10.1016/j.memsci.2020.118533
polymer | Bio- PITB-2-Air | NaN | NaN | PI | none | 150 | 150 | 0.757234 | 0.757234 | PSD | 0.6 | NaN | 569 | 0 | NaN | 308 | 100000 | 0 | 100000 | NaN | NaN | NaN | NaN | none | none | none | none | none | none | none | none | none | none | none | none | none | none | none | none | none | none | 1 | 62 | 1.383181e-10 | none | none | none | none | none | none | none | none | none | none | none | none | none | none | none | none | none | none | permeability | table 4 | HU X et al 2020 II | https://doi.org/10.1016/j.memsci.2020.118533
polymer | Bio- PITB-2-Air | NaN | NaN | PI | none | 150 | 150 | 0.757234 | 0.757234 | PSD | 0.6 | NaN | 569 | 0 | NaN | 308 | 100000 | 0 | 100000 | NaN | NaN | NaN | NaN | none | none | none | none | none | none | none | none | none | none | none | none | none | none | none | none | none | none | none | none | none | 1 | 59 | 1.316253e-10 | none | none | none | none | none | none | none | none | none | none | none | none | none | none | none | permeability | table 4 | HU X et al 2020 II | https://doi.org/10.1016/j.memsci.2020.118533
polymer | Bio- PITB-2-Air | NaN | NaN | PI | none | 150 | 150 | 0.757234 | 0.757234 | PSD | 0.6 | NaN | 569 | 100 | NaN | 308 | 100000 | 0 | 100000 | NaN | NaN | NaN | NaN | 1 | 484 | 1.079774e-09 | none | none | none | none | none | none | none | none | none | none | none | none | none | none | none | none | none | none | none | none | none | none | none | none | none | none | none | none | none | none | none | none | none | none | none | none | permeability | table 4 | HU X et al 2020 II | https://doi.org/10.1016/j.memsci.2020.118533
polymer | Bio- PITB-2-Air | NaN | NaN | PI | none | 150 | 150 | 0.757234 | 0.757234 | PSD | 0.6 | NaN | 569 | 100 | NaN | 308 | 100000 | 0 | 100000 | NaN | NaN | NaN | NaN | none | none | none | 1 | 1073 | 2.393795e-09 | none | none | none | none | none | none | none | none | none | none | none | none | none | none | none | none | none | none | none | none | none | none | none | none | none | none | none | none | none | none | none | none | none | permeability | table 4 | HU X et al 2020 II | https://doi.org/10.1016/j.memsci.2020.118533
polymer | Bio- PITB-2-Air | NaN | NaN | PI | none | 150 | 150 | 0.757234 | 0.757234 | PSD | 0.6 | NaN | 569 | 100 | NaN | 308 | 100000 | 0 | 100000 | NaN | NaN | NaN | NaN | none | none | none | none | none | none | 1 | 1161 | 2.590118e-09 | none | none | none | none | none | none | none | none | none | none | none | none | none | none | none | none | none | none | none | none | none | none | none | none | none | none | none | none | none | none | permeability | table 4 | HU X et al 2020 II | https://doi.org/10.1016/j.memsci.2020.118533
polymer | Bio- PITB-2-Air | NaN | NaN | PI | none | 150 | 150 | 0.757234 | 0.757234 | PSD | 0.6 | NaN | 569 | 100 | NaN | 308 | 100000 | 0 | 100000 | NaN | NaN | NaN | NaN | none | none | none | none | none | none | none | none | none | 1 | 227 | 5.064227e-10 | none | none | none | none | none | none | none | none | none | none | none | none | none | none | none | none | none | none | none | none | none | none | none | none | none | none | none | permeability | table 4 | HU X et al 2020 II | https://doi.org/10.1016/j.memsci.2020.118533
polymer | Bio- PITB-2-Air | NaN | NaN | PI | none | 150 | 150 | 0.757234 | 0.757234 | PSD | 0.6 | NaN | 569 | 100 | NaN | 308 | 100000 | 0 | 100000 | NaN | NaN | NaN | NaN | none | none | none | none | none | none | none | none | none | none | none | none | none | none | none | none | none | none | 1 | 50 | 1.115469e-10 | none | none | none | none | none | none | none | none | none | none | none | none | none | none | none | none | none | none | permeability | table 4 | HU X et al 2020 II | https://doi.org/10.1016/j.memsci.2020.118533
polymer | Bio- PITB-2-Air | NaN | NaN | PI | none | 150 | 150 | 0.757234 | 0.757234 | PSD | 0.6 | NaN | 569 | 100 | NaN | 308 | 100000 | 0 | 100000 | NaN | NaN | NaN | NaN | none | none | none | none | none | none | none | none | none | none | none | none | none | none | none | none | none | none | none | none | none | 1 | 44 | 9.816123e-11 | none | none | none | none | none | none | none | none | none | none | none | none | none | none | none | permeability | table 4 | HU X et al 2020 II | https://doi.org/10.1016/j.memsci.2020.118533
polymer | Bio- PITB-2 | NaN | NaN | PI | none | 150 | 150 | 0.757234 | 0.757234 | PSD | 0.6 | NaN | 569 | NaN | NaN | 308 | 1000000 | 100000 | 900000 | NaN | Ar | NaN | 0.01 | none | none | none | none | none | none | 0.5 | 473 | 1.055233e-09 | none | none | none | none | none | none | none | none | none | none | none | none | 0.5 | 23.65 | 5.276166e-11 | none | none | none | none | none | none | none | none | none | none | none | none | none | none | none | permeability | in text | HU X et al 2020 II | https://doi.org/10.1016/j.memsci.2020.118533
polymer | Bio-TBPI-1 | NaN | NaN | PI | none | 80 | 80 | 0.633516 | 0.633516 | PSD | 0.43 | NaN | 468 | 0 | NaN | 308 | 100000 | 0 | 100000 | NaN | NaN | NaN | NaN | 1 | 314 | 1.313464e-09 | none | none | none | none | none | none | none | none | none | none | none | none | none | none | none | none | none | none | none | none | none | none | none | none | none | none | none | none | none | none | none | none | none | none | none | none | permeability | table S3 | HU X et al 2020 I | https://doi.org/10.1016/j.memsci.2020.118255
polymer | Bio-TBPI-1 | NaN | NaN | PI | none | 80 | 80 | 0.633516 | 0.633516 | PSD | 0.43 | NaN | 468 | 0 | NaN | 308 | 100000 | 0 | 100000 | NaN | NaN | NaN | NaN | none | none | none | 1 | 669 | 2.798432e-09 | none | none | none | none | none | none | none | none | none | none | none | none | none | none | none | none | none | none | none | none | none | none | none | none | none | none | none | none | none | none | none | none | none | permeability | table S3 | HU X et al 2020 I | https://doi.org/10.1016/j.memsci.2020.118255
polymer | Bio-TBPI-1 | NaN | NaN | PI | none | 80 | 80 | 0.633516 | 0.633516 | PSD | 0.43 | NaN | 468 | 0 | NaN | 308 | 100000 | 0 | 100000 | NaN | NaN | NaN | NaN | none | none | none | none | none | none | 1 | 575 | 2.405229e-09 | none | none | none | none | none | none | none | none | none | none | none | none | none | none | none | none | none | none | none | none | none | none | none | none | none | none | none | none | none | none | permeability | table S3 | HU X et al 2020 I | https://doi.org/10.1016/j.memsci.2020.118255
polymer | Bio-TBPI-1 | NaN | NaN | PI | none | 80 | 80 | 0.633516 | 0.633516 | PSD | 0.43 | NaN | 468 | 0 | NaN | 308 | 100000 | 0 | 100000 | NaN | NaN | NaN | NaN | none | none | none | none | none | none | none | none | none | 1 | 127 | 5.312419e-10 | none | none | none | none | none | none | none | none | none | none | none | none | none | none | none | none | none | none | none | none | none | none | none | none | none | none | none | permeability | table S3 | HU X et al 2020 I | https://doi.org/10.1016/j.memsci.2020.118255
polymer | Bio-TBPI-1 | NaN | NaN | PI | none | 80 | 80 | 0.633516 | 0.633516 | PSD | 0.43 | NaN | 468 | 0 | NaN | 308 | 100000 | 0 | 100000 | NaN | NaN | NaN | NaN | none | none | none | none | none | none | none | none | none | none | none | none | none | none | none | none | none | none | 1 | 27 | 1.129412e-10 | none | none | none | none | none | none | none | none | none | none | none | none | none | none | none | none | none | none | permeability | table S3 | HU X et al 2020 I | https://doi.org/10.1016/j.memsci.2020.118255
polymer | Bio-TBPI-1 | NaN | NaN | PI | none | 80 | 80 | 0.633516 | 0.633516 | PSD | 0.43 | NaN | 468 | 0 | NaN | 308 | 100000 | 0 | 100000 | NaN | NaN | NaN | NaN | none | none | none | none | none | none | none | none | none | none | none | none | none | none | none | none | none | none | none | none | none | 1 | 22 | 9.202615e-11 | none | none | none | none | none | none | none | none | none | none | none | none | none | none | none | permeability | table S3 | HU X et al 2020 I | https://doi.org/10.1016/j.memsci.2020.118255
polymer | Bio-TBPI-1 | NaN | NaN | PI | none | 80 | 80 | 0.633516 | 0.633516 | PSD | 0.43 | NaN | 468 | 100 | NaN | 308 | 100000 | 0 | 100000 | NaN | NaN | NaN | NaN | 1 | 270 | 1.129412e-09 | none | none | none | none | none | none | none | none | none | none | none | none | none | none | none | none | none | none | none | none | none | none | none | none | none | none | none | none | none | none | none | none | none | none | none | none | permeability | table S3 | HU X et al 2020 I | https://doi.org/10.1016/j.memsci.2020.118255
polymer | Bio-TBPI-1 | NaN | NaN | PI | none | 80 | 80 | 0.633516 | 0.633516 | PSD | 0.43 | NaN | 468 | 100 | NaN | 308 | 100000 | 0 | 100000 | NaN | NaN | NaN | NaN | none | none | none | 1 | 525 | 2.196079e-09 | none | none | none | none | none | none | none | none | none | none | none | none | none | none | none | none | none | none | none | none | none | none | none | none | none | none | none | none | none | none | none | none | none | permeability | table S3 | HU X et al 2020 I | https://doi.org/10.1016/j.memsci.2020.118255
polymer | Bio-TBPI-1 | NaN | NaN | PI | none | 80 | 80 | 0.633516 | 0.633516 | PSD | 0.43 | NaN | 468 | 100 | NaN | 308 | 100000 | 0 | 100000 | NaN | NaN | NaN | NaN | none | none | none | none | none | none | 1 | 465 | 1.945098e-09 | none | none | none | none | none | none | none | none | none | none | none | none | none | none | none | none | none | none | none | none | none | none | none | none | none | none | none | none | none | none | permeability | table S3 | HU X et al 2020 I | https://doi.org/10.1016/j.memsci.2020.118255
polymer | Bio-TBPI-1 | NaN | NaN | PI | none | 80 | 80 | 0.633516 | 0.633516 | PSD | 0.43 | NaN | 468 | 100 | NaN | 308 | 100000 | 0 | 100000 | NaN | NaN | NaN | NaN | none | none | none | none | none | none | none | none | none | 1 | 105 | 4.392157e-10 | none | none | none | none | none | none | none | none | none | none | none | none | none | none | none | none | none | none | none | none | none | none | none | none | none | none | none | permeability | table S3 | HU X et al 2020 I | https://doi.org/10.1016/j.memsci.2020.118255
polymer | Bio-TBPI-1 | NaN | NaN | PI | none | 80 | 80 | 0.633516 | 0.633516 | PSD | 0.43 | NaN | 468 | 100 | NaN | 308 | 100000 | 0 | 100000 | NaN | NaN | NaN | NaN | none | none | none | none | none | none | none | none | none | none | none | none | none | none | none | none | none | none | 1 | 21 | 8.784315e-11 | none | none | none | none | none | none | none | none | none | none | none | none | none | none | none | none | none | none | permeability | table S3 | HU X et al 2020 I | https://doi.org/10.1016/j.memsci.2020.118255
polymer | Bio-TBPI-1 | NaN | NaN | PI | none | 80 | 80 | 0.633516 | 0.633516 | PSD | 0.43 | NaN | 468 | 100 | NaN | 308 | 100000 | 0 | 100000 | NaN | NaN | NaN | NaN | none | none | none | none | none | none | none | none | none | none | none | none | none | none | none | none | none | none | none | none | none | 1 | 17 | 7.111112e-11 | none | none | none | none | none | none | none | none | none | none | none | none | none | none | none | permeability | table S3 | HU X et al 2020 I | https://doi.org/10.1016/j.memsci.2020.118255
polymer | Bio-TBPI-1 | NaN | NaN | PI | none | 80 | 80 | 0.633516 | 0.633516 | PSD | 0.43 | NaN | 468 | 200 | NaN | 308 | 100000 | 0 | 100000 | NaN | NaN | NaN | NaN | 1 | 248 | 1.037386e-09 | none | none | none | none | none | none | none | none | none | none | none | none | none | none | none | none | none | none | none | none | none | none | none | none | none | none | none | none | none | none | none | none | none | none | none | none | permeability | table S3 | HU X et al 2020 I | https://doi.org/10.1016/j.memsci.2020.118255
polymer | Bio-TBPI-1 | NaN | NaN | PI | none | 80 | 80 | 0.633516 | 0.633516 | PSD | 0.43 | NaN | 468 | 200 | NaN | 308 | 100000 | 0 | 100000 | NaN | NaN | NaN | NaN | none | none | none | 1 | 504 | 2.108236e-09 | none | none | none | none | none | none | none | none | none | none | none | none | none | none | none | none | none | none | none | none | none | none | none | none | none | none | none | none | none | none | none | none | none | permeability | table S3 | HU X et al 2020 I | https://doi.org/10.1016/j.memsci.2020.118255
polymer | Bio-TBPI-1 | NaN | NaN | PI | none | 80 | 80 | 0.633516 | 0.633516 | PSD | 0.43 | NaN | 468 | 200 | NaN | 308 | 100000 | 0 | 100000 | NaN | NaN | NaN | NaN | none | none | none | none | none | none | 1 | 412 | 1.723399e-09 | none | none | none | none | none | none | none | none | none | none | none | none | none | none | none | none | none | none | none | none | none | none | none | none | none | none | none | none | none | none | permeability | table S3 | HU X et al 2020 I | https://doi.org/10.1016/j.memsci.2020.118255
polymer | Bio-TBPI-1 | NaN | NaN | PI | none | 80 | 80 | 0.633516 | 0.633516 | PSD | 0.43 | NaN | 468 | 200 | NaN | 308 | 100000 | 0 | 100000 | NaN | NaN | NaN | NaN | none | none | none | none | none | none | none | none | none | 1 | 98 | 4.099347e-10 | none | none | none | none | none | none | none | none | none | none | none | none | none | none | none | none | none | none | none | none | none | none | none | none | none | none | none | permeability | table S3 | HU X et al 2020 I | https://doi.org/10.1016/j.memsci.2020.118255
polymer | Bio-TBPI-1 | NaN | NaN | PI | none | 80 | 80 | 0.633516 | 0.633516 | PSD | 0.43 | NaN | 468 | 200 | NaN | 308 | 100000 | 0 | 100000 | NaN | NaN | NaN | NaN | none | none | none | none | none | none | none | none | none | none | none | none | none | none | none | none | none | none | 1 | 19 | 7.947713e-11 | none | none | none | none | none | none | none | none | none | none | none | none | none | none | none | none | none | none | permeability | table S3 | HU X et al 2020 I | https://doi.org/10.1016/j.memsci.2020.118255
polymer | Bio-TBPI-1 | NaN | NaN | PI | none | 80 | 80 | 0.633516 | 0.633516 | PSD | 0.43 | NaN | 468 | 200 | NaN | 308 | 100000 | 0 | 100000 | NaN | NaN | NaN | NaN | none | none | none | none | none | none | none | none | none | none | none | none | none | none | none | none | none | none | none | none | none | 1 | 14 | 5.85621e-11 | none | none | none | none | none | none | none | none | none | none | none | none | none | none | none | permeability | table S3 | HU X et al 2020 I | https://doi.org/10.1016/j.memsci.2020.118255
polymer | Bio-TBPI-2 | NaN | NaN | PI | none | 80 | 80 | 0.5829646 | 0.5829646 | PSD | 0.57 | NaN | 535 | 0 | NaN | 308 | 100000 | 0 | 100000 | NaN | NaN | NaN | NaN | 1 | 355 | 1.484967e-09 | none | none | none | none | none | none | none | none | none | none | none | none | none | none | none | none | none | none | none | none | none | none | none | none | none | none | none | none | none | none | none | none | none | none | none | none | permeability | table S3 | HU X et al 2020 I | https://doi.org/10.1016/j.memsci.2020.118255
polymer | Bio-TBPI-2 | NaN | NaN | PI | none | 80 | 80 | 0.5829646 | 0.5829646 | PSD | 0.57 | NaN | 535 | 0 | NaN | 308 | 100000 | 0 | 100000 | NaN | NaN | NaN | NaN | none | none | none | 1 | 744 | 3.112157e-09 | none | none | none | none | none | none | none | none | none | none | none | none | none | none | none | none | none | none | none | none | none | none | none | none | none | none | none | none | none | none | none | none | none | permeability | table S3 | HU X et al 2020 I | https://doi.org/10.1016/j.memsci.2020.118255
polymer | Bio-TBPI-2 | NaN | NaN | PI | none | 80 | 80 | 0.5829646 | 0.5829646 | PSD | 0.57 | NaN | 535 | 0 | NaN | 308 | 100000 | 0 | 100000 | NaN | NaN | NaN | NaN | none | none | none | none | none | none | 1 | 702 | 2.936471e-09 | none | none | none | none | none | none | none | none | none | none | none | none | none | none | none | none | none | none | none | none | none | none | none | none | none | none | none | none | none | none | permeability | table S3 | HU X et al 2020 I | https://doi.org/10.1016/j.memsci.2020.118255
polymer | Bio-TBPI-2 | NaN | NaN | PI | none | 80 | 80 | 0.5829646 | 0.5829646 | PSD | 0.57 | NaN | 535 | 0 | NaN | 308 | 100000 | 0 | 100000 | NaN | NaN | NaN | NaN | none | none | none | none | none | none | none | none | none | 1 | 165 | 6.901962e-10 | none | none | none | none | none | none | none | none | none | none | none | none | none | none | none | none | none | none | none | none | none | none | none | none | none | none | none | permeability | table S3 | HU X et al 2020 I | https://doi.org/10.1016/j.memsci.2020.118255
polymer | Bio-TBPI-2 | NaN | NaN | PI | none | 80 | 80 | 0.5829646 | 0.5829646 | PSD | 0.57 | NaN | 535 | 0 | NaN | 308 | 100000 | 0 | 100000 | NaN | NaN | NaN | NaN | none | none | none | none | none | none | none | none | none | none | none | none | none | none | none | none | none | none | 1 | 37 | 1.547713e-10 | none | none | none | none | none | none | none | none | none | none | none | none | none | none | none | none | none | none | permeability | table S3 | HU X et al 2020 I | https://doi.org/10.1016/j.memsci.2020.118255
polymer | Bio-TBPI-2 | NaN | NaN | PI | none | 80 | 80 | 0.5829646 | 0.5829646 | PSD | 0.57 | NaN | 535 | 0 | NaN | 308 | 100000 | 0 | 100000 | NaN | NaN | NaN | NaN | none | none | none | none | none | none | none | none | none | none | none | none | none | none | none | none | none | none | none | none | none | 1 | 29 | 1.213072e-10 | none | none | none | none | none | none | none | none | none | none | none | none | none | none | none | permeability | table S3 | HU X et al 2020 I | https://doi.org/10.1016/j.memsci.2020.118255
polymer | Bio-TBPI-2 | NaN | NaN | PI | none | 80 | 80 | 0.5829646 | 0.5829646 | PSD | 0.57 | NaN | 535 | 100 | NaN | 308 | 100000 | 0 | 100000 | NaN | NaN | NaN | NaN | 1 | 297 | 1.242353e-09 | none | none | none | none | none | none | none | none | none | none | none | none | none | none | none | none | none | none | none | none | none | none | none | none | none | none | none | none | none | none | none | none | none | none | none | none | permeability | table S3 | HU X et al 2020 I | https://doi.org/10.1016/j.memsci.2020.118255
polymer | Bio-TBPI-2 | NaN | NaN | PI | none | 80 | 80 | 0.5829646 | 0.5829646 | PSD | 0.57 | NaN | 535 | 100 | NaN | 308 | 100000 | 0 | 100000 | NaN | NaN | NaN | NaN | none | none | none | 1 | 602 | 2.51817e-09 | none | none | none | none | none | none | none | none | none | none | none | none | none | none | none | none | none | none | none | none | none | none | none | none | none | none | none | none | none | none | none | none | none | permeability | table S3 | HU X et al 2020 I | https://doi.org/10.1016/j.memsci.2020.118255
polymer | Bio-TBPI-2 | NaN | NaN | PI | none | 80 | 80 | 0.5829646 | 0.5829646 | PSD | 0.57 | NaN | 535 | 100 | NaN | 308 | 100000 | 0 | 100000 | NaN | NaN | NaN | NaN | none | none | none | none | none | none | 1 | 569 | 2.380131e-09 | none | none | none | none | none | none | none | none | none | none | none | none | none | none | none | none | none | none | none | none | none | none | none | none | none | none | none | none | none | none | permeability | table S3 | HU X et al 2020 I | https://doi.org/10.1016/j.memsci.2020.118255
polymer | Bio-TBPI-2 | NaN | NaN | PI | none | 80 | 80 | 0.5829646 | 0.5829646 | PSD | 0.57 | NaN | 535 | 100 | NaN | 308 | 100000 | 0 | 100000 | NaN | NaN | NaN | NaN | none | none | none | none | none | none | none | none | none | 1 | 129 | 5.396079e-10 | none | none | none | none | none | none | none | none | none | none | none | none | none | none | none | none | none | none | none | none | none | none | none | none | none | none | none | permeability | table S3 | HU X et al 2020 I | https://doi.org/10.1016/j.memsci.2020.118255
polymer | Bio-TBPI-2 | NaN | NaN | PI | none | 80 | 80 | 0.5829646 | 0.5829646 | PSD | 0.57 | NaN | 535 | 100 | NaN | 308 | 100000 | 0 | 100000 | NaN | NaN | NaN | NaN | none | none | none | none | none | none | none | none | none | none | none | none | none | none | none | none | none | none | 1 | 29 | 1.213072e-10 | none | none | none | none | none | none | none | none | none | none | none | none | none | none | none | none | none | none | permeability | table S3 | HU X et al 2020 I | https://doi.org/10.1016/j.memsci.2020.118255
polymer | Bio-TBPI-2 | NaN | NaN | PI | none | 80 | 80 | 0.5829646 | 0.5829646 | PSD | 0.57 | NaN | 535 | 100 | NaN | 308 | 100000 | 0 | 100000 | NaN | NaN | NaN | NaN | none | none | none | none | none | none | none | none | none | none | none | none | none | none | none | none | none | none | none | none | none | 1 | 22 | 9.202615e-11 | none | none | none | none | none | none | none | none | none | none | none | none | none | none | none | permeability | table S3 | HU X et al 2020 I | https://doi.org/10.1016/j.memsci.2020.118255
polymer | Bio-TBPI-2 | NaN | NaN | PI | none | 80 | 80 | 0.5829646 | 0.5829646 | PSD | 0.57 | NaN | 535 | 200 | NaN | 308 | 100000 | 0 | 100000 | NaN | NaN | NaN | NaN | 1 | 262 | 1.095948e-09 | none | none | none | none | none | none | none | none | none | none | none | none | none | none | none | none | none | none | none | none | none | none | none | none | none | none | none | none | none | none | none | none | none | none | none | none | permeability | table S3 | HU X et al 2020 I | https://doi.org/10.1016/j.memsci.2020.118255
polymer | Bio-TBPI-2 | NaN | NaN | PI | none | 80 | 80 | 0.5829646 | 0.5829646 | PSD | 0.57 | NaN | 535 | 200 | NaN | 308 | 100000 | 0 | 100000 | NaN | NaN | NaN | NaN | none | none | none | 1 | 545 | 2.279739e-09 | none | none | none | none | none | none | none | none | none | none | none | none | none | none | none | none | none | none | none | none | none | none | none | none | none | none | none | none | none | none | none | none | none | permeability | table S3 | HU X et al 2020 I | https://doi.org/10.1016/j.memsci.2020.118255
polymer | Bio-TBPI-2 | NaN | NaN | PI | none | 80 | 80 | 0.5829646 | 0.5829646 | PSD | 0.57 | NaN | 535 | 200 | NaN | 308 | 100000 | 0 | 100000 | NaN | NaN | NaN | NaN | none | none | none | none | none | none | 1 | 507 | 2.120785e-09 | none | none | none | none | none | none | none | none | none | none | none | none | none | none | none | none | none | none | none | none | none | none | none | none | none | none | none | none | none | none | permeability | table S3 | HU X et al 2020 I | https://doi.org/10.1016/j.memsci.2020.118255
polymer | Bio-TBPI-2 | NaN | NaN | PI | none | 80 | 80 | 0.5829646 | 0.5829646 | PSD | 0.57 | NaN | 535 | 200 | NaN | 308 | 100000 | 0 | 100000 | NaN | NaN | NaN | NaN | none | none | none | none | none | none | none | none | none | 1 | 117 | 4.894118e-10 | none | none | none | none | none | none | none | none | none | none | none | none | none | none | none | none | none | none | none | none | none | none | none | none | none | none | none | permeability | table S3 | HU X et al 2020 I | https://doi.org/10.1016/j.memsci.2020.118255
polymer | Bio-TBPI-2 | NaN | NaN | PI | none | 80 | 80 | 0.5829646 | 0.5829646 | PSD | 0.57 | NaN | 535 | 200 | NaN | 308 | 100000 | 0 | 100000 | NaN | NaN | NaN | NaN | none | none | none | none | none | none | none | none | none | none | none | none | none | none | none | none | none | none | 1 | 25 | 1.045752e-10 | none | none | none | none | none | none | none | none | none | none | none | none | none | none | none | none | none | none | permeability | table S3 | HU X et al 2020 I | https://doi.org/10.1016/j.memsci.2020.118255
polymer | Bio-TBPI-2 | NaN | NaN | PI | none | 80 | 80 | 0.5829646 | 0.5829646 | PSD | 0.57 | NaN | 535 | 200 | NaN | 308 | 100000 | 0 | 100000 | NaN | NaN | NaN | NaN | none | none | none | none | none | none | none | none | none | none | none | none | none | none | none | none | none | none | none | none | none | 1 | 19 | 7.947713e-11 | none | none | none | none | none | none | none | none | none | none | none | none | none | none | none | permeability | table S3 | HU X et al 2020 I | https://doi.org/10.1016/j.memsci.2020.118255
polymer | PIM-PI-TB-1 | NaN | NaN | PIM-PI | none | 65 | 65 | 0.8100683 | 0.8100683 | PSD | 0.3495 | NaN | 440 | 0 | NaN | 308 | 200000 | 0 | 200000 | NaN | NaN | NaN | NaN | 1 | 300 | 1.544495e-09 | none | none | none | none | none | none | none | none | none | none | none | none | none | none | none | none | none | none | none | none | none | none | none | none | none | none | none | none | none | none | none | none | none | none | none | none | permeability | table 3 | GHANEM B et al 2016 | http://dx.doi.org/10.1016/j.polymer.2016.04.068
polymer | PIM-PI-TB-1 | NaN | NaN | PIM-PI | none | 65 | 65 | 0.8100683 | 0.8100683 | PSD | 0.3495 | NaN | 440 | 0 | NaN | 308 | 200000 | 0 | 200000 | NaN | NaN | NaN | NaN | none | none | none | 1 | 612 | 3.15077e-09 | none | none | none | none | none | none | none | none | none | none | none | none | none | none | none | none | none | none | none | none | none | none | none | none | none | none | none | none | none | none | none | none | none | permeability | table 3 | GHANEM B et al 2016 | http://dx.doi.org/10.1016/j.polymer.2016.04.068
polymer | PIM-PI-TB-1 | NaN | NaN | PIM-PI | none | 65 | 65 | 0.8100683 | 0.8100683 | PSD | 0.3495 | NaN | 440 | 0 | NaN | 308 | 200000 | 0 | 200000 | NaN | NaN | NaN | NaN | none | none | none | none | none | none | none | none | none | none | none | none | none | none | none | none | none | none | 1 | 42 | 2.162293e-10 | none | none | none | none | none | none | none | none | none | none | none | none | none | none | none | none | none | none | permeability | table 3 | GHANEM B et al 2016 | http://dx.doi.org/10.1016/j.polymer.2016.04.068
polymer | PIM-PI-TB-1 | NaN | NaN | PIM-PI | none | 65 | 65 | 0.8100683 | 0.8100683 | PSD | 0.3495 | NaN | 440 | 0 | NaN | 308 | 200000 | 0 | 200000 | NaN | NaN | NaN | NaN | none | none | none | none | none | none | none | none | none | 1 | 133 | 6.847261e-10 | none | none | none | none | none | none | none | none | none | none | none | none | none | none | none | none | none | none | none | none | none | none | none | none | none | none | none | permeability | table 3 | GHANEM B et al 2016 | http://dx.doi.org/10.1016/j.polymer.2016.04.068
polymer | PIM-PI-TB-1 | NaN | NaN | PIM-PI | none | 65 | 65 | 0.8100683 | 0.8100683 | PSD | 0.3495 | NaN | 440 | 0 | NaN | 308 | 200000 | 0 | 200000 | NaN | NaN | NaN | NaN | none | none | none | none | none | none | none | none | none | none | none | none | none | none | none | none | none | none | none | none | none | 1 | 44 | 2.265259e-10 | none | none | none | none | none | none | none | none | none | none | none | none | none | none | none | permeability | table 3 | GHANEM B et al 2016 | http://dx.doi.org/10.1016/j.polymer.2016.04.068
polymer | PIM-PI-TB-1 | NaN | NaN | PIM-PI | none | 65 | 65 | 0.8100683 | 0.8100683 | PSD | 0.3495 | NaN | 440 | 0 | NaN | 308 | 200000 | 0 | 200000 | NaN | NaN | NaN | NaN | none | none | none | none | none | none | 1 | 662 | 3.408185e-09 | none | none | none | none | none | none | none | none | none | none | none | none | none | none | none | none | none | none | none | none | none | none | none | none | none | none | none | none | none | none | permeability | table 3 | GHANEM B et al 2016 | http://dx.doi.org/10.1016/j.polymer.2016.04.068
polymer | PIM-PI-TB-1 | NaN | NaN | PIM-PI | none | 65 | 65 | 0.8100683 | 0.8100683 | PSD | 0.3495 | NaN | 440 | 180 | NaN | 308 | 200000 | 0 | 200000 | NaN | NaN | NaN | NaN | 1 | 241 | 1.240744e-09 | none | none | none | none | none | none | none | none | none | none | none | none | none | none | none | none | none | none | none | none | none | none | none | none | none | none | none | none | none | none | none | none | none | none | none | none | permeability | table 3 | GHANEM B et al 2016 | http://dx.doi.org/10.1016/j.polymer.2016.04.068
polymer | PIM-PI-TB-1 | NaN | NaN | PIM-PI | none | 65 | 65 | 0.8100683 | 0.8100683 | PSD | 0.3495 | NaN | 440 | 180 | NaN | 308 | 200000 | 0 | 200000 | NaN | NaN | NaN | NaN | none | none | none | 1 | 380 | 1.95636e-09 | none | none | none | none | none | none | none | none | none | none | none | none | none | none | none | none | none | none | none | none | none | none | none | none | none | none | none | none | none | none | none | none | none | permeability | table 3 | GHANEM B et al 2016 | http://dx.doi.org/10.1016/j.polymer.2016.04.068
polymer | PIM-PI-TB-1 | NaN | NaN | PIM-PI | none | 65 | 65 | 0.8100683 | 0.8100683 | PSD | 0.3495 | NaN | 440 | 180 | NaN | 308 | 200000 | 0 | 200000 | NaN | NaN | NaN | NaN | none | none | none | none | none | none | none | none | none | none | none | none | none | none | none | none | none | none | 1 | 19 | 9.781801e-11 | none | none | none | none | none | none | none | none | none | none | none | none | none | none | none | none | none | none | permeability | table 3 | GHANEM B et al 2016 | http://dx.doi.org/10.1016/j.polymer.2016.04.068
polymer | PIM-PI-TB-1 | NaN | NaN | PIM-PI | none | 65 | 65 | 0.8100683 | 0.8100683 | PSD | 0.3495 | NaN | 440 | 180 | NaN | 308 | 200000 | 0 | 200000 | NaN | NaN | NaN | NaN | none | none | none | none | none | none | none | none | none | 1 | 70 | 3.603821e-10 | none | none | none | none | none | none | none | none | none | none | none | none | none | none | none | none | none | none | none | none | none | none | none | none | none | none | none | permeability | table 3 | GHANEM B et al 2016 | http://dx.doi.org/10.1016/j.polymer.2016.04.068
polymer | PIM-PI-TB-1 | NaN | NaN | PIM-PI | none | 65 | 65 | 0.8100683 | 0.8100683 | PSD | 0.3495 | NaN | 440 | 180 | NaN | 308 | 200000 | 0 | 200000 | NaN | NaN | NaN | NaN | none | none | none | none | none | none | none | none | none | none | none | none | none | none | none | none | none | none | none | none | none | 1 | 16 | 8.237306e-11 | none | none | none | none | none | none | none | none | none | none | none | none | none | none | none | permeability | table 3 | GHANEM B et al 2016 | http://dx.doi.org/10.1016/j.polymer.2016.04.068
polymer | PIM-PI-TB-1 | NaN | NaN | PIM-PI | none | 65 | 65 | 0.8100683 | 0.8100683 | PSD | 0.3495 | NaN | 440 | 180 | NaN | 308 | 200000 | 0 | 200000 | NaN | NaN | NaN | NaN | none | none | none | none | none | none | 1 | 361 | 1.858542e-09 | none | none | none | none | none | none | none | none | none | none | none | none | none | none | none | none | none | none | none | none | none | none | none | none | none | none | none | none | none | none | permeability | table 3 | GHANEM B et al 2016 | http://dx.doi.org/10.1016/j.polymer.2016.04.068
polymer | PIM-PI-TB-2 | NaN | NaN | PIM-PI | none | 65 | 65 | 0.6967618 | 0.6967618 | PSD | 0.5442 | NaN | 580 | 0 | NaN | 308 | 200000 | 0 | 200000 | NaN | NaN | NaN | NaN | 1 | 328 | 1.688648e-09 | none | none | none | none | none | none | none | none | none | none | none | none | none | none | none | none | none | none | none | none | none | none | none | none | none | none | none | none | none | none | none | none | none | none | none | none | permeability | table 3 | GHANEM B et al 2016 | http://dx.doi.org/10.1016/j.polymer.2016.04.068
polymer | PIM-PI-TB-2 | NaN | NaN | PIM-PI | none | 65 | 65 | 0.6967618 | 0.6967618 | PSD | 0.5442 | NaN | 580 | 0 | NaN | 308 | 200000 | 0 | 200000 | NaN | NaN | NaN | NaN | none | none | none | 1 | 582 | 2.99632e-09 | none | none | none | none | none | none | none | none | none | none | none | none | none | none | none | none | none | none | none | none | none | none | none | none | none | none | none | none | none | none | none | none | none | permeability | table 3 | GHANEM B et al 2016 | http://dx.doi.org/10.1016/j.polymer.2016.04.068
polymer | PIM-PI-TB-2 | NaN | NaN | PIM-PI | none | 65 | 65 | 0.6967618 | 0.6967618 | PSD | 0.5442 | NaN | 580 | 0 | NaN | 308 | 200000 | 0 | 200000 | NaN | NaN | NaN | NaN | none | none | none | none | none | none | none | none | none | none | none | none | none | none | none | none | none | none | 1 | 34 | 1.750428e-10 | none | none | none | none | none | none | none | none | none | none | none | none | none | none | none | none | none | none | permeability | table 3 | GHANEM B et al 2016 | http://dx.doi.org/10.1016/j.polymer.2016.04.068
polymer | PIM-PI-TB-2 | NaN | NaN | PIM-PI | none | 65 | 65 | 0.6967618 | 0.6967618 | PSD | 0.5442 | NaN | 580 | 0 | NaN | 308 | 200000 | 0 | 200000 | NaN | NaN | NaN | NaN | none | none | none | none | none | none | none | none | none | 1 | 123 | 6.332429e-10 | none | none | none | none | none | none | none | none | none | none | none | none | none | none | none | none | none | none | none | none | none | none | none | none | none | none | none | permeability | table 3 | GHANEM B et al 2016 | http://dx.doi.org/10.1016/j.polymer.2016.04.068
polymer | PIM-PI-TB-2 | NaN | NaN | PIM-PI | none | 65 | 65 | 0.6967618 | 0.6967618 | PSD | 0.5442 | NaN | 580 | 0 | NaN | 308 | 200000 | 0 | 200000 | NaN | NaN | NaN | NaN | none | none | none | none | none | none | none | none | none | none | none | none | none | none | none | none | none | none | none | none | none | 1 | 31 | 1.595978e-10 | none | none | none | none | none | none | none | none | none | none | none | none | none | none | none | permeability | table 3 | GHANEM B et al 2016 | http://dx.doi.org/10.1016/j.polymer.2016.04.068
polymer | PIM-PI-TB-2 | NaN | NaN | PIM-PI | none | 65 | 65 | 0.6967618 | 0.6967618 | PSD | 0.5442 | NaN | 580 | 0 | NaN | 308 | 200000 | 0 | 200000 | NaN | NaN | NaN | NaN | none | none | none | none | none | none | 1 | 595 | 3.063248e-09 | none | none | none | none | none | none | none | none | none | none | none | none | none | none | none | none | none | none | none | none | none | none | none | none | none | none | none | none | none | none | permeability | table 3 | GHANEM B et al 2016 | http://dx.doi.org/10.1016/j.polymer.2016.04.068
polymer | PIM-PI-TB-2 | NaN | NaN | PIM-PI | none | 65 | 65 | 0.6967618 | 0.6967618 | PSD | 0.5442 | NaN | 580 | 180 | NaN | 308 | 200000 | 0 | 200000 | NaN | NaN | NaN | NaN | 1 | 269 | 1.384897e-09 | none | none | none | none | none | none | none | none | none | none | none | none | none | none | none | none | none | none | none | none | none | none | none | none | none | none | none | none | none | none | none | none | none | none | none | none | permeability | table 3 | GHANEM B et al 2016 | http://dx.doi.org/10.1016/j.polymer.2016.04.068
polymer | PIM-PI-TB-2 | NaN | NaN | PIM-PI | none | 65 | 65 | 0.6967618 | 0.6967618 | PSD | 0.5442 | NaN | 580 | 180 | NaN | 308 | 200000 | 0 | 200000 | NaN | NaN | NaN | NaN | none | none | none | 1 | 405 | 2.085068e-09 | none | none | none | none | none | none | none | none | none | none | none | none | none | none | none | none | none | none | none | none | none | none | none | none | none | none | none | none | none | none | none | none | none | permeability | table 3 | GHANEM B et al 2016 | http://dx.doi.org/10.1016/j.polymer.2016.04.068
polymer | PIM-PI-TB-2 | NaN | NaN | PIM-PI | none | 65 | 65 | 0.6967618 | 0.6967618 | PSD | 0.5442 | NaN | 580 | 180 | NaN | 308 | 200000 | 0 | 200000 | NaN | NaN | NaN | NaN | none | none | none | none | none | none | none | none | none | none | none | none | none | none | none | none | none | none | 1 | 19 | 9.781801e-11 | none | none | none | none | none | none | none | none | none | none | none | none | none | none | none | none | none | none | permeability | table 3 | GHANEM B et al 2016 | http://dx.doi.org/10.1016/j.polymer.2016.04.068
polymer | PIM-PI-TB-2 | NaN | NaN | PIM-PI | none | 65 | 65 | 0.6967618 | 0.6967618 | PSD | 0.5442 | NaN | 580 | 180 | NaN | 308 | 200000 | 0 | 200000 | NaN | NaN | NaN | NaN | none | none | none | none | none | none | none | none | none | 1 | 77 | 3.964204e-10 | none | none | none | none | none | none | none | none | none | none | none | none | none | none | none | none | none | none | none | none | none | none | none | none | none | none | none | permeability | table 3 | GHANEM B et al 2016 | http://dx.doi.org/10.1016/j.polymer.2016.04.068
polymer | PIM-PI-TB-2 | NaN | NaN | PIM-PI | none | 65 | 65 | 0.6967618 | 0.6967618 | PSD | 0.5442 | NaN | 580 | 180 | NaN | 308 | 200000 | 0 | 200000 | NaN | NaN | NaN | NaN | none | none | none | none | none | none | none | none | none | none | none | none | none | none | none | none | none | none | none | none | none | 1 | 18 | 9.266969e-11 | none | none | none | none | none | none | none | none | none | none | none | none | none | none | none | permeability | table 3 | GHANEM B et al 2016 | http://dx.doi.org/10.1016/j.polymer.2016.04.068
polymer | PIM-PI-TB-2 | NaN | NaN | PIM-PI | none | 65 | 65 | 0.6967618 | 0.6967618 | PSD | 0.5442 | NaN | 580 | 180 | NaN | 308 | 200000 | 0 | 200000 | NaN | NaN | NaN | NaN | none | none | none | none | none | none | 1 | 376 | 1.935767e-09 | none | none | none | none | none | none | none | none | none | none | none | none | none | none | none | none | none | none | none | none | none | none | none | none | none | none | none | none | none | none | permeability | table 3 | GHANEM B et al 2016 | http://dx.doi.org/10.1016/j.polymer.2016.04.068
polymer | 6FDA/TBDA2 | NaN | NaN | PIM-PI | none | 100 | 100 | 1.17742 | 1.17742 | PSD | 0.265 | NaN | 314 | NaN | NaN | 298 | 100000 | 0 | 100000 | NaN | NaN | NaN | NaN | 1 | 198 | 6.625883e-10 | none | none | none | none | none | none | none | none | none | none | none | none | none | none | none | none | none | none | none | none | none | none | none | none | none | none | none | none | none | none | none | none | none | none | none | none | permeability | table 3 | HU X et al 2018 | https://doi.org/10.1016/j.polymer.2018.08.013
polymer | 6FDA/TBDA2 | NaN | NaN | PIM-PI | none | 100 | 100 | 1.17742 | 1.17742 | PSD | 0.265 | NaN | 314 | NaN | NaN | 298 | 100000 | 0 | 100000 | NaN | NaN | NaN | NaN | none | none | none | none | none | none | 1 | 194 | 6.492027e-10 | none | none | none | none | none | none | none | none | none | none | none | none | none | none | none | none | none | none | none | none | none | none | none | none | none | none | none | none | none | none | permeability | table 3 | HU X et al 2018 | https://doi.org/10.1016/j.polymer.2018.08.013
polymer | 6FDA/TBDA2 | NaN | NaN | PIM-PI | none | 100 | 100 | 1.17742 | 1.17742 | PSD | 0.265 | NaN | 314 | NaN | NaN | 298 | 100000 | 0 | 100000 | NaN | NaN | NaN | NaN | none | none | none | none | none | none | none | none | none | 1 | 39 | 1.305098e-10 | none | none | none | none | none | none | none | none | none | none | none | none | none | none | none | none | none | none | none | none | none | none | none | none | none | none | none | permeability | table 3 | HU X et al 2018 | https://doi.org/10.1016/j.polymer.2018.08.013
polymer | 6FDA/TBDA2 | NaN | NaN | PIM-PI | none | 100 | 100 | 1.17742 | 1.17742 | PSD | 0.265 | NaN | 314 | NaN | NaN | 298 | 100000 | 0 | 100000 | NaN | NaN | NaN | NaN | none | none | none | none | none | none | none | none | none | none | none | none | none | none | none | none | none | none | 1 | 9.1 | 3.045229e-11 | none | none | none | none | none | none | none | none | none | none | none | none | none | none | none | none | none | none | permeability | table 3 | HU X et al 2018 | https://doi.org/10.1016/j.polymer.2018.08.013
polymer | 6FDA/TBDA2 | NaN | NaN | PIM-PI | none | 100 | 100 | 1.17742 | 1.17742 | PSD | 0.265 | NaN | 314 | NaN | NaN | 298 | 100000 | 0 | 100000 | NaN | NaN | NaN | NaN | none | none | none | none | none | none | none | none | none | none | none | none | none | none | none | none | none | none | none | none | none | 1 | 5.7 | 1.907451e-11 | none | none | none | none | none | none | none | none | none | none | none | none | none | none | none | permeability | table 3 | HU X et al 2018 | https://doi.org/10.1016/j.polymer.2018.08.013
polymer | TB-PIMPI-33 | NaN | NaN | PIM-PI | none | 100 | 100 | 1.155526 | 1.155526 | PSD | 0.2 | NaN | 219 | NaN | NaN | 298 | 100000 | 0 | 100000 | NaN | NaN | NaN | NaN | 1 | 188 | 6.291243e-10 | none | none | none | none | none | none | none | none | none | none | none | none | none | none | none | none | none | none | none | none | none | none | none | none | none | none | none | none | none | none | none | none | none | none | none | none | permeability | table 3 | HU X et al 2018 | https://doi.org/10.1016/j.polymer.2018.08.013
polymer | TB-PIMPI-33 | NaN | NaN | PIM-PI | none | 100 | 100 | 1.155526 | 1.155526 | PSD | 0.2 | NaN | 219 | NaN | NaN | 298 | 100000 | 0 | 100000 | NaN | NaN | NaN | NaN | none | none | none | none | none | none | 1 | 180 | 6.02353e-10 | none | none | none | none | none | none | none | none | none | none | none | none | none | none | none | none | none | none | none | none | none | none | none | none | none | none | none | none | none | none | permeability | table 3 | HU X et al 2018 | https://doi.org/10.1016/j.polymer.2018.08.013
polymer | TB-PIMPI-33 | NaN | NaN | PIM-PI | none | 100 | 100 | 1.155526 | 1.155526 | PSD | 0.2 | NaN | 219 | NaN | NaN | 298 | 100000 | 0 | 100000 | NaN | NaN | NaN | NaN | none | none | none | none | none | none | none | none | none | 1 | 33 | 1.104314e-10 | none | none | none | none | none | none | none | none | none | none | none | none | none | none | none | none | none | none | none | none | none | none | none | none | none | none | none | permeability | table 3 | HU X et al 2018 | https://doi.org/10.1016/j.polymer.2018.08.013
polymer | TB-PIMPI-33 | NaN | NaN | PIM-PI | none | 100 | 100 | 1.155526 | 1.155526 | PSD | 0.2 | NaN | 219 | NaN | NaN | 298 | 100000 | 0 | 100000 | NaN | NaN | NaN | NaN | none | none | none | none | none | none | none | none | none | none | none | none | none | none | none | none | none | none | 1 | 6.8 | 2.275556e-11 | none | none | none | none | none | none | none | none | none | none | none | none | none | none | none | none | none | none | permeability | table 3 | HU X et al 2018 | https://doi.org/10.1016/j.polymer.2018.08.013
polymer | TB-PIMPI-33 | NaN | NaN | PIM-PI | none | 100 | 100 | 1.155526 | 1.155526 | PSD | 0.2 | NaN | 219 | NaN | NaN | 298 | 100000 | 0 | 100000 | NaN | NaN | NaN | NaN | none | none | none | none | none | none | none | none | none | none | none | none | none | none | none | none | none | none | none | none | none | 1 | 5 | 1.673203e-11 | none | none | none | none | none | none | none | none | none | none | none | none | none | none | none | permeability | table 3 | HU X et al 2018 | https://doi.org/10.1016/j.polymer.2018.08.013
polymer | TB-PIMPI-50 | NaN | NaN | PIM-PI | none | 100 | 100 | 1.155704 | 1.155704 | PSD | 0.238 | NaN | 306 | NaN | NaN | 298 | 100000 | 0 | 100000 | NaN | NaN | NaN | NaN | 1 | 197 | 6.592419e-10 | none | none | none | none | none | none | none | none | none | none | none | none | none | none | none | none | none | none | none | none | none | none | none | none | none | none | none | none | none | none | none | none | none | none | none | none | permeability | table 3 | HU X et al 2018 | https://doi.org/10.1016/j.polymer.2018.08.013
polymer | TB-PIMPI-50 | NaN | NaN | PIM-PI | none | 100 | 100 | 1.155704 | 1.155704 | PSD | 0.238 | NaN | 306 | NaN | NaN | 298 | 100000 | 0 | 100000 | NaN | NaN | NaN | NaN | none | none | none | none | none | none | 1 | 184 | 6.157386e-10 | none | none | none | none | none | none | none | none | none | none | none | none | none | none | none | none | none | none | none | none | none | none | none | none | none | none | none | none | none | none | permeability | table 3 | HU X et al 2018 | https://doi.org/10.1016/j.polymer.2018.08.013
polymer | TB-PIMPI-50 | NaN | NaN | PIM-PI | none | 100 | 100 | 1.155704 | 1.155704 | PSD | 0.238 | NaN | 306 | NaN | NaN | 298 | 100000 | 0 | 100000 | NaN | NaN | NaN | NaN | none | none | none | none | none | none | none | none | none | 1 | 36 | 1.204706e-10 | none | none | none | none | none | none | none | none | none | none | none | none | none | none | none | none | none | none | none | none | none | none | none | none | none | none | none | permeability | table 3 | HU X et al 2018 | https://doi.org/10.1016/j.polymer.2018.08.013
polymer | TB-PIMPI-50 | NaN | NaN | PIM-PI | none | 100 | 100 | 1.155704 | 1.155704 | PSD | 0.238 | NaN | 306 | NaN | NaN | 298 | 100000 | 0 | 100000 | NaN | NaN | NaN | NaN | none | none | none | none | none | none | none | none | none | none | none | none | none | none | none | none | none | none | 1 | 7.4 | 2.47634e-11 | none | none | none | none | none | none | none | none | none | none | none | none | none | none | none | none | none | none | permeability | table 3 | HU X et al 2018 | https://doi.org/10.1016/j.polymer.2018.08.013
polymer | TB-PIMPI-50 | NaN | NaN | PIM-PI | none | 100 | 100 | 1.155704 | 1.155704 | PSD | 0.238 | NaN | 306 | NaN | NaN | 298 | 100000 | 0 | 100000 | NaN | NaN | NaN | NaN | none | none | none | none | none | none | none | none | none | none | none | none | none | none | none | none | none | none | none | none | none | 1 | 5.2 | 1.740131e-11 | none | none | none | none | none | none | none | none | none | none | none | none | none | none | none | permeability | table 3 | HU X et al 2018 | https://doi.org/10.1016/j.polymer.2018.08.013
polymer | TB-PIMPI-66 | NaN | NaN | PIM-PI | none | 100 | 100 | 1.139247 | 1.139247 | PSD | 0.31 | NaN | 403 | NaN | NaN | 298 | 100000 | 0 | 100000 | NaN | NaN | NaN | NaN | 1 | 310 | 1.037386e-09 | none | none | none | none | none | none | none | none | none | none | none | none | none | none | none | none | none | none | none | none | none | none | none | none | none | none | none | none | none | none | none | none | none | none | none | none | permeability | table 3 | HU X et al 2018 | https://doi.org/10.1016/j.polymer.2018.08.013
polymer | TB-PIMPI-66 | NaN | NaN | PIM-PI | none | 100 | 100 | 1.139247 | 1.139247 | PSD | 0.31 | NaN | 403 | NaN | NaN | 298 | 100000 | 0 | 100000 | NaN | NaN | NaN | NaN | none | none | none | none | none | none | 1 | 312 | 1.044079e-09 | none | none | none | none | none | none | none | none | none | none | none | none | none | none | none | none | none | none | none | none | none | none | none | none | none | none | none | none | none | none | permeability | table 3 | HU X et al 2018 | https://doi.org/10.1016/j.polymer.2018.08.013
polymer | TB-PIMPI-66 | NaN | NaN | PIM-PI | none | 100 | 100 | 1.139247 | 1.139247 | PSD | 0.31 | NaN | 403 | NaN | NaN | 298 | 100000 | 0 | 100000 | NaN | NaN | NaN | NaN | none | none | none | none | none | none | none | none | none | 1 | 70 | 2.342484e-10 | none | none | none | none | none | none | none | none | none | none | none | none | none | none | none | none | none | none | none | none | none | none | none | none | none | none | none | permeability | table 3 | HU X et al 2018 | https://doi.org/10.1016/j.polymer.2018.08.013
polymer | TB-PIMPI-66 | NaN | NaN | PIM-PI | none | 100 | 100 | 1.139247 | 1.139247 | PSD | 0.31 | NaN | 403 | NaN | NaN | 298 | 100000 | 0 | 100000 | NaN | NaN | NaN | NaN | none | none | none | none | none | none | none | none | none | none | none | none | none | none | none | none | none | none | 1 | 15 | 5.019608e-11 | none | none | none | none | none | none | none | none | none | none | none | none | none | none | none | none | none | none | permeability | table 3 | HU X et al 2018 | https://doi.org/10.1016/j.polymer.2018.08.013
polymer | TB-PIMPI-66 | NaN | NaN | PIM-PI | none | 100 | 100 | 1.139247 | 1.139247 | PSD | 0.31 | NaN | 403 | NaN | NaN | 298 | 100000 | 0 | 100000 | NaN | NaN | NaN | NaN | none | none | none | none | none | none | none | none | none | none | none | none | none | none | none | none | none | none | none | none | none | 1 | 9.6 | 3.212549e-11 | none | none | none | none | none | none | none | none | none | none | none | none | none | none | none | permeability | table 3 | HU X et al 2018 | https://doi.org/10.1016/j.polymer.2018.08.013
polymer | TB-PIMPI-75 | NaN | NaN | PIM-PI | none | 100 | 100 | 1.138957 | 1.138957 | PSD | 0.331 | NaN | 417 | NaN | NaN | 298 | 100000 | 0 | 100000 | NaN | NaN | NaN | NaN | 1 | 351 | 1.174588e-09 | none | none | none | none | none | none | none | none | none | none | none | none | none | none | none | none | none | none | none | none | none | none | none | none | none | none | none | none | none | none | none | none | none | none | none | none | permeability | table 3 | HU X et al 2018 | https://doi.org/10.1016/j.polymer.2018.08.013
polymer | TB-PIMPI-75 | NaN | NaN | PIM-PI | none | 100 | 100 | 1.138957 | 1.138957 | PSD | 0.331 | NaN | 417 | NaN | NaN | 298 | 100000 | 0 | 100000 | NaN | NaN | NaN | NaN | none | none | none | none | none | none | 1 | 335 | 1.121046e-09 | none | none | none | none | none | none | none | none | none | none | none | none | none | none | none | none | none | none | none | none | none | none | none | none | none | none | none | none | none | none | permeability | table 3 | HU X et al 2018 | https://doi.org/10.1016/j.polymer.2018.08.013
polymer | TB-PIMPI-75 | NaN | NaN | PIM-PI | none | 100 | 100 | 1.138957 | 1.138957 | PSD | 0.331 | NaN | 417 | NaN | NaN | 298 | 100000 | 0 | 100000 | NaN | NaN | NaN | NaN | none | none | none | none | none | none | none | none | none | 1 | 76 | 2.543268e-10 | none | none | none | none | none | none | none | none | none | none | none | none | none | none | none | none | none | none | none | none | none | none | none | none | none | none | none | permeability | table 3 | HU X et al 2018 | https://doi.org/10.1016/j.polymer.2018.08.013
polymer | TB-PIMPI-75 | NaN | NaN | PIM-PI | none | 100 | 100 | 1.138957 | 1.138957 | PSD | 0.331 | NaN | 417 | NaN | NaN | 298 | 100000 | 0 | 100000 | NaN | NaN | NaN | NaN | none | none | none | none | none | none | none | none | none | none | none | none | none | none | none | none | none | none | 1 | 16 | 5.354249e-11 | none | none | none | none | none | none | none | none | none | none | none | none | none | none | none | none | none | none | permeability | table 3 | HU X et al 2018 | https://doi.org/10.1016/j.polymer.2018.08.013
polymer | TB-PIMPI-75 | NaN | NaN | PIM-PI | none | 100 | 100 | 1.138957 | 1.138957 | PSD | 0.331 | NaN | 417 | NaN | NaN | 298 | 100000 | 0 | 100000 | NaN | NaN | NaN | NaN | none | none | none | none | none | none | none | none | none | none | none | none | none | none | none | none | none | none | none | none | none | 1 | 11 | 3.681046e-11 | none | none | none | none | none | none | none | none | none | none | none | none | none | none | none | permeability | table 3 | HU X et al 2018 | https://doi.org/10.1016/j.polymer.2018.08.013
polymer | TB-PIMPI-83 | NaN | NaN | PIM-PI | none | 100 | 100 | 1.144419 | 1.144419 | PSD | 0.299 | NaN | 372 | NaN | NaN | 298 | 100000 | 0 | 100000 | NaN | NaN | NaN | NaN | 1 | 305 | 1.020654e-09 | none | none | none | none | none | none | none | none | none | none | none | none | none | none | none | none | none | none | none | none | none | none | none | none | none | none | none | none | none | none | none | none | none | none | none | none | permeability | table 3 | HU X et al 2018 | https://doi.org/10.1016/j.polymer.2018.08.013
polymer | TB-PIMPI-83 | NaN | NaN | PIM-PI | none | 100 | 100 | 1.144419 | 1.144419 | PSD | 0.299 | NaN | 372 | NaN | NaN | 298 | 100000 | 0 | 100000 | NaN | NaN | NaN | NaN | none | none | none | none | none | none | 1 | 295 | 9.871897e-10 | none | none | none | none | none | none | none | none | none | none | none | none | none | none | none | none | none | none | none | none | none | none | none | none | none | none | none | none | none | none | permeability | table 3 | HU X et al 2018 | https://doi.org/10.1016/j.polymer.2018.08.013
polymer | TB-PIMPI-83 | NaN | NaN | PIM-PI | none | 100 | 100 | 1.144419 | 1.144419 | PSD | 0.299 | NaN | 372 | NaN | NaN | 298 | 100000 | 0 | 100000 | NaN | NaN | NaN | NaN | none | none | none | none | none | none | none | none | none | 1 | 58 | 1.940915e-10 | none | none | none | none | none | none | none | none | none | none | none | none | none | none | none | none | none | none | none | none | none | none | none | none | none | none | none | permeability | table 3 | HU X et al 2018 | https://doi.org/10.1016/j.polymer.2018.08.013
polymer | TB-PIMPI-83 | NaN | NaN | PIM-PI | none | 100 | 100 | 1.144419 | 1.144419 | PSD | 0.299 | NaN | 372 | NaN | NaN | 298 | 100000 | 0 | 100000 | NaN | NaN | NaN | NaN | none | none | none | none | none | none | none | none | none | none | none | none | none | none | none | none | none | none | 1 | 12 | 4.015687e-11 | none | none | none | none | none | none | none | none | none | none | none | none | none | none | none | none | none | none | permeability | table 3 | HU X et al 2018 | https://doi.org/10.1016/j.polymer.2018.08.013
polymer | TB-PIMPI-83 | NaN | NaN | PIM-PI | none | 100 | 100 | 1.144419 | 1.144419 | PSD | 0.299 | NaN | 372 | NaN | NaN | 298 | 100000 | 0 | 100000 | NaN | NaN | NaN | NaN | none | none | none | none | none | none | none | none | none | none | none | none | none | none | none | none | none | none | none | none | none | 1 | 8.9 | 2.978301e-11 | none | none | none | none | none | none | none | none | none | none | none | none | none | none | none | permeability | table 3 | HU X et al 2018 | https://doi.org/10.1016/j.polymer.2018.08.013
MOF | soc-MOF | alumina | NaN | Fe-MOF | none | 20 | 20 | 0.7351338 | 0.7351338 | PSD | 0.5232 | NaN | 989.15 | NaN | NaN | 298 | 140000 | 100000 | 40000 | 100 | Ar | 40 | NaN | none | none | none | 1 | 14706.29 | 2.460661e-07 | none | none | none | none | none | none | none | none | none | none | none | none | none | none | none | none | none | none | none | none | none | none | none | none | none | none | none | none | none | none | none | none | none | permeance | fig 10 | FENG Y et al 2020 | https://doi.org/10.1039/C9TA13547B
MOF | soc-MOF | alumina | NaN | Fe-MOF | none | 20 | 20 | 0.7351338 | 0.7351338 | PSD | 0.5232 | NaN | 989.15 | NaN | NaN | 298 | 160000 | 100000 | 60000 | 100 | Ar | 40 | NaN | none | none | none | 1 | 16254.15 | 2.719648e-07 | none | none | none | none | none | none | none | none | none | none | none | none | none | none | none | none | none | none | none | none | none | none | none | none | none | none | none | none | none | none | none | none | none | permeance | fig 10 | FENG Y et al 2020 | https://doi.org/10.1039/C9TA13547B
MOF | soc-MOF | alumina | NaN | Fe-MOF | none | 20 | 20 | 0.7351338 | 0.7351338 | PSD | 0.5232 | NaN | 989.15 | NaN | NaN | 298 | 170000 | 100000 | 70000 | 100 | Ar | 40 | NaN | none | none | none | 1 | 15769 | 2.638473e-07 | none | none | none | none | none | none | none | none | none | none | none | none | none | none | none | none | none | none | none | none | none | none | none | none | none | none | none | none | none | none | none | none | none | permeance | fig 10 | FENG Y et al 2020 | https://doi.org/10.1039/C9TA13547B
MOF | soc-MOF | alumina | NaN | Fe-MOF | none | 20 | 20 | 0.7351338 | 0.7351338 | PSD | 0.5232 | NaN | 989.15 | NaN | NaN | 298 | 140000 | 100000 | 40000 | 100 | Ar | 40 | NaN | none | none | none | none | none | none | 1 | 2550.133 | 4.26689e-08 | none | none | none | none | none | none | none | none | none | none | none | none | none | none | none | none | none | none | none | none | none | none | none | none | none | none | none | none | none | none | permeance | fig 10 | FENG Y et al 2020 | https://doi.org/10.1039/C9TA13547B
MOF | soc-MOF | alumina | NaN | Fe-MOF | none | 20 | 20 | 0.7351338 | 0.7351338 | PSD | 0.5232 | NaN | 989.15 | NaN | NaN | 298 | 160000 | 100000 | 60000 | 100 | Ar | 40 | NaN | none | none | none | none | none | none | 1 | 2397.671 | 4.011789e-08 | none | none | none | none | none | none | none | none | none | none | none | none | none | none | none | none | none | none | none | none | none | none | none | none | none | none | none | none | none | none | permeance | fig 10 | FENG Y et al 2020 | https://doi.org/10.1039/C9TA13547B
MOF | soc-MOF | alumina | NaN | Fe-MOF | none | 20 | 20 | 0.7351338 | 0.7351338 | PSD | 0.5232 | NaN | 989.15 | NaN | NaN | 298 | 170000 | 100000 | 70000 | 100 | Ar | 40 | NaN | none | none | none | none | none | none | 1 | 2358.116 | 3.945607e-08 | none | none | none | none | none | none | none | none | none | none | none | none | none | none | none | none | none | none | none | none | none | none | none | none | none | none | none | none | none | none | permeance | fig 10 | FENG Y et al 2020 | https://doi.org/10.1039/C9TA13547B
MOF | soc-MOF-IM | alumina | NaN | Fe-MOF | none | 20 | 20 | 0.6430585 | 0.6430585 | PSD | 0.4403 | NaN | 883.7 | NaN | NaN | 298 | 140000 | 100000 | 40000 | 100 | Ar | 40 | NaN | none | none | none | 1 | 2387.758 | 3.995204e-08 | none | none | none | none | none | none | none | none | none | none | none | none | none | none | none | none | none | none | none | none | none | none | none | none | none | none | none | none | none | none | none | none | none | permeance | fig 10 | FENG Y et al 2020 | https://doi.org/10.1039/C9TA13547B
MOF | soc-MOF-IM | alumina | NaN | Fe-MOF | none | 20 | 20 | 0.6430585 | 0.6430585 | PSD | 0.4403 | NaN | 883.7 | NaN | NaN | 298 | 160000 | 100000 | 60000 | 100 | Ar | 40 | NaN | none | none | none | 1 | 2319.537 | 3.881055e-08 | none | none | none | none | none | none | none | none | none | none | none | none | none | none | none | none | none | none | none | none | none | none | none | none | none | none | none | none | none | none | none | none | none | permeance | fig 10 | FENG Y et al 2020 | https://doi.org/10.1039/C9TA13547B
MOF | soc-MOF-IM | alumina | NaN | Fe-MOF | none | 20 | 20 | 0.6430585 | 0.6430585 | PSD | 0.4403 | NaN | 883.7 | NaN | NaN | 298 | 170000 | 100000 | 70000 | 100 | Ar | 40 | NaN | none | none | none | 1 | 2569.683 | 4.2996e-08 | none | none | none | none | none | none | none | none | none | none | none | none | none | none | none | none | none | none | none | none | none | none | none | none | none | none | none | none | none | none | none | none | none | permeance | fig 10 | FENG Y et al 2020 | https://doi.org/10.1039/C9TA13547B
MOF | soc-MOF-IM | alumina | NaN | Fe-MOF | none | 20 | 20 | 0.6430585 | 0.6430585 | PSD | 0.4403 | NaN | 883.7 | NaN | NaN | 298 | 140000 | 100000 | 40000 | 100 | Ar | 40 | NaN | none | none | none | none | none | none | 1 | 53.82808 | 9.006529e-10 | none | none | none | none | none | none | none | none | none | none | none | none | none | none | none | none | none | none | none | none | none | none | none | none | none | none | none | none | none | none | permeance | fig 10 | FENG Y et al 2020 | https://doi.org/10.1039/C9TA13547B
MOF | soc-MOF-IM | alumina | NaN | Fe-MOF | none | 20 | 20 | 0.6430585 | 0.6430585 | PSD | 0.4403 | NaN | 883.7 | NaN | NaN | 298 | 160000 | 100000 | 60000 | 100 | Ar | 40 | NaN | none | none | none | none | none | none | 1 | 45.11817 | 7.549184e-10 | none | none | none | none | none | none | none | none | none | none | none | none | none | none | none | none | none | none | none | none | none | none | none | none | none | none | none | none | none | none | permeance | fig 10 | FENG Y et al 2020 | https://doi.org/10.1039/C9TA13547B
MOF | soc-MOF-IM | alumina | NaN | Fe-MOF | none | 20 | 20 | 0.6430585 | 0.6430585 | PSD | 0.4403 | NaN | 883.7 | NaN | NaN | 298 | 170000 | 100000 | 70000 | 100 | Ar | 40 | NaN | none | none | none | none | none | none | 1 | 56.14433 | 9.394085e-10 | none | none | none | none | none | none | none | none | none | none | none | none | none | none | none | none | none | none | none | none | none | none | none | none | none | none | none | none | none | none | permeance | fig 10 | FENG Y et al 2020 | https://doi.org/10.1039/C9TA13547B
MOF | soc-MOF | alumina | NaN | Fe-MOF | none | 20 | 20 | 0.7351338 | 0.7351338 | PSD | 0.5232 | NaN | 989.15 | NaN | NaN | 298 | 180000 | 100000 | 80000 | 100 | Ar | 40 | NaN | none | none | none | 1 | 12790.02 | 2.140029195e-07 | none | none | none | none | none | none | none | none | none | none | none | none | none | none | none | none | none | none | none | none | none | none | none | none | none | none | none | none | none | none | none | none | none | permeance | table S3 | FENG Y et al 2020 | https://doi.org/10.1039/C9TA13547B
MOF | soc-MOF | alumina | NaN | Fe-MOF | none | 20 | 20 | 0.7351338 | 0.7351338 | PSD | 0.5232 | NaN | 989.15 | NaN | NaN | 298 | 180000 | 100000 | 80000 | 100 | Ar | 40 | NaN | none | none | none | none | none | none | 1 | 2150.003 | 3.59739075e-08 | none | none | none | none | none | none | none | none | none | none | none | none | none | none | none | none | none | none | none | none | none | none | none | none | none | none | none | none | none | none | permeance | table S3 | FENG Y et al 2020 | https://doi.org/10.1039/C9TA13547B
MOF | soc-MOF | alumina | NaN | Fe-MOF | none | 20 | 20 | 0.7351338 | 0.7351338 | PSD | 0.5232 | NaN | 989.15 | NaN | NaN | 298 | 180000 | 100000 | 80000 | 100 | Ar | 40 | NaN | none | none | none | none | none | none | none | none | none | none | none | none | none | none | none | none | none | none | 1 | 5680.007 | 9.5038044e-08 | none | none | none | none | none | none | none | none | none | none | none | none | none | none | none | none | none | none | permeance | table S3 | FENG Y et al 2020 | https://doi.org/10.1039/C9TA13547B
MOF | soc-MOF | alumina | NaN | Fe-MOF | none | 20 | 20 | 0.7351338 | 0.7351338 | PSD | 0.5232 | NaN | 989.15 | NaN | NaN | 298 | 180000 | 100000 | 80000 | 100 | Ar | 40 | NaN | none | none | none | none | none | none | none | none | none | none | none | none | none | none | none | none | none | none | none | none | none | 1 | 8000.01 | 1.338564e-07 | none | none | none | none | none | none | none | none | none | none | none | none | none | none | none | permeance | table S3 | FENG Y et al 2020 | https://doi.org/10.1039/C9TA13547B
MOF | soc-MOF-IM | alumina | NaN | Fe-MOF | none | 20 | 20 | 0.6430585 | 0.6430585 | PSD | 0.4403 | NaN | 883.7 | NaN | NaN | 298 | 180000 | 100000 | 80000 | 100 | Ar | 40 | NaN | none | none | none | 1 | 2966.004 | 4.96272603e-08 | none | none | none | none | none | none | none | none | none | none | none | none | none | none | none | none | none | none | none | none | none | none | none | none | none | none | none | none | none | none | none | none | none | permeance | table S3 | FENG Y et al 2020 | https://doi.org/10.1039/C9TA13547B
MOF | soc-MOF-IM | alumina | NaN | Fe-MOF | none | 20 | 20 | 0.6430585 | 0.6430585 | PSD | 0.4403 | NaN | 883.7 | NaN | NaN | 298 | 180000 | 100000 | 80000 | 100 | Ar | 40 | NaN | none | none | none | none | none | none | 1 | 57.40008 | 9.6041967e-10 | none | none | none | none | none | none | none | none | none | none | none | none | none | none | none | none | none | none | none | none | none | none | none | none | none | none | none | none | none | none | permeance | table S3 | FENG Y et al 2020 | https://doi.org/10.1039/C9TA13547B
MOF | soc-MOF-IM | alumina | NaN | Fe-MOF | none | 20 | 20 | 0.6430585 | 0.6430585 | PSD | 0.4403 | NaN | 883.7 | NaN | NaN | 298 | 180000 | 100000 | 80000 | 100 | Ar | 40 | NaN | none | none | none | none | none | none | none | none | none | none | none | none | none | none | none | none | none | none | 1 | 139.6002 | 2.33579418e-09 | none | none | none | none | none | none | none | none | none | none | none | none | none | none | none | none | none | none | permeance | table S3 | FENG Y et al 2020 | https://doi.org/10.1039/C9TA13547B
MOF | soc-MOF-IM | alumina | NaN | Fe-MOF | none | 20 | 20 | 0.6430585 | 0.6430585 | PSD | 0.4403 | NaN | 883.7 | NaN | NaN | 298 | 180000 | 100000 | 80000 | 100 | Ar | 40 | NaN | none | none | none | none | none | none | none | none | none | none | none | none | none | none | none | none | none | none | none | none | none | 1 | 115.2002 | 1.92753216e-09 | none | none | none | none | none | none | none | none | none | none | none | none | none | none | none | permeance | table S3 | FENG Y et al 2020 | https://doi.org/10.1039/C9TA13547B
MOF | soc-MOF-IM | alumina | NaN | Fe-MOF | none | 20 | 20 | 0.6430585 | 0.6430585 | PSD | 0.4403 | NaN | 883.7 | NaN | NaN | 373 | 180000 | 100000 | 80000 | 100 | Ar | 40 | NaN | none | none | none | 1 | 6560.009 | 1.09762248e-07 | none | none | none | none | none | none | none | none | none | none | none | none | none | none | none | none | none | none | none | none | none | none | none | none | none | none | none | none | none | none | none | none | none | permeance | table S3 | FENG Y et al 2020 | https://doi.org/10.1039/C9TA13547B
MOF | soc-MOF-IM | alumina | NaN | Fe-MOF | none | 20 | 20 | 0.6430585 | 0.6430585 | PSD | 0.4403 | NaN | 883.7 | NaN | NaN | 373 | 180000 | 100000 | 80000 | 100 | Ar | 40 | NaN | none | none | none | none | none | none | 1 | 520.0007 | 8.700666e-09 | none | none | none | none | none | none | none | none | none | none | none | none | none | none | none | none | none | none | none | none | none | none | none | none | none | none | none | none | none | none | permeance | table S3 | FENG Y et al 2020 | https://doi.org/10.1039/C9TA13547B
MOF | soc-MOF-IM | alumina | NaN | Fe-MOF | none | 20 | 20 | 0.6430585 | 0.6430585 | PSD | 0.4403 | NaN | 883.7 | NaN | NaN | 373 | 180000 | 100000 | 80000 | 100 | Ar | 40 | NaN | none | none | none | none | none | none | none | none | none | none | none | none | none | none | none | none | none | none | 1 | 628.0008 | 1.05077274e-08 | none | none | none | none | none | none | none | none | none | none | none | none | none | none | none | none | none | none | permeance | table S3 | FENG Y et al 2020 | https://doi.org/10.1039/C9TA13547B
MOF | soc-MOF-IM | alumina | NaN | Fe-MOF | none | 20 | 20 | 0.6430585 | 0.6430585 | PSD | 0.4403 | NaN | 883.7 | NaN | NaN | 373 | 180000 | 100000 | 80000 | 100 | Ar | 40 | NaN | none | none | none | none | none | none | none | none | none | none | none | none | none | none | none | none | none | none | none | none | none | 1 | 1860.002 | 3.1121613e-08 | none | none | none | none | none | none | none | none | none | none | none | none | none | none | none | permeance | table S3 | FENG Y et al 2020 | https://doi.org/10.1039/C9TA13547B
MOF | soc-MOF | alumina | NaN | Fe-MOF | none | 20 | 20 | 0.7351338 | 0.7351338 | PSD | 0.5232 | NaN | 989.15 | NaN | NaN | 298 | 180000 | 100000 | 80000 | 100 | Ar | 40 | NaN | none | none | none | 0.5 | 7520.01 | 1.25825016e-07 | 0.5 | 2920.004 | 4.8857586e-08 | none | none | none | none | none | none | none | none | none | none | none | none | none | none | none | none | none | none | none | none | none | none | none | none | none | none | none | none | none | none | permeance | table S5 | FENG Y et al 2020 | https://doi.org/10.1039/C9TA13547B
MOF | soc-MOF-IM | alumina | NaN | Fe-MOF | none | 20 | 20 | 0.6430585 | 0.6430585 | PSD | 0.4403 | NaN | 883.7 | NaN | NaN | 298 | 180000 | 100000 | 80000 | 100 | Ar | 40 | NaN | none | none | none | 0.5 | 1680.002 | 2.8109844e-08 | 0.5 | 88.00012 | 1.4724204e-09 | none | none | none | none | none | none | none | none | none | none | none | none | none | none | none | none | none | none | none | none | none | none | none | none | none | none | none | none | none | none | permeance | table S5 | FENG Y et al 2020 | https://doi.org/10.1039/C9TA13547B
MOF | S-1 | alfa-alumina | flat | Ni-MOF-74 | none | 10 | 10 | 1.58 | 1.58 | PSD | 0.52 | NaN | 1318 | NaN | NaN | RT | 130000 | 100000 | 30000 | NaN | NaN | NaN | NaN | none | none | none | 1 | 585793 | 1.960301e-05 | none | none | none | none | none | none | none | none | none | none | none | none | none | none | none | none | none | none | none | none | none | none | none | none | none | none | none | none | none | none | none | none | none | permeance | fig 11 | LEE D et al 2012 | http://dx.doi.org/10.1016/j.micromeso.2012.07.008
MOF | S-1 | alfa-alumina | flat | Ni-MOF-74 | none | 10 | 10 | 1.58 | 1.58 | PSD | 0.52 | NaN | 1318 | NaN | NaN | RT | 150001 | 100001 | 50000 | NaN | NaN | NaN | NaN | none | none | none | 1 | 699095.9 | 2.339459e-05 | none | none | none | none | none | none | none | none | none | none | none | none | none | none | none | none | none | none | none | none | none | none | none | none | none | none | none | none | none | none | none | none | none | permeance | fig 11 | LEE D et al 2012 | http://dx.doi.org/10.1016/j.micromeso.2012.07.008
MOF | S-1 | alfa-alumina | flat | Ni-MOF-74 | none | 10 | 10 | 1.58 | 1.58 | PSD | 0.52 | NaN | 1318 | NaN | NaN | RT | 180002 | 100002 | 80000 | NaN | NaN | NaN | NaN | none | none | none | 1 | 896052.4 | 2.998555e-05 | none | none | none | none | none | none | none | none | none | none | none | none | none | none | none | none | none | none | none | none | none | none | none | none | none | none | none | none | none | none | none | none | none | permeance | fig 11 | LEE D et al 2012 | http://dx.doi.org/10.1016/j.micromeso.2012.07.008
MOF | S-1 | alfa-alumina | flat | Ni-MOF-74 | none | 10 | 10 | 1.58 | 1.58 | PSD | 0.52 | NaN | 1318 | NaN | NaN | RT | 200003 | 100003 | 100000 | NaN | NaN | NaN | NaN | none | none | none | 1 | 1052559.0 | 3.522289e-05 | none | none | none | none | none | none | none | none | none | none | none | none | none | none | none | none | none | none | none | none | none | none | none | none | none | none | none | none | none | none | none | none | none | permeance | fig 11 | LEE D et al 2012 | http://dx.doi.org/10.1016/j.micromeso.2012.07.008
MOF | S-4 | alfa-alumina | flat | Ni-MOF-74 | none | 25 | 25 | 1.58 | 1.58 | PSD | 0.52 | NaN | 1318 | NaN | NaN | RT | 130004 | 100004 | 30000 | NaN | NaN | NaN | NaN | none | none | none | 1 | 910930.6 | 1.219337e-05 | none | none | none | none | none | none | none | none | none | none | none | none | none | none | none | none | none | none | none | none | none | none | none | none | none | none | none | none | none | none | none | none | none | permeance | fig 11 | LEE D et al 2012 | http://dx.doi.org/10.1016/j.micromeso.2012.07.008
MOF | S-4 | alfa-alumina | flat | Ni-MOF-74 | none | 25 | 25 | 1.58 | 1.58 | PSD | 0.52 | NaN | 1318 | NaN | NaN | RT | 150005 | 100005 | 50000 | NaN | NaN | NaN | NaN | none | none | none | 1 | 924162.4 | 1.237049e-05 | none | none | none | none | none | none | none | none | none | none | none | none | none | none | none | none | none | none | none | none | none | none | none | none | none | none | none | none | none | none | none | none | none | permeance | fig 11 | LEE D et al 2012 | http://dx.doi.org/10.1016/j.micromeso.2012.07.008
MOF | S-4 | alfa-alumina | flat | Ni-MOF-74 | none | 25 | 25 | 1.58 | 1.58 | PSD | 0.52 | NaN | 1318 | NaN | NaN | RT | 180006 | 100006 | 80000 | NaN | NaN | NaN | NaN | none | none | none | 1 | 910256.1 | 1.218434e-05 | none | none | none | none | none | none | none | none | none | none | none | none | none | none | none | none | none | none | none | none | none | none | none | none | none | none | none | none | none | none | none | none | none | permeance | fig 11 | LEE D et al 2012 | http://dx.doi.org/10.1016/j.micromeso.2012.07.008
MOF | S-4 | alfa-alumina | flat | Ni-MOF-74 | none | 25 | 25 | 1.58 | 1.58 | PSD | 0.52 | NaN | 1318 | NaN | NaN | RT | 200007 | 100007 | 100000 | NaN | NaN | NaN | NaN | none | none | none | 1 | 876232.6 | 1.172892e-05 | none | none | none | none | none | none | none | none | none | none | none | none | none | none | none | none | none | none | none | none | none | none | none | none | none | none | none | none | none | none | none | none | none | permeance | fig 11 | LEE D et al 2012 | http://dx.doi.org/10.1016/j.micromeso.2012.07.008
MOF | S-1 | alfa-alumina | flat | Ni-MOF-74 | none | 10 | 10 | 1.58 | 1.58 | PSD | 0.52 | NaN | 1318 | NaN | NaN | RT | 110008 | 100008 | 10000 | NaN | NaN | NaN | NaN | none | none | none | 1 | 361581.9889 | 1.21e-05 | none | none | none | none | none | none | none | none | none | none | none | none | none | none | none | none | none | none | none | none | none | none | none | none | none | none | none | none | none | none | none | none | none | permeance | table 7 | LEE D et al 2012 | http://dx.doi.org/10.1016/j.micromeso.2012.07.008
MOF | S-1 | alfa-alumina | flat | Ni-MOF-74 | none | 10 | 10 | 1.58 | 1.58 | PSD | 0.52 | NaN | 1318 | NaN | NaN | RT | 110009 | 100009 | 10000 | NaN | NaN | NaN | NaN | none | none | none | none | none | none | 1 | 157781.2 | 5.28e-06 | none | none | none | none | none | none | none | none | none | none | none | none | none | none | none | none | none | none | none | none | none | none | none | none | none | none | none | none | none | none | permeance | table 7 | LEE D et al 2012 | http://dx.doi.org/10.1016/j.micromeso.2012.07.008
MOF | S-1 | alfa-alumina | flat | Ni-MOF-74 | none | 10 | 10 | 1.58 | 1.58 | PSD | 0.52 | NaN | 1318 | NaN | NaN | RT | 110010 | 100010 | 10000 | NaN | NaN | NaN | NaN | none | none | none | none | none | none | none | none | none | none | none | none | none | none | none | none | none | none | 1 | 207685.5 | 6.95e-06 | none | none | none | none | none | none | none | none | none | none | none | none | none | none | none | none | none | none | permeance | table 7 | LEE D et al 2012 | http://dx.doi.org/10.1016/j.micromeso.2012.07.008
MOF | S-1 | alfa-alumina | flat | Ni-MOF-74 | none | 10 | 10 | 1.58 | 1.58 | PSD | 0.52 | NaN | 1318 | NaN | NaN | RT | 110011 | 100011 | 10000 | NaN | NaN | NaN | NaN | none | none | none | none | none | none | none | none | none | none | none | none | none | none | none | none | none | none | none | none | none | 1 | 223822.2 | 7.49e-06 | none | none | none | none | none | none | none | none | none | none | none | none | none | none | none | permeance | table 7 | LEE D et al 2012 | http://dx.doi.org/10.1016/j.micromeso.2012.07.008
MOF | S-4 | alfa-alumina | flat | Ni-MOF-74 | none | 25 | 25 | 1.58 | 1.58 | PSD | 0.52 | NaN | 1318 | NaN | NaN | RT | 110012 | 100012 | 10000 | NaN | NaN | NaN | NaN | none | none | none | 1 | 948779.2 | 1.27e-05 | none | none | none | none | none | none | none | none | none | none | none | none | none | none | none | none | none | none | none | none | none | none | none | none | none | none | none | none | none | none | none | none | none | permeance | table 3 | LEE D et al 2012 | http://dx.doi.org/10.1016/j.micromeso.2012.07.008
MOF | S-4 | alfa-alumina | flat | Ni-MOF-74 | none | 25 | 25 | 1.58 | 1.58 | PSD | 0.52 | NaN | 1318 | NaN | NaN | RT | 110013 | 100013 | 10000 | NaN | NaN | NaN | NaN | none | none | none | none | none | none | 1 | 104589.8315 | 1.4e-06 | none | none | none | none | none | none | none | none | none | none | none | none | none | none | none | none | none | none | none | none | none | none | none | none | none | none | none | none | none | none | permeance | table 3 | LEE D et al 2012 | http://dx.doi.org/10.1016/j.micromeso.2012.07.008
MOF | S-4 | alfa-alumina | flat | Ni-MOF-74 | none | 25 | 25 | 1.58 | 1.58 | PSD | 0.52 | NaN | 1318 | NaN | NaN | RT | 110014 | 100014 | 10000 | NaN | NaN | NaN | NaN | none | none | none | none | none | none | none | none | none | none | none | none | none | none | none | none | none | none | 1 | 313769.4945 | 4.2e-06 | none | none | none | none | none | none | none | none | none | none | none | none | none | none | none | none | none | none | permeance | table 3 | LEE D et al 2012 | http://dx.doi.org/10.1016/j.micromeso.2012.07.008
MOF | S-4 | alfa-alumina | flat | Ni-MOF-74 | none | 25 | 25 | 1.58 | 1.58 | PSD | 0.52 | NaN | 1318 | NaN | NaN | RT | 110015 | 100015 | 10000 | NaN | NaN | NaN | NaN | none | none | none | none | none | none | none | none | none | none | none | none | none | none | none | none | none | none | none | none | none | 1 | 328710.899 | 4.4e-06 | none | none | none | none | none | none | none | none | none | none | none | none | none | none | none | permeance | table 3 | LEE D et al 2012 | http://dx.doi.org/10.1016/j.micromeso.2012.07.008
MOF | sod-ZMOF-1 | alumina | NaN | sod-ZMOF-1 | none | 49.19216 | 49.19216 | 0.41 | 0.41 | theoretical | 0.18 | NaN | 474 | NaN | NaN | 308 | 200000 | 0 | 200000 | NaN | NaN | NaN | NaN | 1 | 29.4 | 2e-10 | none | none | none | none | none | none | none | none | none | none | none | none | none | none | none | none | none | none | none | none | none | none | none | none | none | none | none | none | none | none | none | none | none | none | none | none | both | table S1 | AL-MAYTHALONY BA et al 2015 | https://doi.org/10.1021/ja511495j
MOF | sod-ZMOF-1 | alumina | NaN | sod-ZMOF-2 | none | 50.89325 | 50.89325 | 0.41 | 0.41 | theoretical | 0.18 | NaN | 474 | NaN | NaN | 308 | 200000 | 0 | 200000 | NaN | NaN | NaN | NaN | none | none | none | 1 | 36.5 | 2.4e-10 | none | none | none | none | none | none | none | none | none | none | none | none | none | none | none | none | none | none | none | none | none | none | none | none | none | none | none | none | none | none | none | none | none | both | table S1 | AL-MAYTHALONY BA et al 2015 | https://doi.org/10.1021/ja511495j
MOF | sod-ZMOF-1 | alumina | NaN | sod-ZMOF-3 | none | 49.50847 | 49.50847 | 0.41 | 0.41 | theoretical | 0.18 | NaN | 474 | NaN | NaN | 308 | 200000 | 0 | 200000 | NaN | NaN | NaN | NaN | none | none | none | none | none | none | none | none | none | none | none | none | none | none | none | none | none | none | 1 | 10.8 | 7.3e-11 | none | none | none | none | none | none | none | none | none | none | none | none | none | none | none | none | none | none | both | table S1 | AL-MAYTHALONY BA et al 2015 | https://doi.org/10.1021/ja511495j
MOF | sod-ZMOF-1 | alumina | NaN | sod-ZMOF-4 | none | 51.59042 | 51.59042 | 0.41 | 0.41 | theoretical | 0.18 | NaN | 474 | NaN | NaN | 308 | 200000 | 0 | 200000 | NaN | NaN | NaN | NaN | none | none | none | none | none | none | none | none | none | 1 | 18.5 | 1.2e-10 | none | none | none | none | none | none | none | none | none | none | none | none | none | none | none | none | none | none | none | none | none | none | none | none | none | none | none | both | table S1 | AL-MAYTHALONY BA et al 2015 | https://doi.org/10.1021/ja511495j
MOF | sod-ZMOF-1 | alumina | NaN | sod-ZMOF-5 | none | 49.26653 | 49.26653 | 0.41 | 0.41 | theoretical | 0.18 | NaN | 474 | NaN | NaN | 308 | 200000 | 0 | 200000 | NaN | NaN | NaN | NaN | none | none | none | none | none | none | none | none | none | none | none | none | none | none | none | none | none | none | none | none | none | 1 | 26.5 | 1.8e-10 | none | none | none | none | none | none | none | none | none | none | none | none | none | none | none | both | table S1 | AL-MAYTHALONY BA et al 2015 | https://doi.org/10.1021/ja511495j
MOF | sod-ZMOF-1 | alumina | NaN | sod-ZMOF-6 | none | 49.98361 | 49.98361 | 0.41 | 0.41 | theoretical | 0.18 | NaN | 474 | NaN | NaN | 308 | 200000 | 0 | 200000 | NaN | NaN | NaN | NaN | none | none | none | none | none | none | 1 | 94.1 | 6.3e-10 | none | none | none | none | none | none | none | none | none | none | none | none | none | none | none | none | none | none | none | none | none | none | none | none | none | none | none | none | none | none | both | table S1 | AL-MAYTHALONY BA et al 2015 | https://doi.org/10.1021/ja511495j
MOF | sod-ZMOF-1 | alumina | NaN | sod-ZMOF-7 | none | 49.3285 | 49.3285 | 0.41 | 0.41 | theoretical | 0.18 | NaN | 474 | NaN | NaN | 308 | 200000 | 0 | 200000 | NaN | NaN | NaN | NaN | none | none | none | none | none | none | none | none | none | none | none | none | none | none | none | none | none | none | none | none | none | none | none | none | 1 | 39.8 | 2.7e-10 | none | none | none | none | none | none | none | none | none | none | none | none | both | table S1 | AL-MAYTHALONY BA et al 2015 | https://doi.org/10.1021/ja511495j
MOF | sod-ZMOF-1 | alumina | NaN | sod-ZMOF-8 | none | 49.08062 | 49.08062 | 0.41 | 0.41 | theoretical | 0.18 | NaN | 474 | NaN | NaN | 308 | 200000 | 0 | 200000 | NaN | NaN | NaN | NaN | none | none | none | none | none | none | none | none | none | none | none | none | none | none | none | none | none | none | none | none | none | none | none | none | none | none | none | 1 | 26.4 | 1.8e-10 | none | none | none | none | none | none | none | none | none | both | table S1 | AL-MAYTHALONY BA et al 2015 | https://doi.org/10.1021/ja511495j
MOF | sod-ZMOF-1 | alumina | NaN | sod-ZMOF-9 | none | 50.0243 | 50.0243 | 0.41 | 0.41 | theoretical | 0.18 | NaN | 474 | NaN | NaN | 308 | 400000 | 0 | 400000 | NaN | NaN | NaN | 0.01 | none | none | none | none | none | none | 0.5 | 72.8 | 4.87e-10 | none | none | none | none | none | none | none | none | none | none | none | none | 0.5 | 18.4 | 1.23e-10 | none | none | none | none | none | none | none | none | none | none | none | none | none | none | none | both | table S4 | AL-MAYTHALONY BA et al 2015 | https://doi.org/10.1021/ja511495j
MOF | Ni3(HITP)2 | anodized aluminum oxide | NaN | Ni3(HITP)2 2021 | none | 0.6 | 0.6 | 3.427776 | 3.427776 | PSD | 1.6 | NaN | 900.7 | NaN | NaN | 298 | 140000 | 0 | 140000 | NaN | Ar | NaN | NaN | none | none | none | none | none | none | 1 | 2850.82 | 1.59e-06 | none | none | none | none | none | none | none | none | none | none | none | none | none | none | none | none | none | none | none | none | none | none | none | none | none | none | none | none | none | none | permeance | table 1 | JIANG S et al 2021 | https://doi.org/10.1039/D1QM00154J
MOF | Ni3(HITP)2 | anodized aluminum oxide | NaN | Ni3(HITP)2 2021 | none | 0.6 | 0.6 | 3.427776 | 3.427776 | PSD | 1.6 | NaN | 900.7 | NaN | NaN | 298 | 140000 | 0 | 140000 | NaN | Ar | NaN | NaN | none | none | none | none | none | none | none | none | none | none | none | none | none | none | none | none | none | none | 1 | 279.7031 | 1.56e-07 | none | none | none | none | none | none | none | none | none | none | none | none | none | none | none | none | none | none | permeance | table 1 | JIANG S et al 2021 | https://doi.org/10.1039/D1QM00154J
MOF | Ni3(HITP)2 | anodized aluminum oxide | NaN | Ni3(HITP)2 2021 | none | 0.6 | 0.6 | 3.427776 | 3.427776 | PSD | 1.6 | NaN | 900.7 | NaN | NaN | 298 | 140000 | 0 | 140000 | NaN | Ar | NaN | NaN | none | none | none | none | none | none | none | none | none | none | none | none | none | none | none | none | none | none | none | none | none | 1 | 403.4179215 | 2.25e-07 | none | none | none | none | none | none | none | none | none | none | none | none | none | none | none | permeance | table 1 | JIANG S et al 2021 | https://doi.org/10.1039/D1QM00154J
MOF | Ni3(HITP)2 | anodized aluminum oxide | NaN | Ni3(HITP)2 2021 | none | 0.6 | 0.6 | 3.427776 | 3.427776 | PSD | 1.6 | NaN | 900.7 | NaN | NaN | 298 | 140000 | 0 | 140000 | NaN | Ar | NaN | NaN | none | none | none | none | none | none | 0.5 | 2617.734 | 1.46e-06 | none | none | none | none | none | none | none | none | none | 0.5 | 267.1523 | 1.49e-07 | none | none | none | none | none | none | none | none | none | none | none | none | none | none | none | none | none | none | permeance | table 1 | JIANG S et al 2021 | https://doi.org/10.1039/D1QM00154J
MOF | Ni3(HITP)2 | anodized aluminum oxide | NaN | Ni3(HITP)2 2021 | none | 0.6 | 0.6 | 3.427776 | 3.427776 | PSD | 1.6 | NaN | 900.7 | NaN | NaN | 298 | 140000 | 0 | 140000 | NaN | Ar | NaN | NaN | none | none | none | none | none | none | 0.5 | 2563.945 | 1.43e-06 | none | none | none | none | none | none | none | none | none | none | none | none | 0.5 | 380.1093 | 2.12e-07 | none | none | none | none | none | none | none | none | none | none | none | none | none | none | none | permeance | table 1 | JIANG S et al 2021 | https://doi.org/10.1039/D1QM00154J
MOF | Ni3(HITP)2 | anodized aluminum oxide | flat | Ni3(HITP)2 2020 | none | 0.3 | 0.3 | 1.555223 | 1.555223 | PSD | 0.53 | NaN | 530 | NaN | NaN | 298 | 120000 | 100000 | 20000 | 126 | Ar | 35 | NaN | none | none | none | 1 | 1613.671686 | 1.8e-06 | none | none | none | none | none | none | none | none | none | none | none | none | none | none | none | none | none | none | none | none | none | none | none | none | none | none | none | none | none | none | none | none | none | permeance | table 1 | JIANG S et al 2020 | https://doi.org/10.1002/asia.202000143
MOF | Ni3(HITP)2 | anodized aluminum oxide | flat | Ni3(HITP)2 2020 | none | 0.3 | 0.3 | 1.555223 | 1.555223 | PSD | 0.53 | NaN | 530 | NaN | NaN | 298 | 120000 | 100000 | 20000 | 126 | Ar | 35 | NaN | none | none | none | none | none | none | 1 | 2823.925 | 3.15e-06 | none | none | none | none | none | none | none | none | none | none | none | none | none | none | none | none | none | none | none | none | none | none | none | none | none | none | none | none | none | none | permeance | table 1 | JIANG S et al 2020 | https://doi.org/10.1002/asia.202000143
MOF | Ni3(HITP)2 | anodized aluminum oxide | flat | Ni3(HITP)2 2020 | none | 0.3 | 0.3 | 1.555223 | 1.555223 | PSD | 0.53 | NaN | 530 | NaN | NaN | 298 | 120000 | 100000 | 20000 | 126 | Ar | 35 | NaN | none | none | none | none | none | none | none | none | none | none | none | none | none | none | none | none | none | none | 1 | 207.9844 | 2.32e-07 | none | none | none | none | none | none | none | none | none | none | none | none | none | none | none | none | none | none | permeance | table 1 | JIANG S et al 2020 | https://doi.org/10.1002/asia.202000143
MOF | Ni3(HITP)2 | anodized aluminum oxide | flat | Ni3(HITP)2 2020 | none | 0.3 | 0.3 | 1.555223 | 1.555223 | PSD | 0.53 | NaN | 530 | NaN | NaN | 298 | 120000 | 100000 | 20000 | 106 | Ar | 23 | NaN | none | none | none | 0.5 | 1461.269 | 1.63e-06 | none | none | none | none | none | none | none | none | none | none | none | none | 0.5 | 170.3320113 | 1.9e-07 | none | none | none | none | none | none | none | none | none | none | none | none | none | none | none | none | none | none | permeance | table 1 | JIANG S et al 2020 | https://doi.org/10.1002/asia.202000143
MOF | Ni3(HITP)2 | anodized aluminum oxide | flat | Ni3(HITP)2 2020 | none | 0.3 | 0.3 | 1.555223 | 1.555223 | PSD | 0.53 | NaN | 530 | NaN | NaN | 298 | 120000 | 100000 | 20000 | 106 | Ar | 23 | NaN | none | none | none | none | none | none | 0.5 | 2026.054 | 2.26e-06 | none | none | none | none | none | none | none | none | none | 0.5 | 164.9531 | 1.84e-07 | none | none | none | none | none | none | none | none | none | none | none | none | none | none | none | none | none | none | permeance | table 1 | JIANG S et al 2020 | https://doi.org/10.1002/asia.202000143
zeolite | LTA membrane | alumina | tubular | LTA | none | 15 | 15 | 6.790039 | 6.790039 | PSD | 0.1149097 | NaN | 287 | NaN | NaN | 303 | 100000 | 0 | 100000 | 200 | NaN | NaN | NaN | none | none | none | 1 | 98525.97 | 2.198052e-06 | none | none | none | none | none | none | none | none | none | none | none | none | none | none | none | none | none | none | none | none | none | none | none | none | none | none | none | none | none | none | none | none | none | permeance | fig 13 | SEN M et al 2018 | https://doi.org/10.1016/j.ultsonch.2018.06.007
zeolite | LTA membrane | alumina | tubular | LTA | none | 15 | 15 | 6.790039 | 6.790039 | PSD | 0.1149097 | NaN | 287 | NaN | NaN | 303 | 200000 | 0 | 200000 | 200 | NaN | NaN | NaN | none | none | none | 1 | 103004.8 | 2.297973e-06 | none | none | none | none | none | none | none | none | none | none | none | none | none | none | none | none | none | none | none | none | none | none | none | none | none | none | none | none | none | none | none | none | none | permeance | fig 13 | SEN M et al 2018 | https://doi.org/10.1016/j.ultsonch.2018.06.007
zeolite | LTA membrane | alumina | tubular | LTA | none | 15 | 15 | 6.790039 | 6.790039 | PSD | 0.1149097 | NaN | 287 | NaN | NaN | 303 | 300000 | 0 | 300000 | 200 | NaN | NaN | NaN | none | none | none | 1 | 111954.4 | 2.497633e-06 | none | none | none | none | none | none | none | none | none | none | none | none | none | none | none | none | none | none | none | none | none | none | none | none | none | none | none | none | none | none | none | none | none | permeance | fig 13 | SEN M et al 2018 | https://doi.org/10.1016/j.ultsonch.2018.06.007
zeolite | LTA membrane | alumina | tubular | LTA | none | 15 | 15 | 6.790039 | 6.790039 | PSD | 0.1149097 | NaN | 287 | NaN | NaN | 303 | 100000 | 0 | 100000 | 200 | NaN | NaN | NaN | none | none | none | none | none | none | 1 | 17888.91 | 3.990904e-07 | none | none | none | none | none | none | none | none | none | none | none | none | none | none | none | none | none | none | none | none | none | none | none | none | none | none | none | none | none | none | permeance | fig 13 | SEN M et al 2018 | https://doi.org/10.1016/j.ultsonch.2018.06.007
zeolite | LTA membrane | alumina | tubular | LTA | none | 15 | 15 | 6.790039 | 6.790039 | PSD | 0.1149097 | NaN | 287 | NaN | NaN | 303 | 200000 | 0 | 200000 | 200 | NaN | NaN | NaN | none | none | none | none | none | none | 1 | 18781.45 | 4.190023e-07 | none | none | none | none | none | none | none | none | none | none | none | none | none | none | none | none | none | none | none | none | none | none | none | none | none | none | none | none | none | none | permeance | fig 13 | SEN M et al 2018 | https://doi.org/10.1016/j.ultsonch.2018.06.007
zeolite | LTA membrane | alumina | tubular | LTA | none | 15 | 15 | 6.790039 | 6.790039 | PSD | 0.1149097 | NaN | 287 | NaN | NaN | 303 | 300000 | 0 | 300000 | 200 | NaN | NaN | NaN | none | none | none | none | none | none | 1 | 21462.75 | 4.788204e-07 | none | none | none | none | none | none | none | none | none | none | none | none | none | none | none | none | none | none | none | none | none | none | none | none | none | none | none | none | none | none | permeance | fig 13 | SEN M et al 2018 | https://doi.org/10.1016/j.ultsonch.2018.06.007
zeolite | LTA membrane | alumina | tubular | LTA | none | 15 | 15 | 6.790039 | 6.790039 | PSD | 0.1149097 | NaN | 287 | NaN | NaN | 303 | 100000 | 0 | 100000 | 200 | NaN | NaN | NaN | none | none | none | none | none | none | none | none | none | none | none | none | none | none | none | none | none | none | 1 | 9418.642 | 2.10124e-07 | none | none | none | none | none | none | none | none | none | none | none | none | none | none | none | none | none | none | permeance | fig 13 | SEN M et al 2018 | https://doi.org/10.1016/j.ultsonch.2018.06.007
zeolite | LTA membrane | alumina | tubular | LTA | none | 15 | 15 | 6.790039 | 6.790039 | PSD | 0.1149097 | NaN | 287 | NaN | NaN | 303 | 200000 | 0 | 200000 | 200 | NaN | NaN | NaN | none | none | none | none | none | none | none | none | none | none | none | none | none | none | none | none | none | none | 1 | 10385.44 | 2.316926e-07 | none | none | none | none | none | none | none | none | none | none | none | none | none | none | none | none | none | none | permeance | fig 13 | SEN M et al 2018 | https://doi.org/10.1016/j.ultsonch.2018.06.007
zeolite | LTA membrane | alumina | tubular | LTA | none | 15 | 15 | 6.790039 | 6.790039 | PSD | 0.1149097 | NaN | 287 | NaN | NaN | 303 | 300000 | 0 | 300000 | 200 | NaN | NaN | NaN | none | none | none | none | none | none | none | none | none | none | none | none | none | none | none | none | none | none | 1 | 11550.73 | 2.576895e-07 | none | none | none | none | none | none | none | none | none | none | none | none | none | none | none | none | none | none | permeance | fig 13 | SEN M et al 2018 | https://doi.org/10.1016/j.ultsonch.2018.06.007
MOF | Zn2(Bim)3 | alfa-alumina | flat | 2D MOF | none | 0.01 | 0.01 | 0.7661202 | 0.7661202 | PSD | 0.4671286 | NaN | 165.4 | NaN | NaN | 293 | NaN | NaN | 0 | 100 | Ar | 100 | NaN | none | none | none | 1 | 31.01813 | 1.037993e-06 | none | none | none | none | none | none | none | none | none | none | none | none | none | none | none | none | none | none | none | none | none | none | none | none | none | none | none | none | none | none | none | none | none | permeance | fig 4c | PENG Y et al 2017 | https://doi.org/10.1002/anie.201703959
MOF | Zn2(Bim)3 | alfa-alumina | flat | 2D MOF | none | 0.01 | 0.01 | 0.7661202 | 0.7661202 | PSD | 0.4671286 | NaN | 165.4 | NaN | NaN | 293 | NaN | NaN | 0 | 100 | Ar | 100 | NaN | none | none | none | none | none | none | 1 | 0.2999819 | 1.003861e-08 | none | none | none | none | none | none | none | none | none | none | none | none | none | none | none | none | none | none | none | none | none | none | none | none | none | none | none | none | none | none | permeance | fig 4c | PENG Y et al 2017 | https://doi.org/10.1002/anie.201703959
MOF | Zn2(Bim)3 | alfa-alumina | flat | 2D MOF | none | 0.01 | 0.01 | 0.7661202 | 0.7661202 | PSD | 0.4671286 | NaN | 165.4 | NaN | NaN | 293 | NaN | NaN | 0 | 100 | Ar | 100 | NaN | none | none | none | none | none | none | none | none | none | none | none | none | none | none | none | none | none | none | 1 | 1.700235 | 5.689675e-08 | none | none | none | none | none | none | none | none | none | none | none | none | none | none | none | none | none | none | permeance | fig 4c | PENG Y et al 2017 | https://doi.org/10.1002/anie.201703959
MOF | Zn2(Bim)3 | alfa-alumina | flat | 2D MOF | none | 0.01 | 0.01 | 0.7661202 | 0.7661202 | PSD | 0.4671286 | NaN | 165.4 | NaN | NaN | 293 | NaN | NaN | 0 | 100 | Ar | 100 | NaN | none | none | none | none | none | none | none | none | none | none | none | none | none | none | none | none | none | none | none | none | none | 1 | 0.459617 | 1.538065e-08 | none | none | none | none | none | none | none | none | none | none | none | none | none | none | none | permeance | fig 4c | PENG Y et al 2017 | https://doi.org/10.1002/anie.201703959
MOF | Zn2(Bim)3 | alfa-alumina | flat | 2D MOF | none | 0.01 | 0.01 | 0.7661202 | 0.7661202 | PSD | 0.4671286 | NaN | 165.4 | NaN | NaN | 293 | NaN | NaN | 0 | 100 | Ar | 100 | NaN | none | none | none | 0.5 | 15.19863 | 5.086078e-07 | 0.5 | 0.1300678 | 4.352595e-09 | none | none | none | none | none | none | none | none | none | none | none | none | none | none | none | none | none | none | none | none | none | none | none | none | none | none | none | none | none | none | permeance | fig 4d | PENG Y et al 2017 | https://doi.org/10.1002/anie.201703959
MOF | Zn2(Bim)3 | alfa-alumina | flat | 2D MOF | none | 0.01 | 0.01 | 0.7661202 | 0.7661202 | PSD | 0.4671286 | NaN | 165.4 | NaN | NaN | 313 | NaN | NaN | 0 | 100 | Ar | 100 | NaN | none | none | none | 0.5 | 16.92828 | 5.66489e-07 | 0.5 | 0.1332191 | 4.458052e-09 | none | none | none | none | none | none | none | none | none | none | none | none | none | none | none | none | none | none | none | none | none | none | none | none | none | none | none | none | none | none | permeance | fig 4d | PENG Y et al 2017 | https://doi.org/10.1002/anie.201703959
MOF | Zn2(Bim)3 | alfa-alumina | flat | 2D MOF | none | 0.01 | 0.01 | 0.7661202 | 0.7661202 | PSD | 0.4671286 | NaN | 165.4 | NaN | NaN | 343 | NaN | NaN | 0 | 100 | Ar | 100 | NaN | none | none | none | 0.5 | 19.22791 | 6.434438e-07 | 0.5 | 0.133575 | 4.469962e-09 | none | none | none | none | none | none | none | none | none | none | none | none | none | none | none | none | none | none | none | none | none | none | none | none | none | none | none | none | none | none | permeance | fig 4d | PENG Y et al 2017 | https://doi.org/10.1002/anie.201703959
MOF | Zn2(Bim)3 | alfa-alumina | flat | 2D MOF | none | 0.01 | 0.01 | 0.7661202 | 0.7661202 | PSD | 0.4671286 | NaN | 165.4 | NaN | NaN | 373 | NaN | NaN | 0 | 100 | Ar | 100 | NaN | none | none | none | 0.5 | 20.79575 | 6.959102e-07 | 0.5 | 0.1310728 | 4.386226e-09 | none | none | none | none | none | none | none | none | none | none | none | none | none | none | none | none | none | none | none | none | none | none | none | none | none | none | none | none | none | none | permeance | fig 4d | PENG Y et al 2017 | https://doi.org/10.1002/anie.201703959
MOF | Zn2(Bim)3 | alfa-alumina | flat | 2D MOF | none | 0.01 | 0.01 | 0.7661202 | 0.7661202 | PSD | 0.4671286 | NaN | 165.4 | NaN | NaN | 393 | NaN | NaN | 0 | 100 | Ar | 100 | NaN | none | none | none | 0.5 | 24.0882 | 8.06089e-07 | 0.5 | 0.1446263 | 4.839781e-09 | none | none | none | none | none | none | none | none | none | none | none | none | none | none | none | none | none | none | none | none | none | none | none | none | none | none | none | none | none | none | permeance | fig 4d | PENG Y et al 2017 | https://doi.org/10.1002/anie.201703959
MOF | M1-M5 mean | alfa-alumina | flat | ZIF-302 | none | 7 | 7 | 0.35 | 0.35 | theoretical | 0.2763735 | 0.16 | 597.7 | NaN | 1.74 | 308 | 100000 | 0 | 100000 | 80 | He | NaN | NaN | none | none | none | 1 | 636.3245 | 3.042e-08 | none | none | none | none | none | none | none | none | none | none | none | none | none | none | none | none | none | none | none | none | none | none | none | none | none | none | none | none | none | none | none | none | none | permeance | table 2 | LIAN H et al 2022 | https://doi.org/10.1016/j.seppur.2021.119875
MOF | M1-M5 mean | alfa-alumina | flat | ZIF-302 | none | 7 | 7 | 0.35 | 0.35 | theoretical | 0.2763735 | 0.16 | 597.7 | NaN | 1.74 | 308 | 100000 | 0 | 100000 | 80 | He | NaN | NaN | none | none | none | none | none | none | 1 | 176.8405 | 8.454e-09 | none | none | none | none | none | none | none | none | none | none | none | none | none | none | none | none | none | none | none | none | none | none | none | none | none | none | none | none | none | none | permeance | table 2 | LIAN H et al 2022 | https://doi.org/10.1016/j.seppur.2021.119875
MOF | M1-M5 mean | alfa-alumina | flat | ZIF-302 | none | 7 | 7 | 0.35 | 0.35 | theoretical | 0.2763735 | 0.16 | 597.7 | NaN | 1.74 | 308 | 100000 | 0 | 100000 | 80 | He | NaN | NaN | none | none | none | none | none | none | none | none | none | none | none | none | none | none | none | none | none | none | 1 | 15.19899 | 7.266e-10 | none | none | none | none | none | none | none | none | none | none | none | none | none | none | none | none | none | none | permeance | table 2 | LIAN H et al 2022 | https://doi.org/10.1016/j.seppur.2021.119875
MOF | M1-M5 mean | alfa-alumina | flat | ZIF-302 | none | 7 | 7 | 0.35 | 0.35 | theoretical | 0.2763735 | 0.16 | 597.7 | NaN | 1.74 | 308 | 100000 | 0 | 100000 | 80 | He | NaN | NaN | none | none | none | none | none | none | none | none | none | none | none | none | none | none | none | none | none | none | none | none | none | 1 | 14.06942 | 6.726e-10 | none | none | none | none | none | none | none | none | none | none | none | none | none | none | none | permeance | table 2 | LIAN H et al 2022 | https://doi.org/10.1016/j.seppur.2021.119875
MOF | M1-M5 mean | alfa-alumina | flat | ZIF-302 | none | 7 | 7 | 0.35 | 0.35 | theoretical | 0.2763735 | 0.16 | 597.7 | NaN | 1.74 | 308 | 100000 | 0 | 100000 | 80 | He | NaN | NaN | none | none | none | none | none | none | none | none | none | none | none | none | none | none | none | none | none | none | none | none | none | none | none | none | 1 | 29.16383 | 1.3942e-09 | none | none | none | none | none | none | none | none | none | none | none | none | permeance | table 2 | LIAN H et al 2022 | https://doi.org/10.1016/j.seppur.2021.119875
MOF | M3 | alfa-alumina | flat | ZIF-302 | none | 7 | 7 | 0.35 | 0.35 | theoretical | 0.2763735 | 0.16 | 597.7 | NaN | 1.74 | 308 | 100000 | 0 | 100000 | 80 | He | NaN | NaN | none | none | none | 0.5 | 575.7074 | 2.752215e-08 | none | none | none | none | none | none | none | none | none | none | none | none | none | none | none | 0.5 | 10.24149 | 4.896027e-10 | none | none | none | none | none | none | none | none | none | none | none | none | none | none | none | permeance | fig 7 | LIAN H et al 2022 | https://doi.org/10.1016/j.seppur.2021.119875
MOF | M3 | alfa-alumina | flat | ZIF-302 | none | 7 | 7 | 0.35 | 0.35 | theoretical | 0.2763735 | 0.16 | 597.7 | NaN | 1.74 | 328 | 100000 | 0 | 100000 | 80 | He | NaN | NaN | none | none | none | 0.5 | 584.0474 | 2.792085e-08 | none | none | none | none | none | none | none | none | none | none | none | none | none | none | none | 0.5 | 11.29011 | 5.397326e-10 | none | none | none | none | none | none | none | none | none | none | none | none | none | none | none | permeance | fig 7 | LIAN H et al 2022 | https://doi.org/10.1016/j.seppur.2021.119875
MOF | M3 | alfa-alumina | flat | ZIF-302 | none | 7 | 7 | 0.35 | 0.35 | theoretical | 0.2763735 | 0.16 | 597.7 | NaN | 1.74 | 348 | 100000 | 0 | 100000 | 80 | He | NaN | NaN | none | none | none | 0.5 | 598.8741 | 2.862965e-08 | none | none | none | none | none | none | none | none | none | none | none | none | none | none | none | 0.5 | 11.87267 | 5.675826e-10 | none | none | none | none | none | none | none | none | none | none | none | none | none | none | none | permeance | fig 7 | LIAN H et al 2022 | https://doi.org/10.1016/j.seppur.2021.119875
MOF | M3 | alfa-alumina | flat | ZIF-302 | none | 7 | 7 | 0.35 | 0.35 | theoretical | 0.2763735 | 0.16 | 597.7 | NaN | 1.74 | 368 | 100000 | 0 | 100000 | 80 | He | NaN | NaN | none | none | none | 0.5 | 612.7741 | 2.929415e-08 | none | none | none | none | none | none | none | none | none | none | none | none | none | none | none | 0.5 | 12.68827 | 6.065726e-10 | none | none | none | none | none | none | none | none | none | none | none | none | none | none | none | permeance | fig 7 | LIAN H et al 2022 | https://doi.org/10.1016/j.seppur.2021.119875
MOF | M3 | alfa-alumina | flat | ZIF-302 | none | 7 | 7 | 0.35 | 0.35 | theoretical | 0.2763735 | 0.16 | 597.7 | NaN | 1.74 | 388 | 100000 | 0 | 100000 | 80 | He | NaN | NaN | none | none | none | 0.5 | 632.2341 | 3.022445e-08 | none | none | none | none | none | none | none | none | none | none | none | none | none | none | none | 0.5 | 14.3777 | 6.873375e-10 | none | none | none | none | none | none | none | none | none | none | none | none | none | none | none | permeance | fig 7 | LIAN H et al 2022 | https://doi.org/10.1016/j.seppur.2021.119875
MOF | M3 | alfa-alumina | flat | ZIF-302 | none | 7 | 7 | 0.35 | 0.35 | theoretical | 0.2763735 | 0.16 | 597.7 | NaN | 1.74 | 308 | 150000 | 0 | 150000 | 80 | He | NaN | NaN | none | none | none | 0.5 | 560.9818235 | 2.681818e-08 | none | none | none | none | none | none | none | none | none | none | none | none | none | none | none | 0.5 | 12.67146 | 6.057692e-10 | none | none | none | none | none | none | none | none | none | none | none | none | none | none | none | permeance | fig 7 | LIAN H et al 2022 | https://doi.org/10.1016/j.seppur.2021.119875
MOF | M3 | alfa-alumina | flat | ZIF-302 | none | 7 | 7 | 0.35 | 0.35 | theoretical | 0.2763735 | 0.16 | 597.7 | NaN | 1.74 | 308 | 200000 | 0 | 200000 | 80 | He | NaN | NaN | none | none | none | 0.5 | 541.9654905 | 2.590909e-08 | none | none | none | none | none | none | none | none | none | none | none | none | none | none | none | 0.5 | 15.99018 | 7.644231e-10 | none | none | none | none | none | none | none | none | none | none | none | none | none | none | none | permeance | fig 7 | LIAN H et al 2022 | https://doi.org/10.1016/j.seppur.2021.119875
MOF | M3 | alfa-alumina | flat | ZIF-302 | none | 7 | 7 | 0.35 | 0.35 | theoretical | 0.2763735 | 0.16 | 597.7 | NaN | 1.74 | 308 | 250000 | 0 | 250000 | 80 | He | NaN | NaN | none | none | none | 0.5 | 512.7096 | 2.451049e-08 | none | none | none | none | none | none | none | none | none | none | none | none | none | none | none | 0.5 | 17.64953 | 8.4375e-10 | none | none | none | none | none | none | none | none | none | none | none | none | none | none | none | permeance | fig 7 | LIAN H et al 2022 | https://doi.org/10.1016/j.seppur.2021.119875
MOF | M3 | alfa-alumina | flat | ZIF-302 | none | 7 | 7 | 0.35 | 0.35 | theoretical | 0.2763735 | 0.16 | 597.7 | NaN | 1.74 | 308 | 300000 | 0 | 300000 | 80 | He | NaN | NaN | none | none | none | 0.5 | 481.2595 | 2.300699e-08 | none | none | none | none | none | none | none | none | none | none | none | none | none | none | none | 0.5 | 20.36485 | 9.735577e-10 | none | none | none | none | none | none | none | none | none | none | none | none | none | none | none | permeance | fig 7 | LIAN H et al 2022 | https://doi.org/10.1016/j.seppur.2021.119875
MOF | sample 1 | alfa-alumina | flat | MOF-5 | none | 25 | 25 | 1.800799 | 1.800799 | PSD | 0.8465443 | NaN | 1718 | NaN | NaN | RT | 106658 | 0 | 106658 | NaN | NaN | NaN | NaN | none | none | none | 1 | 219377.8 | 2.936508e-06 | none | none | none | none | none | none | none | none | none | none | none | none | none | none | none | none | none | none | none | none | none | none | none | none | none | none | none | none | none | none | none | none | none | permeance | fig 6 | LIU Y et al 2009 | https://doi.org/10.1016/j.micromeso.2008.08.054
MOF | sample 1 | alfa-alumina | flat | MOF-5 | none | 25 | 25 | 1.800799 | 1.800799 | PSD | 0.8465443 | NaN | 1718 | NaN | NaN | RT | 106658 | 0 | 106658 | NaN | NaN | NaN | NaN | none | none | none | none | none | none | 1 | 52091.63 | 6.972789e-07 | none | none | none | none | none | none | none | none | none | none | none | none | none | none | none | none | none | none | none | none | none | none | none | none | none | none | none | none | none | none | permeance | fig 6 | LIU Y et al 2009 | https://doi.org/10.1016/j.micromeso.2008.08.054
MOF | sample 1 | alfa-alumina | flat | MOF-5 | none | 25 | 25 | 1.800799 | 1.800799 | PSD | 0.8465443 | NaN | 1718 | NaN | NaN | RT | 106658 | 0 | 106658 | NaN | NaN | NaN | NaN | none | none | none | none | none | none | none | none | none | none | none | none | none | none | none | none | none | none | 1 | 62679.36 | 8.390023e-07 | none | none | none | none | none | none | none | none | none | none | none | none | none | none | none | none | none | none | permeance | fig 6 | LIU Y et al 2009 | https://doi.org/10.1016/j.micromeso.2008.08.054
MOF | sample 1 | alfa-alumina | flat | MOF-5 | none | 25 | 25 | 1.800799 | 1.800799 | PSD | 0.8465443 | NaN | 1718 | NaN | NaN | RT | 106658 | 0 | 106658 | NaN | NaN | NaN | NaN | none | none | none | none | none | none | none | none | none | none | none | none | none | none | none | none | none | none | none | none | none | 1 | 81737.28 | 1.094104e-06 | none | none | none | none | none | none | none | none | none | none | none | none | none | none | none | permeance | fig 6 | LIU Y et al 2009 | https://doi.org/10.1016/j.micromeso.2008.08.054
MOF | sample 1 | alfa-alumina | flat | MOF-5 | none | 25 | 25 | 1.800799 | 1.800799 | PSD | 0.8465443 | NaN | 1718 | NaN | NaN | RT | 106658 | 0 | 106658 | NaN | NaN | NaN | NaN | none | none | none | none | none | none | none | none | none | none | none | none | none | none | none | none | none | none | none | none | none | none | none | none | none | none | none | none | none | none | none | none | none | none | none | none | 1 | 32186.7 | 4.30839e-07 | permeance | fig 6 | LIU Y et al 2009 | https://doi.org/10.1016/j.micromeso.2008.08.054
MOF | sample 2 | alfa-alumina | flat | MOF-5 | none | 85 | 85 | 1.800799 | 1.800799 | PSD | 0.8465443 | NaN | 1718 | NaN | NaN | RT | 106658 | 0 | 106658 | NaN | NaN | NaN | NaN | none | none | none | 1 | 365742.5 | 1.439909e-06 | none | none | none | none | none | none | none | none | none | none | none | none | none | none | none | none | none | none | none | none | none | none | none | none | none | none | none | none | none | none | none | none | none | permeance | fig 6 | LIU Y et al 2009 | https://doi.org/10.1016/j.micromeso.2008.08.054
MOF | sample 2 | alfa-alumina | flat | MOF-5 | none | 85 | 85 | 1.800799 | 1.800799 | PSD | 0.8465443 | NaN | 1718 | NaN | NaN | RT | 106658 | 0 | 106658 | NaN | NaN | NaN | NaN | none | none | none | none | none | none | 1 | 87835.81 | 3.45805e-07 | none | none | none | none | none | none | none | none | none | none | none | none | none | none | none | none | none | none | none | none | none | none | none | none | none | none | none | none | none | none | permeance | fig 6 | LIU Y et al 2009 | https://doi.org/10.1016/j.micromeso.2008.08.054
MOF | sample 2 | alfa-alumina | flat | MOF-5 | none | 85 | 85 | 1.800799 | 1.800799 | PSD | 0.8465443 | NaN | 1718 | NaN | NaN | RT | 106658 | 0 | 106658 | NaN | NaN | NaN | NaN | none | none | none | none | none | none | none | none | none | none | none | none | none | none | none | none | none | none | 1 | 109434.8 | 4.30839e-07 | none | none | none | none | none | none | none | none | none | none | none | none | none | none | none | none | none | none | permeance | fig 6 | LIU Y et al 2009 | https://doi.org/10.1016/j.micromeso.2008.08.054
MOF | sample 2 | alfa-alumina | flat | MOF-5 | none | 85 | 85 | 1.800799 | 1.800799 | PSD | 0.8465443 | NaN | 1718 | NaN | NaN | RT | 106658 | 0 | 106658 | NaN | NaN | NaN | NaN | none | none | none | none | none | none | none | none | none | none | none | none | none | none | none | none | none | none | none | none | none | 1 | 148312.9 | 5.839002e-07 | none | none | none | none | none | none | none | none | none | none | none | none | none | none | none | permeance | fig 6 | LIU Y et al 2009 | https://doi.org/10.1016/j.micromeso.2008.08.054
MOF | sample 2 | alfa-alumina | flat | MOF-5 | none | 85 | 85 | 1.800799 | 1.800799 | PSD | 0.8465443 | NaN | 1718 | NaN | NaN | RT | 106658 | 0 | 106658 | NaN | NaN | NaN | NaN | none | none | none | none | none | none | none | none | none | none | none | none | none | none | none | none | none | none | none | none | none | none | none | none | none | none | none | none | none | none | none | none | none | none | none | none | 1 | 57597.25 | 2.267574e-07 | permeance | fig 6 | LIU Y et al 2009 | https://doi.org/10.1016/j.micromeso.2008.08.054
MOF | sample 1 | alfa-alumina | flat | MOF-5 | none | 25 | 25 | 1.800799 | 1.800799 | PSD | 0.8465443 | NaN | 1718 | NaN | NaN | RT | 125000 | 0 | 125000 | NaN | NaN | NaN | NaN | none | none | none | 1 | 293724.6 | 3.931686e-06 | none | none | none | none | none | none | none | none | none | none | none | none | none | none | none | none | none | none | none | none | none | none | none | none | none | none | none | none | none | none | none | none | none | permeance | fig 7 | LIU Y et al 2009 | https://doi.org/10.1016/j.micromeso.2008.08.054
MOF | sample 1 | alfa-alumina | flat | MOF-5 | none | 25 | 25 | 1.800799 | 1.800799 | PSD | 0.8465443 | NaN | 1718 | NaN | NaN | RT | 200000 | 0 | 200000 | NaN | NaN | NaN | NaN | none | none | none | 1 | 315269.2 | 4.220075e-06 | none | none | none | none | none | none | none | none | none | none | none | none | none | none | none | none | none | none | none | none | none | none | none | none | none | none | none | none | none | none | none | none | none | permeance | fig 7 | LIU Y et al 2009 | https://doi.org/10.1016/j.micromeso.2008.08.054
MOF | sample 1 | alfa-alumina | flat | MOF-5 | none | 25 | 25 | 1.800799 | 1.800799 | PSD | 0.8465443 | NaN | 1718 | NaN | NaN | RT | 275000 | 0 | 275000 | NaN | NaN | NaN | NaN | none | none | none | 1 | 323805.6 | 4.33434e-06 | none | none | none | none | none | none | none | none | none | none | none | none | none | none | none | none | none | none | none | none | none | none | none | none | none | none | none | none | none | none | none | none | none | permeance | fig 7 | LIU Y et al 2009 | https://doi.org/10.1016/j.micromeso.2008.08.054
MOF | sample 1 | alfa-alumina | flat | MOF-5 | none | 25 | 25 | 1.800799 | 1.800799 | PSD | 0.8465443 | NaN | 1718 | NaN | NaN | RT | 350000 | 0 | 350000 | NaN | NaN | NaN | NaN | none | none | none | 1 | 328006 | 4.390564e-06 | none | none | none | none | none | none | none | none | none | none | none | none | none | none | none | none | none | none | none | none | none | none | none | none | none | none | none | none | none | none | none | none | none | permeance | fig 7 | LIU Y et al 2009 | https://doi.org/10.1016/j.micromeso.2008.08.054
MOF | sample 1 | alfa-alumina | flat | MOF-5 | none | 25 | 25 | 1.800799 | 1.800799 | PSD | 0.8465443 | NaN | 1718 | NaN | NaN | RT | 375000 | 0 | 375000 | NaN | NaN | NaN | NaN | none | none | none | 1 | 330670.8 | 4.426234e-06 | none | none | none | none | none | none | none | none | none | none | none | none | none | none | none | none | none | none | none | none | none | none | none | none | none | none | none | none | none | none | none | none | none | permeance | fig 7 | LIU Y et al 2009 | https://doi.org/10.1016/j.micromeso.2008.08.054
MOF | sample 2 | alfa-alumina | flat | MOF-5 | none | 85 | 85 | 1.800799 | 1.800799 | PSD | 0.8465443 | NaN | 1718 | NaN | NaN | RT | 125000 | 0 | 125000 | NaN | NaN | NaN | NaN | none | none | none | 1 | 359198.7 | 1.414146e-06 | none | none | none | none | none | none | none | none | none | none | none | none | none | none | none | none | none | none | none | none | none | none | none | none | none | none | none | none | none | none | none | none | none | permeance | fig 7 | LIU Y et al 2009 | https://doi.org/10.1016/j.micromeso.2008.08.054
MOF | sample 2 | alfa-alumina | flat | MOF-5 | none | 85 | 85 | 1.800799 | 1.800799 | PSD | 0.8465443 | NaN | 1718 | NaN | NaN | RT | 200000 | 0 | 200000 | NaN | NaN | NaN | NaN | none | none | none | 1 | 377167.1 | 1.484887e-06 | none | none | none | none | none | none | none | none | none | none | none | none | none | none | none | none | none | none | none | none | none | none | none | none | none | none | none | none | none | none | none | none | none | permeance | fig 7 | LIU Y et al 2009 | https://doi.org/10.1016/j.micromeso.2008.08.054
MOF | sample 2 | alfa-alumina | flat | MOF-5 | none | 85 | 85 | 1.800799 | 1.800799 | PSD | 0.8465443 | NaN | 1718 | NaN | NaN | RT | 275000 | 0 | 275000 | NaN | NaN | NaN | NaN | none | none | none | 1 | 380391.3 | 1.497581e-06 | none | none | none | none | none | none | none | none | none | none | none | none | none | none | none | none | none | none | none | none | none | none | none | none | none | none | none | none | none | none | none | none | none | permeance | fig 7 | LIU Y et al 2009 | https://doi.org/10.1016/j.micromeso.2008.08.054
MOF | sample 2 | alfa-alumina | flat | MOF-5 | none | 85 | 85 | 1.800799 | 1.800799 | PSD | 0.8465443 | NaN | 1718 | NaN | NaN | RT | 350000 | 0 | 350000 | NaN | NaN | NaN | NaN | none | none | none | 1 | 407572.3 | 1.604591e-06 | none | none | none | none | none | none | none | none | none | none | none | none | none | none | none | none | none | none | none | none | none | none | none | none | none | none | none | none | none | none | none | none | none | permeance | fig 7 | LIU Y et al 2009 | https://doi.org/10.1016/j.micromeso.2008.08.054
MOF | sample 2 | alfa-alumina | flat | MOF-5 | none | 85 | 85 | 1.800799 | 1.800799 | PSD | 0.8465443 | NaN | 1718 | NaN | NaN | RT | 375000 | 0 | 375000 | NaN | NaN | NaN | NaN | none | none | none | 1 | 409261.3 | 1.61124e-06 | none | none | none | none | none | none | none | none | none | none | none | none | none | none | none | none | none | none | none | none | none | none | none | none | none | none | none | none | none | none | none | none | none | permeance | fig 7 | LIU Y et al 2009 | https://doi.org/10.1016/j.micromeso.2008.08.054

## categories
type | subtype
CMS | polyimides
ionic copolyimides
zeolite/aluminosilicate | SSZ-13
MOF/ZIF
polymeric
provided_data_type
permeability
permeance
support_material
alfa-alumina tubes